## Sheet1
| 标识列 | TSC时刻 | 班组 | 铁水前S | 铁水加入量 | 铁水温度 | 铁水Si | 铁水Mn | 铁水P | 铁水S | 铁水比 | 废钢量 | TSC检测碳含量 | TSC检测温度 | TSO检测温度 | 目标温度 | 废钢1加入量 | 废钢2加入量 | 废钢3加入量 | 废钢4加入量 | 废钢5加入量 | 废钢6加入量 | 废钢7加入量 | 吹炼前期_辅原料1加入量 | 吹炼前期_辅原料3加入量 | 吹炼前期_辅原料8加入量 | 吹炼中期_辅原料1加入量 | 吹炼中期_辅原料2加入量 | 吹炼中期_辅原料10加入量 | TSC之后_辅原料2加入量 | 辅原料1加入总量 | 辅原料2加入总量 | 辅原料3加入总量 | 辅原料8加入总量 | 辅原料9加入总量 | 辅原料10加入总量 | 吹炼前期_辅料加入总量_new | 吹炼中期_辅料加入总量 | TSC之后_辅料加入总量 | 温度控制目标符合标签 | TSC温度减TSO温度 | 未知 | 日期 | 钢种号 | 转炉炉龄相关因素1 | 转炉炉龄相关因素2 | 转炉炉龄相关因素3 | 吹炼开始时刻 | 吹炼终了时刻 | 出钢开始时刻 | 出钢终了时刻 | 未知1 | 未知2 | 未知3 | 未知4 | 未知5 | 未知6 | 未知7 | 铁水C | 废钢8加入量 | 废钢9加入量 | 废钢10加入量 | 废钢11加入量 | 主原料加入总量（铁水+废钢） | 未知8 | 未知9 | 未知10 | 未知11 | 未知12 | 未知13 | 未知14 | 未知15 | 未知16 | 预装_辅原料1加入量 | 预装_辅原料2加入量 | 预装_辅原料3加入量 | 预装_辅原料4加入量 | 预装_辅原料5加入量 | 预装_辅原料6加入量 | 预装_辅原料7加入量 | 预装_辅原料8加入量 | 预装_辅原料9加入量 | 预装_辅原料10加入量 | 预装_辅原料11加入量 | 预装_辅原料12加入量 | 预装_辅原料13加入量 | 预装_辅原料14加入量 | 预装_辅原料15加入量 | 前装_辅原料1加入量 | 前装_辅原料2加入量 | 前装_辅原料3加入量 | 前装_辅原料4加入量 | 前装_辅原料5加入量 | 前装_辅原料6加入量 | 前装_辅原料7加入量 | 前装_辅原料8加入量 | 前装_辅原料9加入量 | 前装_辅原料10加入量 | 前装_辅原料11加入量 | 前装_辅原料12加入量 | 前装_辅原料13加入量 | 前装_辅原料14加入量 | 前装_辅原料15加入量 | 吹炼前期_辅原料2加入量 | 吹炼前期_辅原料4加入量 | 吹炼前期_辅原料5加入量 | 吹炼前期_辅原料6加入量 | 吹炼前期_辅原料7加入量 | 吹炼前期_辅原料9加入量 | 吹炼前期_辅原料10加入量 | 吹炼前期_辅原料11加入量 | 吹炼前期_辅原料12加入量 | 吹炼前期_辅原料13加入量 | 吹炼前期_辅原料14加入量 | 吹炼前期_辅原料15加入量 | 吹炼中期_辅原料3加入量 | 吹炼中期_辅原料4加入量 | 吹炼中期_辅原料5加入量 | 吹炼中期_辅原料6加入量 | 吹炼中期_辅原料7加入量 | 吹炼中期_辅原料8加入量 | 吹炼中期_辅原料9加入量 | 吹炼中期_辅原料11加入量 | 吹炼中期_辅原料12加入量 | 吹炼中期_辅原料13加入量 | 吹炼中期_辅原料14加入量 | 吹炼中期_辅原料15加入量 | TSC之后_辅原料1加入量 | TSC之后_辅原料3加入量 | TSC之后_辅原料4加入量 | TSC之后_辅原料5加入量 | TSC之后_辅原料6加入量 | TSC之后_辅原料7加入量 | TSC之后_辅原料8加入量 | TSC之后_辅原料9加入量 | TSC之后_辅原料10加入量 | TSC之后_辅原料11加入量 | TSC之后_辅原料12加入量 | TSC之后_辅原料13加入量 | TSC之后_辅原料14加入量 | TSC之后_辅原料15加入量 | 后装_辅原料1加入量 | 后装_辅原料2加入量 | 后装_辅原料3加入量 | 后装_辅原料4加入量 | 后装_辅原料5加入量 | 后装_辅原料6加入量 | 后装_辅原料7加入量 | 后装_辅原料8加入量 | 后装_辅原料9加入量 | 后装_辅原料10加入量 | 后装_辅原料11加入量 | 后装_辅原料12加入量 | 后装_辅原料13加入量 | 后装_辅原料14加入量 | 后装_辅原料15加入量 | 辅原料4加入总量 | 辅原料5加入总量 | 辅原料6加入总量 | 辅原料7加入总量 | 辅原料11加入总量 | 辅原料12加入总量 | 辅原料13加入总量 | 辅原料14加入总量 | 辅原料15加入总量 | 吹氧压力 | 氧气流量 | 实际枪高 | 吹炼氧量 | 第一次补吹 | 第二次补吹 | 第三次补吹 | 耗氧量 | 氩气总量 | 氮气总量 | TSO检测碳含量 | 目标碳含量 | 温度模型预测结果 | 碳含量模型预测结果 | 碳含量控制目标符合标签 | 温度模型符合标签 | 碳含量模型符合标签 | TSO时刻 | 预装_辅料加入总量 | 前装_辅料加入总量 | 吹炼前期_辅料加入总量 | 后装_辅料加入总量 | 底吹气体流量为0标记 | 底吹气体流量为0个数 | 吹炼开始时刻_new | 氧枪提枪时刻 | 提枪时刻-吹炼开始时刻 | 氧枪高度吹炼前期均值 | 氧枪高度吹炼中期均值 | 氧枪高度吹炼后期均值 | 氧枪高度吹炼全程均值 | 氧气流量吹炼前期均值 | 氧气流量吹炼中期均值 | 氧气流量吹炼后期均值 | 氧气流量吹炼全程均值 | 氧气压力吹炼前期均值 | 氧气压力吹炼中期均值 | 氧气压力吹炼后期均值 | 氧气压力吹炼全程均值 | 气体压力1吹炼前期均值 | 气体压力1吹炼中期均值 | 气体压力1吹炼后期均值 | 气体压力1吹炼全程均值 | 气体压力2吹炼前期均值 | 气体压力2吹炼中期均值 | 气体压力2吹炼后期均值 | 气体压力2吹炼全程均值 | 底吹气体流量均值吹炼前期均值 | 底吹气体流量均值吹炼中期均值 | 底吹气体流量均值吹炼后期均值 | 底吹气体流量均值吹炼全程均值 | 底吹气体压力均值吹炼前期均值 | 底吹气体压力均值吹炼中期均值 | 底吹气体压力均值吹炼后期均值 | 底吹气体压力均值吹炼全程均值 | 吹炼前期耗氧量 | 吹炼中期耗氧量 | 吹炼后期耗氧量 | 吹炼全程耗氧量 | 吹炼前期耗氩量 | 吹炼中期耗氩量 | 吹炼后期耗氩量 | 吹炼全程耗氩量 | 吹炼前期耗氮量 | 吹炼中期耗氮量 | 吹炼后期耗氮量 | 吹炼全程耗氮量 | 吹炼前期耗氧量/3600 | 吹炼中期耗氧量/3600 | 吹炼后期耗氧量/3600 | 吹炼全程耗氧量/3600 | 吹炼全程耗氮量/3600 | 吹炼全程耗氩量/3600 | 测定液面高度 | 计算液面高度 | 计算液面高度-测定液面高度
0 | 179314 | 20230316164008 | 3 | 805 | 2784 | 1353 | 7 | 12 | 80 | 8 | 868 | 423 | 210.609375 | 1670 | 1672 | 1675 | 141 | 60 | 50 | 50 | 122 | 0 | 0 | 572 | 481 | 133 | 493 | 0 | 0 | 0 | 1066 | 0 | 481 | 133 | 106 | 0 | 1286 | 493 | 0 | 1 | -2 | 13117739 | 20230316 | ZIt53fZ3 | 1 | 78 | 195 | 20230316162608 | 20230316164055 | 20230316164500 | 20230316165330 | 0 | 0 | 0 |  | 0 |  | 0 | 421 | 0 | 0 | 0 | 0 | 3207 |  | 1 | 1 | 1 | 1 | 1 | 4 | 1 | 1 | 0 | 0 | 0 | 0 | 0 | 0 | 0 | 0 | 0 | 0 | 0 | 100 | 0 | 0 | 0 | 0 | 0 | 0 | 0 | 0 | 0 | 0 | 0 | 0 | 0 | 0 | 0 | 0 | 0 | 0 | 0 | 0 | 0 | 0 | 0 | 0 | 0 | 0 | 0 | 0 | 0 | 0 | 0 | 0 | 0 | 0 | 0 | 0 | 0 | 0 | 0 | 0 | 0 | 0 | 0 | 0 | 0 | 0 | 0 | 0 | 0 | 0 | 0 | 0 | 0 | 0 | 0 | 0 | 0 | 0 | 0 | 0 | 0 | 0 | 0 | 0 | 0 | 0 | 0 | 0 | 0 | 0 | 0 | 0 | 0 | 0 | 0 | 0 | 100 | 0 | 0 | 0 | 84 | 60000 | 1279 | 13850 |  |  |  | 13850 | 43 | 198 |  | 300 | 1696 | 518 |  | 0 |  | 20230316164243 | 100 | 0 | 1186 | 0 | ['底吹气体流量13', '底吹气体流量14', '底吹气体流量15', '底吹气体流量16'] | 2 | 20230316162617 | 20230316164048 | 871 | 1279 | 1284.309 | 1249 | 1281.188 | 56704.63 | 59310.74 | 50625.5 | 58175.82 | 0.7844309 | 0.8244444 | 0.64875 | 0.8050746 | 2.666301 | 2.713658 | 2.73 | 2.701033 | 3.157846 | 3.146137 | 3.19 | 3.151458 | 52.02724 | 56.30722 | 58.9875 | 55.2215 | 2.912073 | 2.929897 | 2.96 | 2.926246 | 13901960 | 34650695 | 1979000 | 50623765 | 84880.25 | 263102.8 | 68728.3 | 417541.3 | 17117.35 | 0 | 0 | 17117.35 | 3861.656 | 9625.193 | 549.7222 | 14062.16 | 4.754819 | 115.9837 |  | 998
1 | 179317 | 20230316172652 | 3 | 450 | 2785 | 1346 | 20 | 14 | 87 | 12 | 868 | 423 | 83 | 1635 | 1672 | 1675 | 127 | 63 | 52 | 51 | 130 | 0 | 0 | 725 | 480 | 151 | 251 | 0 | 39 | 0 | 976 | 0 | 480 | 151 | 103 | 90 | 1548 | 290 | 0 | 1 | -37 | 13117740 | 20230316 | ZIt53fZ3 | 1 | 78 | 196 | 20230316171200 | 20230316172748 | 20230316173247 | 20230316173642 | 0 | 0 | 0 |  | 0 |  | 0 | 434 | 0 | 0 | 0 | 0 | 3208 |  | 1 | 1 | 1 | 1 | 1 | 4 | 1 | 1 | 0 | 0 | 0 | 0 | 0 | 0 | 0 | 0 | 0 | 0 | 0 | 0 | 0 | 0 | 0 | 0 | 0 | 0 | 0 | 0 | 0 | 0 | 0 | 0 | 0 | 0 | 0 | 0 | 0 | 0 | 0 | 0 | 0 | 0 | 0 | 0 | 50 | 142 | 0 | 0 | 0 | 0 | 0 | 0 | 0 | 0 | 0 | 0 | 0 | 0 | 0 | 0 | 0 | 0 | 0 | 0 | 0 | 0 | 0 | 0 | 0 | 0 | 0 | 0 | 0 | 0 | 0 | 0 | 0 | 0 | 0 | 0 | 0 | 0 | 0 | 0 | 0 | 0 | 0 | 0 | 0 | 0 | 0 | 0 | 0 | 0 | 0 | 142 | 0 | 0 | 0 | 0 | 84 | 60400 | 1279 | 14890 |  |  |  | 14890 | 100 | 159 |  | 300 | 1675 | 402 |  | 1 |  | 20230316173139 | 0 | 0 | 1548 | 0 | ['底吹气体流量13', '底吹气体流量14', '底吹气体流量15', '底吹气体流量16'] | 2 | 20230316171208 | 20230316172758 | 950 | 1277.488 | 1271.47 | 1249 | 1271.765 | 57251.5 | 59306.29 | 54653.94 | 58349.34 | 0.7912969 | 0.8196277 | 0.7195455 | 0.8039368 | 2.747304 | 2.687073 | 2.699091 | 2.706484 | 3.182901 | 3.179797 | 3.124697 | 3.176926 | 52.54531 | 57.17401 | 58.9125 | 55.8672 | 2.965102 | 2.933435 | 2.911894 | 2.941705 | 16727165 | 35003235 | 3560120 | 55384030 | 24640 | 269868.7 | 128742.7 | 424150.5 | 98098.95 | 0 | 0 | 98098.95 | 4646.435 | 9723.121 | 988.9222 | 15384.45 | 27.24971 | 117.8196 |  | 998
2 | 179320 | 20230316181534 | 3 | 331 | 2734 | 1368 | 37 | 15 | 94 | 5 | 850 | 482 | 104 | 1606 | 1670 | 1670 | 123 | 145 | 34 | 63 | 54 | 63 | 0 | 784 | 479 | 149 | 239 | 0 | 0 | 0 | 1024 | 0 | 479 | 149 | 92 | 44 | 1412 | 239 | 0 | 1 | -64 | 13117743 | 20230316 | ZIt53fZ3 | 1 | 78 | 197 | 20230316180202 | 20230316181647 | 20230316182043 | 20230316182406 | 0 | 0 | 0 |  | 0 |  | 0 | 0 | 0 | 0 | 0 | 0 | 3216 |  | 1 | 1 | 1 | 1 | 1 | 4 | 1 | 1 | 0 | 0 | 0 | 0 | 0 | 0 | 0 | 0 | 0 | 0 | 0 | 0 | 0 | 0 | 0 | 0 | 0 | 0 | 0 | 0 | 0 | 0 | 0 | 0 | 0 | 0 | 0 | 0 | 0 | 0 | 0 | 0 | 0 | 0 | 0 | 0 | 0 | 0 | 0 | 0 | 0 | 0 | 0 | 0 | 0 | 0 | 0 | 0 | 0 | 0 | 0 | 0 | 0 | 0 | 0 | 0 | 0 | 0 | 0 | 0 | 0 | 0 | 0 | 0 | 0 | 0 | 0 | 0 | 0 | 0 | 0 | 0 | 0 | 0 | 0 | 0 | 0 | 0 | 0 | 0 | 0 | 0 | 0 | 0 | 0 | 0 | 0 | 0 | 0 | 0 | 0 | 0 | 84 | 60500 | 1269 | 13690 |  |  |  | 13690 | 102 | 141 |  | 300 | 1670 | 326 |  | 1 |  | 20230316181857 | 0 | 0 | 1412 | 0 | ['底吹气体流量13', '底吹气体流量14', '底吹气体流量15', '底吹气体流量16'] | 2 | 20230316180211 | 20230316181702 | 891 | 1271.275 | 1281.978 | 1239.693 | 1274.787 | 56744.06 | 58814.29 | 56192.39 | 57972.14 | 0.7822709 | 0.81125 | 0.7454545 | 0.7965881 | 2.675817 | 2.602301 | 2.619432 | 2.624703 | 3.093147 | 3.116667 | 3.099318 | 3.108328 | 51.43038 | 57.03114 | 58.6875 | 55.61696 | 2.884482 | 2.859484 | 2.859375 | 2.866515 | 14196425 | 32420140 | 4898745 | 51606030 | 9269.45 | 248720.4 | 90916.85 | 349794 | 93482.2 | 2591.65 | 0 | 96266.8 | 3943.451 | 9005.594 | 1360.7625 | 14335.01 | 26.74078 | 97.165 |  | 998
3 | 179860 | 20230324140348 | 3 | 312 | 2733 | 1336 | 23 | 14 | 91 | 6 | 852 | 473 | 278 | 1598 | 1658 | 1665 | 125 | 51 | 52 | 130 | 63 | 52 | 0 | 0 | 479 | 0 | 1227 | 0 | 0 | 0 | 1227 | 0 | 479 | 151 | 145 | 49 | 679 | 1378 | 0 | 1 | -60 | 13118275 | 20230324 | ZIt53fZ3 | 1 | 78 | 419 | 20230324135004 | 20230324140537 | 20230324140834 | 20230324141515 | 0 | 0 | 0 |  | 0 |  | 0 | 469 | 0 | 0 | 0 | 0 | 3206 |  | 1 | 1 | 1 | 1 | 1 | 4 | 1 | 1 | 0 | 0 | 0 | 0 | 0 | 0 | 0 | 0 | 0 | 0 | 0 | 0 | 0 | 0 | 0 | 0 | 0 | 0 | 0 | 0 | 0 | 0 | 0 | 0 | 0 | 0 | 0 | 0 | 0 | 0 | 0 | 0 | 0 | 0 | 0 | 0 | 0 | 200 | 0 | 0 | 0 | 0 | 0 | 0 | 0 | 0 | 0 | 151 | 0 | 0 | 0 | 0 | 0 | 0 | 0 | 0 | 0 | 0 | 0 | 0 | 0 | 0 | 0 | 0 | 0 | 0 | 0 | 0 | 0 | 0 | 0 | 0 | 0 | 0 | 0 | 0 | 0 | 0 | 0 | 0 | 0 | 0 | 0 | 0 | 0 | 0 | 0 | 200 | 0 | 0 | 0 | 0 | 93 | 67400 | 1274 | 16140 |  |  |  | 16140 | 44 |  |  | 300 | 1673 | 329 |  | 0 |  | 20230324140725 | 0 | 0 | 679 | 0 | [] | 0 | 20230324135014 | 20230324140529 | 915 | 1274 | 1276.96 | 1234.545 | 1271.444 | 62944.84 | 65857.82 | 60772.77 | 64475.16 | 0.861938 | 0.9070863 | 0.8084158 | 0.8834645 | 2.419186 | 2.412878 | 2.4 | 2.413235 | 2.45376 | 2.450648 | 2.487822 | 2.455628 | 101.5749 | 81.69831 | 82.7125 | 87.4148 | 2.436473 | 2.431763 | 2.443911 | 2.434432 | 16188505 | 36566205 | 6088195 | 58944350 | 96431.75 | 362747.6 | 143588.9 | 604058.4 | 112575.3 | 0.9 | 0 | 112577.9 | 4496.807 | 10157.28 | 1691.165 | 16373.43 | 31.27163 | 167.794 |  | 998
4 | 179956 | 20230325193435 | 2 | 441 | 2741 | 1390 | 22 | 16 | 96 | 5 | 850 | 482 | 45 | 1637 | 1667 | 1670 | 161 | 60 | 120 | 51 | 50 | 40 | 0 | 803 | 480 | 149 | 235 | 0 | 0 | 0 | 1038 | 0 | 480 | 149 | 138 | 90 | 1511 | 235 | 0 | 1 | -30 | 13118407 | 20230325 | ZIt53fZ3 | 1 | 78 | 467 | 20230325192036 | 20230325193540 | 20230325193843 | 20230325194256 | 0 | 0 | 0 |  | 0 |  | 0 | 0 | 0 | 0 | 0 | 0 | 3223 |  | 1 | 1 | 1 | 1 | 1 | 4 | 1 | 1 | 0 | 0 | 0 | 0 | 0 | 0 | 0 | 0 | 0 | 0 | 0 | 0 | 0 | 0 | 0 | 0 | 0 | 0 | 0 | 0 | 0 | 0 | 0 | 0 | 0 | 0 | 0 | 0 | 0 | 0 | 0 | 0 | 0 | 0 | 0 | 0 | 0 | 79 | 0 | 0 | 0 | 0 | 0 | 0 | 0 | 0 | 0 | 0 | 0 | 0 | 0 | 0 | 0 | 0 | 0 | 0 | 0 | 0 | 0 | 0 | 0 | 0 | 0 | 0 | 0 | 0 | 0 | 0 | 0 | 0 | 0 | 0 | 0 | 0 | 0 | 0 | 0 | 32 | 0 | 0 | 0 | 0 | 0 | 0 | 0 | 0 | 0 | 79 | 0 | 0 | 0 | 0 | 82 | 59900 | 1274 | 14300 |  |  |  | 14300 | 126 | 119 |  | 300 | 1673 | 292 |  | 1 |  | 20230325193727 | 0 | 0 | 1511 | 32 | [] | 0 | 20230325192046 | 20230325193532 | 886 | 1273.448 | 1279.092 | 1244 | 1275.242 | 56684.16 | 60541.12 | 55233.51 | 59111.35 | 0.77012 | 0.8301382 | 0.7178947 | 0.8059819 | 2.37 | 2.355958 | 2.34 | 2.358894 | 2.37276 | 2.439033 | 2.414912 | 2.418781 | 81.3982 | 91.85509 | 82.5875 | 88.30828 | 2.37138 | 2.397496 | 2.377456 | 2.388837 | 14124275 | 35005485 | 3099570 | 52324905 | 0 | 371562.9 | 113625.9 | 485849.6 | 162143.2 | 53254.2 | 0 | 216048 | 3923.41 | 9723.746 | 860.9917 | 14534.7 | 60.01333 | 134.9582 |  | 998
5 | 180096 | 20230327165004 | 4 | 267 | 2724 | 1365 | 43 | 19 | 100 | 5 | 849 | 482 | 135 | 1609 | 1666 | 1665 | 142 | 51 | 50 | 60 | 120 | 59 | 0 | 805 | 479 | 79 | 320 | 114 | 0 | 0 | 1126 | 114 | 479 | 79 | 158 | 0 | 1363 | 434 | 0 | 1 | -57 | 13118552 | 20230327 | ZIt53fZ3 | 1 | 78 | 536 | 20230327163650 | 20230327165127 | 20230327165436 | 20230327165917 | 0 | 0 | 0 |  | 0 |  | 0 | 0 | 0 | 0 | 0 | 0 | 3206 |  | 1 | 1 | 1 | 1 | 1 | 4 | 1 | 1 | 0 | 0 | 0 | 0 | 0 | 0 | 0 | 0 | 0 | 0 | 0 | 0 | 0 | 0 | 0 | 0 | 0 | 0 | 0 | 0 | 0 | 0 | 0 | 0 | 0 | 0 | 0 | 0 | 0 | 0 | 0 | 0 | 0 | 0 | 0 | 0 | 0 | 0 | 0 | 0 | 0 | 0 | 0 | 0 | 0 | 0 | 0 | 0 | 0 | 0 | 0 | 0 | 0 | 0 | 0 | 0 | 0 | 0 | 0 | 0 | 0 | 0 | 0 | 0 | 0 | 0 | 0 | 0 | 0 | 0 | 0 | 0 | 0 | 0 | 0 | 0 | 0 | 0 | 0 | 0 | 0 | 0 | 0 | 0 | 0 | 0 | 0 | 0 | 0 | 0 | 0 | 0 | 76 | 54800 | 1254 | 13770 |  |  |  | 13770 | 37 | 135 |  | 300 | 1665 | 334 |  | 1 |  | 20230327165315 | 0 | 0 | 1363 | 0 | [] | 0 | 20230327163700 | 20230327165119 | 859 | 1263.393 | 1267.32 | 1244 | 1264.169 | 52761.8 | 61934.37 | 55155.47 | 58737.02 | 0.7205738 | 0.8617222 | 0.7369333 | 0.8107334 | 2.103934 | 2.098518 | 2.09 | 2.099313 | 2.304016 | 2.281944 | 2.2892 | 2.288847 | 102.2426 | 81.19854 | 81.525 | 87.20463 | 2.203975 | 2.190231 | 2.1896 | 2.19408 | 12827855 | 33396885 | 4088695 | 50408740 | 65597.2 | 344699.8 | 124526.4 | 536103 | 133238.5 | 5338.55 | 0 | 138778.1 | 3563.293 | 9276.9125 | 1135.749 | 14002.43 | 38.54947 | 148.9175 |  | 998
6 | 180104 | 20230327190908 | 4 | 378 | 2775 | 1412 | 31 | 17 | 101 | 5 | 851 | 483 | 196 | 1623 | 1675 | 1650 | 142 | 61 | 51 | 50 | 121 | 58 | 0 | 791 | 478 | 99 | 194 | 143 | 0 | 126 | 985 | 269 | 478 | 164 | 135 | 90 | 1368 | 337 | 126 | 0 | -52 | 13118554 | 20230327 | ZIt53fZ3 | 1 | 78 | 540 | 20230327185626 | 20230327191042 | 20230327191433 | 20230327191846 | 0 | 0 | 0 |  | 0 |  | 0 | 0 | 0 | 0 | 0 | 0 | 3258 |  | 1 | 1 | 1 | 1 | 1 | 4 | 1 | 1 | 0 | 0 | 0 | 0 | 0 | 0 | 0 | 0 | 0 | 0 | 0 | 0 | 0 | 0 | 0 | 0 | 0 | 0 | 0 | 0 | 0 | 0 | 0 | 0 | 0 | 0 | 0 | 0 | 0 | 0 | 0 | 0 | 0 | 0 | 0 | 0 | 0 | 0 | 0 | 0 | 0 | 0 | 0 | 0 | 0 | 0 | 0 | 0 | 0 | 0 | 0 | 0 | 0 | 0 | 0 | 0 | 0 | 0 | 0 | 0 | 0 | 0 | 0 | 0 | 0 | 0 | 0 | 0 | 0 | 0 | 0 | 0 | 0 | 0 | 0 | 65 | 0 | 49 | 0 | 0 | 0 | 0 | 0 | 0 | 0 | 0 | 0 | 0 | 0 | 0 | 0 | 0 | 86 | 62000 | 1274 | 13830 |  |  |  | 13830 | 36 | 132 |  | 300 | 1675 | 344 |  | 1 |  | 20230327191231 | 0 | 0 | 1368 | 114 | [] | 0 | 20230327185634 | 20230327191034 | 840 | 1274 | 1282.707 | 1244 | 1276.267 | 57252.13 | 63227.51 | 55554.3 | 60741.79 | 0.7840586 | 0.8778252 | 0.7412791 | 0.8371667 | 1.953389 | 1.958621 | 1.970814 | 1.958381 | 2.41728 | 2.357087 | 2.368488 | 2.375381 | 102.9995 | 81.42056 | 81.2375 | 87.54153 | 2.185335 | 2.157854 | 2.169651 | 2.166881 | 13633840 | 32512260 | 4730135 | 50976025 | 62709.35 | 327958.9 | 131929.7 | 523870.1 | 133468.7 | 6743.3 | 0 | 140442.7 | 3787.178 | 9031.183 | 1313.926 | 14160.01 | 39.01186 | 145.5195 |  | 1000
7 | 180114 | 20230327221912 | 1 | 243 | 2742 | 1414 | 48 | 18 | 100 | 30 | 850 | 483 | 371 | 1666 | 1683 | 1675 | 96 | 13 | 61 | 49 | 121 | 52 | 41 | 836 | 480 | 150 | 325 | 52 | 0 | 273 | 1162 | 326 | 480 | 293 | 0 | 165 | 1466 | 377 | 273 | 1 | -17 | 13118559 | 20230327 | ZIt53fZ3 | 1 | 78 | 545 | 20230327220653 | 20230327222105 | 20230327222625 | 20230327223132 | 0 | 0 | 0 |  | 0 |  | 0 | 0 | 50 | 0 | 0 | 0 | 3225 |  | 1 | 1 | 1 | 1 | 1 | 4 | 1 | 1 | 0 | 0 | 0 | 0 | 0 | 0 | 0 | 0 | 0 | 0 | 0 | 0 | 0 | 0 | 0 | 0 | 0 | 0 | 0 | 0 | 0 | 0 | 0 | 0 | 0 | 0 | 0 | 0 | 0 | 0 | 0 | 0 | 0 | 0 | 0 | 0 | 0 | 0 | 0 | 0 | 0 | 0 | 0 | 0 | 0 | 0 | 0 | 0 | 0 | 0 | 0 | 0 | 0 | 0 | 0 | 0 | 0 | 0 | 0 | 0 | 0 | 0 | 0 | 0 | 0 | 0 | 0 | 0 | 0 | 0 | 0 | 0 | 0 | 0 | 0 | 87 | 0 | 0 | 0 | 0 | 0 | 0 | 0 | 0 | 0 | 0 | 0 | 0 | 0 | 0 | 0 | 0 | 93 | 67100 | 1262 | 14640 |  |  |  | 14640 | 45 | 150 |  | 300 | 1659 | 386 |  | 0 |  | 20230327222517 | 0 | 0 | 1466 | 87 | [] | 0 | 20230327220702 | 20230327222057 | 835 | 1265.339 | 1253.235 | 1242 | 1255.794 | 62927.63 | 66109.04 | 57622.48 | 63997.9 | 0.8662044 | 0.9135746 | 0.768381 | 0.8797725 | 2.142664 | 2.128048 | 2.14 | 2.134347 | 2.229343 | 2.23864 | 2.173429 | 2.227389 | 88.06537 | 90.63152 | 82.475 | 88.76379 | 2.186004 | 2.183344 | 2.156714 | 2.180868 | 17191480 | 30094265 | 6003065 | 53391665 | 15909 | 293962.5 | 227969.9 | 539092.5 | 176243.7 | 35774.1 | 0 | 212542.1 | 4775.411 | 8359.518 | 1667.518 | 14831.02 | 59.03949 | 149.7479 |  | 998
8 | 180158 | 20230328141106 | 3 | 304.8894 | 2744 | 1427 | 49 | 20 | 105 | 5 | 850 | 484 | 45 | 1644 | 1670 | 1670 | 125 | 55 | 55 | 133 | 63 | 53 | 0 | 845 | 480 | 150 | 329 | 255 | 54 | 73 | 1175 | 328 | 480 | 150 | 149 | 54 | 1475 | 638 | 73 | 1 | -26 | 13118663 | 20230328 | ZIt53fZ3 | 1 | 78 | 566 | 20230328135802 | 20230328141219 | 20230328141707 | 20230328142254 | 0 | 0 | 0 |  | 0 |  | 0 | 0 | 0 | 0 | 0 | 0 | 3228 |  | 1 | 1 | 1 | 1 | 1 | 4 | 1 | 1 | 0 | 0 | 0 | 0 | 0 | 0 | 0 | 0 | 0 | 0 | 0 | 0 | 0 | 0 | 0 | 0 | 0 | 0 | 0 | 0 | 0 | 0 | 0 | 0 | 0 | 0 | 0 | 0 | 0 | 0 | 0 | 0 | 0 | 0 | 0 | 0 | 0 | 0 | 0 | 0 | 0 | 0 | 0 | 0 | 0 | 0 | 0 | 0 | 0 | 0 | 0 | 0 | 0 | 0 | 0 | 0 | 0 | 0 | 0 | 0 | 0 | 0 | 0 | 0 | 0 | 0 | 0 | 0 | 0 | 0 | 0 | 0 | 0 | 0 | 0 | 0 | 0 | 0 | 0 | 0 | 0 | 0 | 0 | 0 | 0 | 0 | 0 | 0 | 0 | 0 | 0 | 0 | 92 | 65200 | 1262 | 14050 |  |  |  | 14050 | 65 |  |  | 300 | 1684 | 285 |  | 0 |  | 20230328141406 | 0 | 0 | 1475 | 0 | [] | 0 | 20230328135810 | 20230328141210 | 840 | 1261.063 | 1245.916 | 1242 | 1249.927 | 58960.71 | 62683.35 | 54659.0625 | 61012.8 | 0.8138494 | 0.8822533 | 0.7332812 | 0.8514405 | 2.191799 | 2.152812 | 2.15 | 2.163691 | 2.46431 | 2.351955 | 2.342812 | 2.383226 | 95.84859 | 85.45691 | 81.525 | 88.11402 | 2.328054 | 2.252384 | 2.246406 | 2.273458 | 14043000 | 33610845 | 3450465 | 51204545 | 33902.25 | 344159.3 | 117396 | 496722.3 | 148515.1 | 22124.15 | 0 | 171056.9 | 3900.833 | 9336.346 | 958.4625 | 14223.48 | 47.51581 | 137.9784 |  | 998
9 | 180256 | 20230329220155 | 3 | 205 | 2718 | 1289 | 56 | 21 | 100 | 5 | 847 | 490 | 289 | 1614 | 1663 | 1660 | 137 | 63 | 53 | 123 | 40 | 13 | 61 | 910 | 479 | 148 | 248 | 0 | 0 | 51 | 1158 | 51 | 479 | 148 | 149 | 0 | 1537 | 248 | 51 | 1 | -49 | 13118733 | 20230329 | ZIt53fZ3 | 1 | 78 | 615 | 20230329215058 | 20230329220539 | 20230329220953 | 20230329221611 | 0 | 0 | 0 |  | 0 |  | 0 | 0 | 0 | 0 | 0 | 0 | 3208 |  | 1 | 1 | 1 | 1 | 1 | 4 | 1 | 1 | 0 | 0 | 0 | 0 | 0 | 0 | 0 | 0 | 0 | 0 | 0 | 0 | 0 | 0 | 0 | 0 | 0 | 0 | 0 | 0 | 0 | 0 | 0 | 0 | 0 | 0 | 0 | 0 | 0 | 0 | 0 | 0 | 0 | 0 | 0 | 0 | 0 | 0 | 0 | 0 | 0 | 0 | 0 | 0 | 0 | 0 | 0 | 0 | 0 | 0 | 0 | 0 | 0 | 0 | 0 | 0 | 0 | 0 | 0 | 0 | 0 | 0 | 0 | 0 | 0 | 0 | 0 | 0 | 0 | 0 | 0 | 0 | 0 | 0 | 0 | 0 | 0 | 0 | 0 | 0 | 0 | 0 | 0 | 0 | 0 | 0 | 0 | 0 | 0 | 0 | 0 | 0 | 91 | 65200 | 1262 | 15100 |  |  |  | 15100 | 57 |  |  | 300 | 1671 | 334 |  | 1 |  | 20230329220529 | 0 | 0 | 1537 | 0 | [] | 0 | 20230329214857 | 20230329220333 | 876 | 1262 | 1258.125 | 1242 | 1257.418 | 60789.96 | 64112.09 | 60606.43 | 62779.39 | 0.8372178 | 0.8928491 | 0.8159184 | 0.8684932 | 2.149436 | 2.137189 | 2.15 | 2.142089 | 2.448266 | 2.430094 | 2.353163 | 2.426632 | 88.70383 | 88.62507 | 81.6 | 87.86146 | 2.298851 | 2.283642 | 2.251582 | 2.284361 | 15026930 | 33928980 | 5888815 | 54945480 | 15294.5 | 338778.3 | 139699.2 | 495008.2 | 159806.5 | 36107.75 | 0 | 196447.9 | 4174.147 | 9424.717 | 1635.782 | 15262.63 | 54.56886 | 137.5023 |  | 1040
10 | 180475 | 20230401182034 | 3 | 282 | 2689 | 1305 | 36 | 17 | 103 | 5 | 850 | 473 | 165 | 1600 | 1660 | 1665 | 129 | 63 | 52 | 121 | 54 | 54 | 0 | 784 | 479 | 148 | 313 | 0 | 0 | 0 | 1097 | 0 | 479 | 148 | 0 | 50 | 1626 | 313 | 0 | 1 | -60 | 13118913 | 20230401 | ZIt53fZ3 | 1 | 78 | 726 | 20230401180701 | 20230401182322 | 20230401182515 | 20230401182925 | 0 | 0 | 0 |  | 0 |  | 0 | 0 | 0 | 0 | 0 | 0 | 3162 |  | 1 | 1 | 1 | 1 | 1 | 4 | 1 | 1 | 0 | 0 | 0 | 0 | 0 | 0 | 0 | 0 | 0 | 0 | 0 | 0 | 0 | 0 | 0 | 0 | 0 | 0 | 0 | 0 | 0 | 0 | 0 | 0 | 0 | 0 | 0 | 0 | 0 | 0 | 0 | 0 | 0 | 0 | 0 | 0 | 50 | 165 | 0 | 0 | 0 | 0 | 0 | 0 | 0 | 0 | 0 | 0 | 0 | 0 | 0 | 0 | 0 | 0 | 0 | 0 | 0 | 0 | 0 | 0 | 0 | 0 | 0 | 0 | 0 | 0 | 0 | 0 | 0 | 0 | 0 | 0 | 0 | 0 | 0 | 0 | 0 | 0 | 0 | 0 | 0 | 0 | 0 | 0 | 0 | 0 | 0 | 165 | 0 | 0 | 0 | 0 | 92 | 65200 | 1271 | 15730 |  |  |  | 15730 | 50 | 125 |  | 300 | 1665 | 331 |  | 1 |  | 20230401182402 | 0 | 0 | 1626 | 0 | [] | 0 | 20230401180711 | 20230401182207 | 896 | 1271 | 1267.627 | 1231.57 | 1264.837 | 60922.69 | 67361.8 | 59902.9 | 64769.42 | 0.848419 | 0.9514182 | 0.8124731 | 0.907913 | 2.446719 | 2.425746 | 2.43 | 2.432109 | 2.124229 | 2.038255 | 1.973441 | 2.055804 | 95.09733 | 83.39852 | 82.01358 | 86.55812 | 2.285474 | 2.232 | 2.20172 | 2.243956 | 15364685 | 36998655 | 5520605 | 57984615 | 44438.25 | 355905.9 | 136469.7 | 538087 | 147260.1 | 10263.25 | 0 | 157821 | 4267.968 | 10277.4 | 1533.501 | 16106.8375 | 43.83917 | 149.4686 |  | 1038
11 | 180489 | 20230401225336 | 4 | 604 | 2736 | 1368 | 17 | 14 | 100 | 5 | 847 | 491 | 210.609375 | 1590 | 1664 | 1670 | 141 | 61 | 41 | 14 | 63 | 89 | 30 | 792 | 480 | 0 | 324 | 0 | 0 | 0 | 1117 | 0 | 480 | 0 | 191 | 0 | 1372 | 324 | 0 | 1 | -74 | 13118901 | 20230401 | ZIt53fZ3 | 1 | 78 | 733 | 20230401224059 | 20230401225614 | 20230401225936 | 20230401230442 | 0 | 0 | 0 |  | 0 |  | 0 | 0 | 52 | 0 | 0 | 0 | 3227 |  | 1 | 1 | 1 | 1 | 1 | 4 | 1 | 1 | 0 | 0 | 0 | 0 | 0 | 0 | 0 | 0 | 0 | 0 | 0 | 100 | 0 | 0 | 0 | 0 | 0 | 0 | 0 | 0 | 0 | 0 | 0 | 0 | 0 | 0 | 0 | 0 | 0 | 0 | 0 | 0 | 0 | 0 | 0 | 0 | 0 | 0 | 0 | 0 | 0 | 0 | 0 | 0 | 0 | 0 | 0 | 0 | 0 | 0 | 0 | 0 | 0 | 0 | 0 | 0 | 0 | 0 | 0 | 0 | 0 | 0 | 0 | 0 | 0 | 0 | 0 | 0 | 0 | 0 | 0 | 0 | 0 | 0 | 0 | 0 | 0 | 0 | 0 | 0 | 0 | 0 | 0 | 0 | 0 | 0 | 0 | 0 | 100 | 0 | 0 | 0 | 87 | 61900 | 1269 | 14610 |  |  |  | 14610 | 44 |  |  | 300 | 1673 | 416 |  | 1 |  | 20230401225820 | 100 | 0 | 1272 | 0 | [] | 0 | 20230401224110 | 20230401225606 | 896 | 1269 | 1285.681 | 1240.747 | 1273.374 | 57776.42 | 63126.2 | 52266 | 59773.6 | 0.7977043 | 0.8828017 | 0.6940667 | 0.8267969 | 2.25284 | 2.22364 | 2.196 | 2.227388 | 1.963891 | 2.012883 | 2.049133 | 2.0049 | 98.72855 | 81.48947 | 82.0195 | 86.52289 | 2.108366 | 2.118262 | 2.122567 | 2.116144 | 14799125 | 30818485 | 7792630 | 53510660 | 71809.85 | 316740.6 | 186331.6 | 576161 | 130490.7 | 1355.6 | 0 | 131950.7 | 4110.868 | 8560.69 | 2164.619 | 14864.07 | 36.65299 | 160.0447 |  | 1040
12 | 180509 | 20230402045954 | 4 | 304.8894 | 2655 | 1397 | 45 | 17 | 98 | 22 | 846 | 483 | 247 | 1601 | 1667 | 1655 | 144 | 60 | 50 | 50 | 31 | 148 | 0 | 801 | 479 | 149 | 320 | 380 | 49 | 0 | 1121 | 380 | 479 | 149 | 183 | 49 | 1429 | 749 | 0 | 1 | -66 | 13118902 | 20230402 | ZIt53fZ3 | 1 | 78 | 743 | 20230402044656 | 20230402050145 | 20230402050441 | 20230402051402 | 0 | 0 | 0 |  | 0 |  | 0 | 0 | 0 | 0 | 0 | 0 | 3138 |  | 1 | 1 | 1 | 1 | 1 | 4 | 1 | 1 | 0 | 0 | 0 | 0 | 0 | 0 | 0 | 0 | 0 | 0 | 0 | 0 | 0 | 0 | 0 | 0 | 0 | 0 | 0 | 0 | 0 | 0 | 0 | 0 | 0 | 0 | 0 | 0 | 0 | 0 | 0 | 0 | 0 | 0 | 0 | 0 | 0 | 0 | 0 | 0 | 0 | 0 | 0 | 0 | 0 | 0 | 0 | 0 | 0 | 0 | 0 | 0 | 0 | 0 | 0 | 0 | 0 | 0 | 0 | 0 | 0 | 0 | 0 | 0 | 0 | 0 | 0 | 0 | 0 | 0 | 0 | 0 | 0 | 0 | 0 | 0 | 0 | 0 | 0 | 0 | 0 | 0 | 0 | 0 | 0 | 0 | 0 | 0 | 0 | 0 | 0 | 0 | 84 | 60300 | 1249 | 14200 |  |  |  | 14200 | 40 | 134 |  | 300 | 1674 | 327 |  | 1 |  | 20230402050311 | 0 | 0 | 1429 | 0 | [] | 0 | 20230402044705 | 20230402050137 | 872 | 1258.1 | 1258.661 | 1239 | 1256.183 | 56473.32 | 62111.04 | 56671.84 | 59910.44 | 0.773527 | 0.8627462 | 0.761068 | 0.826078 | 1.859959 | 1.865644 | 1.9 | 1.868131 | 1.989295 | 1.944583 | 1.912718 | 1.953177 | 99.55311 | 78.9956 | 80.26274 | 84.82688 | 1.924627 | 1.905114 | 1.906359 | 1.910654 | 13563845 | 32747205 | 5789725 | 52195615 | 70125.9 | 331489.1 | 126503.3 | 529364.3 | 121131.1 | 1511.55 | 0 | 122754.3 | 3767.735 | 9096.446 | 1608.257 | 14498.78 | 34.09842 | 147.0456 |  | 1037
13 | 180701 | 20230404234906 | 1 | 259 | 2778 | 1307 | 67 | 18 | 112 | 20 | 850 | 490 | 319 | 1618 | 1664 | 1670 | 121 | 61 | 121 | 12 | 50 | 86 | 39 | 582 | 480 | 148 | 420 | 0 | 45 | 88 | 1276 | 88 | 480 | 148 | 0 | 189 | 1583 | 465 | 88 | 1 | -46 | 13119254 | 20230404 | ZIt53fZ3 | 1 | 78 | 823 | 20230404233524 | 20230404235053 | 20230404235412 | 20230405000120 | 0 | 0 | 0 |  | 0 |  | 0 | 0 | 0 | 0 | 0 | 0 | 3268 |  | 1 | 1 | 1 | 1 | 1 | 4 | 1 | 1 | 273 | 0 | 0 | 0 | 0 | 0 | 0 | 0 | 0 | 0 | 0 | 100 | 0 | 0 | 0 | 0 | 0 | 0 | 0 | 0 | 0 | 0 | 0 | 0 | 0 | 0 | 0 | 0 | 0 | 0 | 0 | 0 | 0 | 0 | 0 | 0 | 0 | 0 | 0 | 0 | 0 | 0 | 0 | 0 | 0 | 0 | 0 | 0 | 0 | 0 | 0 | 0 | 0 | 0 | 0 | 0 | 0 | 0 | 0 | 0 | 0 | 0 | 0 | 0 | 0 | 0 | 0 | 0 | 0 | 0 | 0 | 0 | 0 | 0 | 0 | 0 | 0 | 0 | 0 | 0 | 0 | 0 | 0 | 0 | 0 | 0 | 0 | 0 | 100 | 0 | 0 | 0 | 84 | 59700 | 1237 | 14990 |  |  |  | 14990 | 50 | 124 |  | 300 | 1666 | 358 |  | 1 |  | 20230404235247 | 373 | 0 | 1210 | 0 | [] | 0 | 20230404233533 | 20230404235044 | 911 | 1246.136 | 1239.517 | 1237 | 1241.121 | 56921.9 | 61401.39 | 60570.51 | 60043.39 | 0.7895349 | 0.854991 | 0.8132653 | 0.8319649 | 2.299961 | 2.313892 | 2.36 | 2.314907 | 2.366783 | 2.387568 | 2.245918 | 2.366443 | 86.25208 | 89.09169 | 82.0125 | 87.52596 | 2.333372 | 2.35073 | 2.302959 | 2.340675 | 14637470 | 34031030 | 5887035 | 54648950 | 11232.65 | 357937.1 | 144998.1 | 515401.3 | 165900.5 | 36737.2 | 0 | 203189.9 | 4065.964 | 9453.064 | 1635.2875 | 15180.26 | 56.44164 | 143.167 |  | 1042
14 | 180856 | 20230407040023 | 3 | 139 | 2785 | 1370 | 58 | 18 | 113 | 5 | 849 | 492 | 222.6408 | 1620.873 | 1640 | 1665 | 113 | 51 | 34 | 179 | 61 | 54 | 0 | 897 | 479 | 151 | 240 | 219 | 0 | 65 | 1138 | 284 | 479 | 210 | 155 | 32 | 1527 | 459 | 65 | 0 | -19.12651 | 13119363 | 20230407 | ZIt53fZ3 | 1 | 78 | 873 | 20230407034602 | 20230407040824 | 20230407041252 | 20230407041802 | 0 | 0 | 0 |  | 0 |  | 0 | 0 | 0 | 0 | 0 | 0 | 3277 |  | 1 | 1 | 1 | 1 | 1 | 4 | 1 | 1 | 0 | 0 | 0 | 0 | 0 | 0 | 0 | 0 | 0 | 0 | 0 | 0 | 0 | 0 | 0 | 0 | 0 | 0 | 0 | 0 | 0 | 0 | 0 | 0 | 0 | 0 | 0 | 0 | 0 | 0 | 0 | 0 | 0 | 0 | 0 | 0 | 0 | 0 | 0 | 0 | 0 | 0 | 0 | 0 | 0 | 0 | 0 | 0 | 0 | 0 | 0 | 0 | 0 | 0 | 0 | 0 | 0 | 0 | 0 | 0 | 0 | 0 | 0 | 0 | 0 | 0 | 0 | 0 | 0 | 0 | 0 | 0 | 0 | 0 | 0 | 0 | 0 | 0 | 0 | 0 | 0 | 0 | 0 | 0 | 0 | 0 | 0 | 0 | 0 | 0 | 0 | 0 | 76 | 55400 | 1252 | 14530 | 290 |  |  | 14820 | 40 | 175 |  | 300 | [5 empty] | 20230407040655 | 0 | 0 | 1527 | 0 | [] | 0 | 20230407034612 | 20230407040202 | 950 | 1246.934 | 1238.079 | 1232 | 1240.346 | 52833.39 | 57651.46 | 56517.78 | 55941.13 | 0.7196382 | 0.7931406 | 0.7532323 | 0.7646204 | 2.121678 | 2.130077 | 2.14 | 2.128373 | 2.197401 | 2.252987 | 2.271919 | 2.236692 | 97.63158 | 80.8461 | 81.35859 | 86.4356 | 2.159539 | 2.191532 | 2.20596 | 2.182533 | 16016570 | 29876770 | 5548565 | 51530550 | 121677.6 | 335032 | 254330.7 | 712322 | 115118.7 | 0 | 0 | 115118.7 | 4449.047 | 8299.103 | 1541.268 | 14314.04 | 31.97743 | 197.8672 |  | 1042
15 | 180885 | 20230407143859 | 1 | 304.8894 | 2780 | 1416 | 54 | 16 | 100 | 5 | 851 | 484 | 268 | 1657 | 1668 | 1675 | 142 | 31 | 31 | 122 | 51 | 107 | 0 | 900 | 481 | 151 | 229 | 200 | 90 | 220 | 1129 | 420 | 481 | 151 | 141 | 90 | 1532 | 519 | 220 | 1 | -11 | 13119435 | 20230407 | ZIt53fZ3 | 1 | 78 | 884 | 20230407142456 | 20230407144026 | 20230407144445 | 20230407144858 | 0 | 0 | 0 |  | 0 |  | 0 | 475 | 0 | 0 | 0 | 0 | 3264 |  | 1 | 1 | 1 | 1 | 1 | 2 | 1 | 1 | 0 | 0 | 0 | 0 | 0 | 0 | 0 | 0 | 0 | 0 | 0 | 0 | 0 | 0 | 0 | 0 | 0 | 0 | 0 | 0 | 0 | 0 | 0 | 0 | 0 | 0 | 0 | 0 | 0 | 0 | 0 | 0 | 0 | 0 | 0 | 0 | 0 | 0 | 0 | 0 | 0 | 0 | 0 | 0 | 0 | 0 | 0 | 0 | 0 | 0 | 0 | 0 | 0 | 0 | 0 | 0 | 0 | 0 | 0 | 0 | 0 | 0 | 0 | 0 | 0 | 0 | 0 | 0 | 0 | 0 | 0 | 0 | 0 | 0 | 0 | 0 | 0 | 0 | 0 | 0 | 0 | 0 | 0 | 0 | 0 | 0 | 0 | 0 | 0 | 0 | 0 | 0 | 84 | 60000 | 1253 | 14340 |  |  |  | 14340 | 55 | 136 |  | 300 | 1650 | 436 |  | 0 |  | 20230407144236 | 0 | 0 | 1532 | 0 | [] | 0 | 20230407142505 | 20230407144017 | 912 | 1246.076 | 1233.546 | 1232 | 1237.027 | 56647.49 | 58012 | 55582.95 | 57410.76 | 0.7913688 | 0.8087215 | 0.7457692 | 0.7983333 | 2.34 | 2.311348 | 2.313974 | 2.319835 | 2.163194 | 2.266427 | 2.290897 | 2.23875 | 79.79206 | 90.19131 | 81.8 | 86.47473 | 2.251597 | 2.288888 | 2.302436 | 2.279293 | 14851685 | 33081850 | 4289370 | 52308755 | 0 | 359408.8 | 141894.1 | 501957.3 | 167241.1 | 51939.1 | 0 | 219817.8 | 4125.468 | 9189.403 | 1191.492 | 14530.21 | 61.0605 | 139.4326 |  | 1042
16 | 181308 | 20230413001831 | 1 | 399 | 2747 | 1372 | 29 | 15 | 99 | 5 | 850 | 484 | 268 | 1624 | 1678 | 1675 | 167 | 61 | 123 | 31 | 11 | 51 | 40 | 793 | 480 | 149 | 241 | 0 | 0 | 0 | 1034 | 0 | 480 | 149 | 0 | 143 | 1624 | 241 | 0 | 1 | -54 | 13119908 | 20230413 | ZIt53fZ3 | 1 | 78 | 1022 | 20230413000403 | 20230413002012 | 20230413002343 | 20230413002956 | 0 | 0 | 0 |  | 0 |  | 0 | 463 | 0 | 0 | 0 | 0 | 3231 |  | 1 | 1 | 1 | 1 | 1 | 2 | 1 | 3 | 0 | 0 | 0 | 0 | 0 | 0 | 0 | 0 | 0 | 0 | 0 | 0 | 0 | 0 | 0 | 0 | 0 | 0 | 0 | 0 | 0 | 0 | 0 | 0 | 0 | 0 | 0 | 0 | 0 | 0 | 0 | 0 | 0 | 0 | 0 | 0 | 0 | 202 | 0 | 0 | 0 | 0 | 0 | 0 | 0 | 0 | 0 | 0 | 0 | 0 | 0 | 0 | 0 | 0 | 0 | 0 | 0 | 0 | 0 | 0 | 0 | 0 | 0 | 0 | 0 | 0 | 0 | 0 | 0 | 0 | 0 | 0 | 0 | 0 | 0 | 0 | 0 | 0 | 0 | 0 | 0 | 0 | 0 | 0 | 0 | 0 | 0 | 202 | 0 | 0 | 0 | 0 | 85 | 60100 | 1252 | 15240 |  |  |  | 15240 | 45 |  |  | 300 | 1684 | 343 |  | 1 |  | 20230413002207 | 0 | 0 | 1624 | 0 | [] | 0 | 20230413000413 | 20230413002006 | 953 | 1255.515 | 1241.303 | 1232 | 1244.373 | 56949.96 | 59296.2 | 56223.26 | 58330.07 | 0.7977239 | 0.8319491 | 0.7631579 | 0.8154669 | 2.05041 | 2.029949 | 2.057789 | 2.038478 | 1.812052 | 1.924729 | 1.914421 | 1.892015 | 93.44981 | 82.42095 | 81.22566 | 85.40331 | 1.931231 | 1.977339 | 1.986105 | 1.965247 | 15214905 | 34938040 | 5294450 | 55540815 | 43196.15 | 375980.4 | 139335 | 559778.5 | 156374.5 | 12254.45 | 0 | 168946 | 4226.3625 | 9705.011 | 1470.681 | 15428 | 46.92944 | 155.494 |  | 1031
17 | 181775 | 20230419065227 | 3 | 125 | 2743 | 1392 | 57 | 20 | 106 | 5 | 849 | 485 | 93 | 1625 | 1666 | 1670 | 205 | 73 | 61 | 146 | 0 | 0 | 0 | 894 | 479 | 149 | 263 | 346 | 0 | 0 | 1157 | 346 | 479 | 149 | 120 | 32 | 1522 | 609 | 0 | 1 | -41 | 13120310 | 20230419 | ZIt53fZ3 | 1 | 78 | 1175 | 20230419064303 | 20230419065808 | 20230419070213 | 20230419070737 | 0 | 0 | 0 |  | 0 |  | 0 | 464 | 0 | 0 | 0 | 0 | 3228 |  | 1 | 1 | 1 | 1 | 1 | 4 | 1 | 1 | 0 | 0 | 0 | 0 | 0 | 0 | 0 | 0 | 0 | 0 | 0 | 0 | 0 | 0 | 0 | 0 | 0 | 0 | 0 | 0 | 0 | 0 | 0 | 0 | 0 | 0 | 0 | 0 | 0 | 0 | 0 | 0 | 0 | 0 | 0 | 0 | 0 | 0 | 0 | 0 | 0 | 0 | 0 | 0 | 0 | 0 | 0 | 0 | 0 | 0 | 0 | 0 | 0 | 0 | 0 | 0 | 0 | 0 | 0 | 0 | 0 | 0 | 0 | 0 | 0 | 0 | 0 | 0 | 0 | 0 | 0 | 0 | 0 | 0 | 0 | 0 | 0 | 0 | 0 | 0 | 0 | 0 | 0 | 0 | 0 | 0 | 0 | 0 | 0 | 0 | 0 | 0 | 77 | 53200 | 1249 | 13840 |  |  |  | 13840 | 59 | 148 |  | 300 | 1675 | 334 |  | 1 |  | 20230419065723 | 0 | 0 | 1522 | 0 | [] | 0 | 20230419063810 | 20230419065330 | 920 | 1247.003 | 1236.074 | 1220.143 | 1238.404 | 55116.39 | 55979.61 | 57623.97 | 55821.99 | 0.7810069 | 0.7884007 | 0.7790476 | 0.7854456 | 2.255937 | 2.237698 | 2.252857 | 2.244446 | 2.234549 | 2.180492 | 2.152381 | 2.195489 | 94.45291 | 81.82395 | 81.55 | 85.7586 | 2.245243 | 2.209095 | 2.202619 | 2.219967 | 15828885 | 31808695 | 3581105 | 51306000 | 60566.65 | 367076.4 | 193110.4 | 622028.2 | 156325.3 | 4652.6 | 0 | 161172.3 | 4396.9125 | 8835.749 | 994.7514 | 14251.67 | 44.77008 | 172.7856 |  | 1030
18 | 181801 | 20230419145425 | 1 | 304.8894 | 2723 | 1368 | 44 | 20 | 106 | 5 | 848 | 485 | 237 | 1626 | 1672 | 1665 | 32 | 63 | 33 | 123 | 31 | 147 | 56 | 797 | 479 | 146 | 354 | 0 | 66 | 92 | 1152 | 92 | 479 | 146 | 113 | 66 | 1422 | 420 | 92 | 1 | -46 | 13120297 | 20230419 | ZIt53fZ3 | 1 | 78 | 1184 | 20230419144017 | 20230419145605 | 20230419145925 | 20230419150403 | 0 | 0 | 0 |  | 0 |  | 0 | 0 | 0 | 0 | 0 | 0 | 3208 |  | 1 | 1 | 1 | 1 | 1 | 2 | 1 | 1 | 0 | 0 | 0 | 0 | 0 | 0 | 0 | 0 | 0 | 0 | 0 | 0 | 0 | 0 | 0 | 0 | 0 | 0 | 0 | 0 | 0 | 0 | 0 | 0 | 0 | 0 | 0 | 0 | 0 | 0 | 0 | 0 | 0 | 0 | 0 | 0 | 0 | 0 | 0 | 0 | 0 | 0 | 0 | 0 | 0 | 0 | 0 | 0 | 0 | 0 | 0 | 0 | 0 | 0 | 0 | 0 | 0 | 0 | 0 | 0 | 0 | 0 | 0 | 0 | 0 | 0 | 0 | 0 | 0 | 0 | 0 | 0 | 0 | 0 | 0 | 0 | 0 | 0 | 0 | 0 | 0 | 0 | 0 | 0 | 0 | 0 | 0 | 0 | 0 | 0 | 0 | 0 | 79 | 55400 | 1227 | 14130 |  |  |  | 14130 | 57 | 129 |  | 300 | 1668 | 336 |  | 1 |  | 20230419145801 | 0 | 0 | 1422 | 0 | [] | 0 | 20230419144025 | 20230419145557 | 932 | 1240.576 | 1235.335 | 1227 | 1235.997 | 52551.02 | 56635.36 | 56265 | 55441.87 | 0.7449242 | 0.8091667 | 0.7831522 | 0.7884013 | 2.063144 | 2.026771 | 2.021413 | 2.036545 | 2.123295 | 2.145747 | 2.141087 | 2.138927 | 82.07031 | 85.55434 | 79.8 | 83.99942 | 2.09322 | 2.086259 | 2.08125 | 2.087736 | 13828840 | 32578525 | 5130120 | 51624315 | 12966.65 | 362262.5 | 137894.4 | 514340.6 | 159510.5 | 31110.4 | 0 | 191126.9 | 3841.344 | 9049.59 | 1425.033 | 14340.0875 | 53.09082 | 142.8724 |  | 1030
19 | 182051 | 20230422220054 | 3 | 298 | 2699 | 1418 | 33 | 19 | 100 | 5 | 847 | 485 | 93 | 1661 | 1667 | 1665 | 185 | 62 | 121 | 85 | 32 | 0 | 0 | 732 | 480 | 149 | 273 | 0 | 0 | 97 | 1005 | 97 | 480 | 149 | 100 | 0 | 1361 | 273 | 97 | 1 | -6 | 13120559 | 20230422 | ZIt53fZ3 | 1 | 78 | 1270 | 20230422214813 | 20230422220150 | 20230422220628 | 20230422221028 | 0 | 0 | 0 |  | 0 |  | 0 | 0 | 0 | 0 | 0 | 0 | 3184 |  | 1 | 1 | 1 | 1 | 1 | 4 | 1 | 1 | 0 | 0 | 0 | 0 | 0 | 0 | 0 | 0 | 0 | 0 | 0 | 0 | 0 | 0 | 0 | 0 | 0 | 0 | 0 | 0 | 0 | 0 | 0 | 0 | 0 | 0 | 0 | 0 | 0 | 0 | 0 | 0 | 0 | 0 | 0 | 0 | 0 | 0 | 0 | 0 | 0 | 0 | 0 | 0 | 0 | 0 | 0 | 0 | 0 | 0 | 0 | 0 | 0 | 0 | 0 | 0 | 0 | 0 | 0 | 0 | 0 | 0 | 0 | 0 | 0 | 0 | 0 | 0 | 0 | 0 | 0 | 0 | 0 | 0 | 0 | 0 | 0 | 0 | 0 | 0 | 0 | 0 | 0 | 0 | 0 | 0 | 0 | 0 | 0 | 0 | 0 | 0 | 94 | 65200 | 1259 | 13750 |  |  |  | 13750 | 53 |  |  | 300 | 1676 | 356 |  | 1 |  | 20230422220528 | 0 | 0 | 1361 | 0 | [] | 0 | 20230422214822 | 20230422220143 | 801 | 1262.98 | 1273.615 | 1285 | 1270.913 | 61134.02 | 64028.99 | 55196.12 | 62563.42 | 0.8730469 | 0.9113911 | 0.7314286 | 0.8881273 | 2.273008 | 2.278629 | 2.30449 | 2.278414 | 2.3 | 2.267782 | 2.191633 | 2.273421 | 90.87436 | 86.86512 | 81.6875 | 87.82974 | 2.286504 | 2.273206 | 2.248061 | 2.275918 | 15600145 | 31709350 | 2655865 | 50063280 | 25383.85 | 319058.7 | 178903.4 | 524600.8 | 159873.2 | 24769.05 | 0 | 185095.2 | 4333.374 | 8808.153 | 737.7403 | 13906.47 | 51.41533 | 145.7224 | 1022 | 1029 | 7
20 | 182273 | 20230425210341 | 4 | 352 | 2793 | 1343 | 33 | 19 | 104 | 5 | 864 | 436 | 196 | 1619 | 1677 | 1665 | 153 | 61 | 60 | 30 | 40 | 14 | 78 | 837 | 0 | 0 | 315 | 0 | 0 | 0 | 1152 | 0 | 0 | 0 | 0 | 150 | 837 | 315 | 0 | 1 | -58 | 13120816 | 20230425 | ZIt53fZ3 | 1 | 78 | 1338 | 20230425205033 | 20230425210926 | 20230425211236 | 20230425212007 | 0 | 0 | 0 |  | 0 |  | 0 | 0 | 0 | 0 | 0 | 0 | 3229 |  | 1 | 1 | 1 | 1 | 1 | 4 | 1 | 1 | 0 | 0 | 0 | 0 | 0 | 0 | 0 | 0 | 0 | 0 | 0 | 0 | 0 | 0 | 0 | 0 | 0 | 0 | 0 | 0 | 0 | 0 | 0 | 0 | 0 | 0 | 0 | 0 | 0 | 0 | 0 | 0 | 0 | 0 | 0 | 0 | 0 | 0 | 0 | 0 | 0 | 0 | 0 | 0 | 0 | 0 | 0 | 0 | 0 | 0 | 0 | 0 | 0 | 0 | 0 | 0 | 0 | 0 | 0 | 0 | 0 | 0 | 0 | 0 | 0 | 0 | 0 | 0 | 0 | 0 | 0 | 0 | 0 | 0 | 0 | 0 | 0 | 0 | 0 | 0 | 0 | 0 | 0 | 0 | 0 | 0 | 0 | 0 | 0 | 0 | 0 | 0 | 85 | 59900 | 1254 | 13800 |  |  |  | 13800 | 85 |  |  | 300 | 1680 | 328 |  | 1 |  | 20230425210711 | 0 | 0 | 837 | 0 | [] | 0 | 20230425205043 | 20230425210514 | 871 | 1254 | 1262.024 | 1225.903 | 1255.892 | 56648.62 | 59164.9 | 56376.13 | 58153.56 | 0.7959919 | 0.8369303 | 0.7688172 | 0.8180482 | 2.081457 | 2.065348 | 2.086774 | 2.072204 | 2.149676 | 2.16533 | 2.162903 | 2.160632 | 99.33629 | 81.94859 | 81.125 | 86.79149 | 2.115567 | 2.115339 | 2.124839 | 2.116418 | 13945010 | 31370350 | 5196750 | 50604540 | 55897.4 | 339721.2 | 136290 | 533175.9 | 139631.8 | 7638.85 | 0 | 147520.3 | 3873.614 | 8713.986 | 1443.542 | 14056.82 | 40.97787 | 148.1044 |  | 1030
21 | 182288 | 20230426013744 | 4 | 255 | 2731 | 1334 | 36 | 18 | 105 | 5 | 849 | 483 | 391 | 1611 | 1674 | 1655 | 166 | 61 | 61 | 30 | 30 | 40 | 95 | 730 | 481 | 100 | 290 | 0 | 0 | 122 | 1021 | 122 | 481 | 160 | 0 | 0 | 1311 | 290 | 122 | 0 | -63 | 13120817 | 20230426 | ZIt53fZ3 | 1 | 78 | 1343 | 20230426012433 | 20230426013959 | 20230426014449 | 20230426014936 | 0 | 0 | 0 |  | 0 |  | 0 | 0 | 0 | 0 | 0 | 0 | 3214 |  | 1 | 1 | 1 | 1 | 1 | 4 | 1 | 1 | 0 | 0 | 0 | 0 | 0 | 0 | 0 | 0 | 0 | 0 | 0 | 0 | 0 | 0 | 0 | 0 | 0 | 0 | 0 | 0 | 0 | 0 | 0 | 0 | 0 | 0 | 0 | 0 | 0 | 0 | 0 | 0 | 0 | 0 | 0 | 0 | 0 | 0 | 0 | 0 | 0 | 0 | 0 | 0 | 0 | 0 | 0 | 0 | 0 | 0 | 0 | 0 | 0 | 0 | 0 | 0 | 0 | 0 | 0 | 0 | 0 | 0 | 0 | 0 | 0 | 0 | 0 | 0 | 0 | 0 | 0 | 0 | 0 | 0 | 0 | 60 | 0 | 0 | 0 | 0 | 0 | 0 | 0 | 0 | 0 | 0 | 0 | 0 | 0 | 0 | 0 | 0 | 85 | 59600 | 1254 | 14460 |  |  |  | 14460 | 33 | 187 |  | 300 | 1668 | 354 |  | 1 |  | 20230426014148 | 0 | 0 | 1311 | 60 | [] | 0 | 20230426012443 | 20230426013953 | 910 | 1254 | 1255.667 | 1224 | 1250.715 | 56610.9 | 59150.72 | 57371.16 | 58185.02 | 0.7926953 | 0.8350951 | 0.7903876 | 0.8168496 | 1.925547 | 1.890304 | 1.921938 | 1.904687 | 2.121016 | 2.182947 | 2.121783 | 2.156883 | 100.4623 | 79.20801 | 80.1 | 85.30698 | 2.023281 | 2.036625 | 2.02186 | 2.030785 | 14446065 | 31066685 | 7354460 | 52960385 | 84135.4 | 332264.1 | 156355.2 | 574008.4 | 120956.3 | 392.55 | 0 | 121398.1 | 4012.796 | 8629.635 | 2042.906 | 14711.22 | 33.72169 | 159.4468 |  | 1030
22 | 183006 | 20230505193734 | 1 | 175 | 2755 | 1346 | 58 | 19 | 114 | 5 | 850 | 484 | 176 | 1612 | 1665 | 1665 | 31 | 60 | 121 | 150 | 122 | 0 | 0 | 909 | 466 | 150 | 227 | 49 | 124 | 0 | 1136 | 49 | 466 | 150 | 0 | 124 | 1525 | 400 | 0 | 1 | -53 | 13121475 | 20230505 | ZIt53fZ3 | 1 | 78 | 1583 | 20230505192324 | 20230505193912 | 20230505194245 | 20230505194714 | 0 | 0 | 0 |  | 0 |  | 0 | 0 | 0 | 0 | 0 | 0 | 3239 |  | 1 | 1 | 1 | 1 | 1 | 2 | 1 | 1 | 0 | 0 | 0 | 0 | 0 | 0 | 0 | 0 | 0 | 0 | 0 | 0 | 0 | 0 | 0 | 0 | 0 | 0 | 0 | 0 | 0 | 0 | 0 | 0 | 0 | 0 | 0 | 0 | 0 | 0 | 0 | 0 | 0 | 0 | 0 | 0 | 0 | 0 | 0 | 0 | 0 | 0 | 0 | 0 | 0 | 0 | 0 | 0 | 0 | 0 | 0 | 0 | 0 | 0 | 0 | 0 | 0 | 0 | 0 | 0 | 0 | 0 | 0 | 0 | 0 | 0 | 0 | 0 | 0 | 0 | 0 | 0 | 0 | 0 | 0 | 0 | 0 | 0 | 0 | 0 | 0 | 0 | 0 | 0 | 0 | 0 | 0 | 0 | 0 | 0 | 0 | 0 | 86 | 59800 | 1221 | 14530 |  |  |  | 14530 | 37 |  |  | 300 | 1674 | 331 |  | 1 |  | 20230505194104 | 0 | 0 | 1525 | 0 | [] | 0 | 20230505192328 | 20230505193903 | 935 | 1233.561 | 1235.648 | 1221 | 1233.664 | 55739.81 | 57375.27 | 56080.56 | 56790.26 | 0.7955682 | 0.8184192 | 0.7726966 | 0.807615 | 2.054962 | 2.046564 | 2.07 | 2.051166 | 2.217955 | 2.203746 | 2.068539 | 2.194888 | 95.62116 | 80.9729 | 79.85 | 85.00199 | 2.136458 | 2.125155 | 2.06927 | 2.123027 | 14670405 | 33348480 | 4945020 | 53051625 | 49921.05 | 367202 | 134148 | 552516.8 | 151269.7 | 9051.2 | 0 | 160590.4 | 4075.1125 | 9263.467 | 1373.617 | 14736.5625 | 44.60844 | 153.4769 |  | 1031
23 | 183115 | 20230507194159 | 3 | 169 | 2788 | 1343 | 36 | 17 | 94 | 5 | 849 | 493 | 217 | 1642 | 1675 | 1665 | 113 | 61 | 120 | 32 | 81 | 86 | 0 | 807 | 479 | 149 | 321 | 0 | 99 | 127 | 1129 | 127 | 479 | 149 | 133 | 99 | 1636 | 420 | 127 | 1 | -33 | 13121630 | 20230507 | ZIt53fZ3 | 1 | 78 | 1624 | 20230507192654 | 20230507194339 | 20230507194824 | 20230507195230 | 0 | 0 | 0 |  | 0 |  | 0 | 454 | 0 | 0 | 0 | 0 | 3281 |  | 1 | 1 | 1 | 1 | 1 | 4 | 1 | 1 | 0 | 0 | 0 | 0 | 0 | 0 | 0 | 0 | 0 | 0 | 0 | 0 | 0 | 0 | 0 | 0 | 0 | 0 | 0 | 0 | 0 | 0 | 0 | 0 | 0 | 0 | 0 | 0 | 0 | 0 | 0 | 0 | 0 | 0 | 0 | 0 | 0 | 201 | 0 | 0 | 0 | 0 | 0 | 0 | 0 | 0 | 0 | 0 | 0 | 0 | 0 | 0 | 0 | 0 | 0 | 0 | 0 | 0 | 0 | 0 | 0 | 0 | 0 | 0 | 0 | 0 | 0 | 0 | 0 | 0 | 0 | 0 | 0 | 0 | 0 | 0 | 0 | 0 | 0 | 0 | 0 | 0 | 0 | 0 | 0 | 0 | 0 | 201 | 0 | 0 | 0 | 0 | 86 | 60000 | 1272 | 15860 |  |  |  | 15860 | 139 | 155 |  | 300 | 1668 | 336 |  | 1 |  | 20230507194719 | 0 | 0 | 1636 | 0 | [] | 0 | 20230507192704 | 20230507194331 | 987 | 1266.072 | 1275.149 | 1221 | 1267.306 | 57497.17 | 59289.75 | 56081.63 | 58438.59 | 0.8182566 | 0.8387987 | 0.7643478 | 0.8255319 | 2.424211 | 2.395076 | 2.39 | 2.403577 | 2.177303 | 2.242775 | 2.270435 | 2.225187 | 97.5259 | 81.98289 | 83.65 | 86.9256 | 2.300757 | 2.318926 | 2.330217 | 2.314382 | 17430600 | 34993935 | 5113070 | 57630170 | 122576.4 | 386963.1 | 212624.3 | 723467.8 | 113965.5 | 0 | 0 | 113965.5 | 4841.833 | 9720.5375 | 1420.297 | 16008.38 | 31.65707 | 200.9633 |  | 1033
24 | 183378 | 20230511070013 | 1 | 187 | 2766 | 1348 | 40.94706 | 16.87059 | 103.3471 | 11.95882 | 851 | 484 | 222.6408 | 1607 | 1650 | 1675 | 129 | 63 | 190 | 102 | 0 | 0 | 0 | 807 | 480 | 150 | 349 | 101 | 76 | 0 | 1157 | 101 | 480 | 150 | 150 | 76 | 1437 | 526 | 0 | 0 | -43 | 13121967 | 20230511 | ZIt53fZ3 | 1 | 78 | 1712 | 20230511064659 | 20230511070126 | 20230511070432 | 20230511070942 | 0 | 0 | 0 |  | 0 |  | 0 |  | 0 | 0 | 0 | 0 | 3250 |  | 1 | 1 | 1 | 1 | 1 | 2 | 1 | 1 | 0 | 0 | 0 | 0 | 0 | 0 | 0 | 0 | 0 | 0 | 0 | 0 | 0 | 0 | 0 | 0 | 0 | 0 | 0 | 0 | 0 | 0 | 0 | 0 | 0 | 0 | 0 | 0 | 0 | 0 | 0 | 0 | 0 | 0 | 0 | 0 | 0 | 0 | 0 | 0 | 0 | 0 | 0 | 0 | 0 | 0 | 0 | 0 | 0 | 0 | 0 | 0 | 0 | 0 | 0 | 0 | 0 | 0 | 0 | 0 | 0 | 0 | 0 | 0 | 0 | 0 | 0 | 0 | 0 | 0 | 0 | 0 | 0 | 0 | 0 | 0 | 0 | 0 | 0 | 0 | 0 | 0 | 0 | 0 | 0 | 0 | 0 | 0 | 0 | 0 | 0 | 0 | 85 | 60000 | 1241 | 14140 |  |  |  | 14140 | 50 | 118 |  | 300 | 1653 | 367 |  | 1 |  | 20230511070325 | 0 | 0 | 1437 | 0 | [] | 0 | 20230511064708 | 20230511070116 | 848 | 1245.402 | 1237.932 | 1221 | 1238.823 | 56675 | 63162.2 | 57805.4 | 60897.63 | 0.7975 | 0.8942144 | 0.7766667 | 0.8576533 | 1.956762 | 1.925786 | 1.908254 | 1.933396 | 2.106147 | 2.140111 | 2.18 | 2.133302 | 79.47567 | 89.99783 | 80.21389 | 86.24335 | 2.031455 | 2.032948 | 2.044127 | 2.033349 | 13781720 | 34124205 | 3592465 | 51591470 | 0 | 326375.5 | 122703.6 | 449724.7 | 154497.3 | 62494.7 | 0 | 217627 | 3828.256 | 9478.946 | 997.9069 | 14330.96 | 60.45196 | 124.9235 |  | 1031
25 | 183381 | 20230511074135 | 1 | 226 | 2792 | 1383 | 47 | 16 | 112 | 5 | 850 | 490 | 217 | 1635 | 1667 | 1675 | 163 | 141 | 186 | 0 | 0 | 0 | 0 | 807 | 480 | 148 | 312 | 108 | 77 | 145 | 1120 | 254 | 480 | 148 | 149 | 77 | 1435 | 497 | 145 | 1 | -32 | 13121968 | 20230511 | ZIt53fZ3 | 1 | 78 | 1713 | 20230511072805 | 20230511074305 | 20230511074651 | 20230511075120 | 0 | 0 | 0 |  | 0 |  | 0 | 0 | 0 | 0 | 0 | 0 | 3282 |  | 1 | 1 | 1 | 1 | 1 | 2 | 1 | 1 | 0 | 0 | 0 | 0 | 0 | 0 | 0 | 0 | 0 | 0 | 0 | 0 | 0 | 0 | 0 | 0 | 0 | 0 | 0 | 0 | 0 | 0 | 0 | 0 | 0 | 0 | 0 | 0 | 0 | 0 | 0 | 0 | 0 | 0 | 0 | 0 | 0 | 0 | 0 | 0 | 0 | 0 | 0 | 0 | 0 | 0 | 0 | 0 | 0 | 0 | 0 | 0 | 0 | 0 | 0 | 0 | 0 | 0 | 0 | 0 | 0 | 0 | 0 | 0 | 0 | 0 | 0 | 0 | 0 | 0 | 0 | 0 | 0 | 0 | 0 | 0 | 0 | 0 | 0 | 0 | 0 | 0 | 0 | 0 | 0 | 0 | 0 | 0 | 0 | 0 | 0 | 0 | 85 | 60300 | 1231 | 14510 |  |  |  | 14510 | 41 | 137 |  | 300 | 1662 | 345 |  | 1 |  | 20230511074501 | 0 | 0 | 1435 | 0 | [] | 0 | 20230511072815 | 20230511074257 | 882 | 1241.12 | 1238.605 | 1221 | 1237.684 | 56703.67 | 61898.67 | 59165.12 | 60166.13 | 0.7954183 | 0.8761384 | 0.8062195 | 0.8466667 | 1.948207 | 1.90541 | 1.89 | 1.916156 | 2.030359 | 2.132805 | 2.166829 | 2.106814 | 92.15199 | 83.03868 | 80.00549 | 85.35016 | 1.989283 | 2.019107 | 2.028415 | 2.011485 | 14185455 | 33935165 | 4801690 | 53016645 | 34698.75 | 349231.3 | 131494 | 516662.5 | 149544.6 | 14679.5 | 0 | 164580 | 3940.404 | 9426.435 | 1333.803 | 14726.85 | 45.71668 | 143.5173 |  | 1033
26 | 183395 | 20230511115912 | 3 | 380 | 2729 | 1421 | 30 | 15 | 105 | 5 | 849 | 482 | 93 | 1635 | 1665 | 1670 | 121 | 124 | 108 | 65 | 64 | 0 | 0 | 604 | 479 | 150 | 162 | 0 | 98 | 0 | 1073 | 0 | 479 | 183 | 133 | 98 | 1538 | 260 | 0 | 1 | -30 | 13121956 | 20230511 | ZIt53fZ3 | 1 | 78 | 1718 | 20230511115324 | 20230511120820 | 20230511121225 | 20230511121753 | 0 | 0 | 0 |  | 0 |  | 0 | 0 | 0 | 0 | 0 | 0 | 3211 |  | 1 | 1 | 1 | 1 | 1 | 4 | 1 | 1 | 305 | 0 | 0 | 0 | 0 | 0 | 0 | 0 | 0 | 0 | 0 | 0 | 0 | 0 | 0 | 0 | 0 | 0 | 0 | 0 | 0 | 0 | 0 | 0 | 0 | 0 | 0 | 0 | 0 | 0 | 0 | 0 | 0 | 0 | 0 | 0 | 0 | 0 | 0 | 0 | 0 | 0 | 0 | 0 | 0 | 0 | 0 | 0 | 0 | 0 | 0 | 0 | 0 | 0 | 0 | 0 | 0 | 0 | 0 | 0 | 0 | 0 | 0 | 0 | 0 | 0 | 0 | 0 | 0 | 0 | 0 | 0 | 0 | 0 | 0 | 0 | 0 | 0 | 0 | 0 | 0 | 0 | 0 | 0 | 0 | 0 | 0 | 0 | 0 | 0 | 0 | 0 | 85 | 59900 | 1241 | 13970 |  |  |  | 13970 | 40 | 169 |  | 300 | 1677 | 360 |  | 1 |  | 20230511120213 | 305 | 0 | 1233 | 0 | [] | 0 | 20230511114532 | 20230511120011 | 879 | 1241 | 1261.954 | 1221 | 1253.246 | 56835.16 | 59264.28 | 53501.86 | 58186.62 | 0.80284 | 0.8399649 | 0.7191525 | 0.8212969 | 2.09328 | 2.089579 | 2.1 | 2.091331 | 2.13984 | 2.176877 | 2.192034 | 2.167361 | 98.816 | 79.83919 | 81.06462 | 85.31871 | 2.11656 | 2.133228 | 2.146017 | 2.129346 | 14161215 | 33733830 | 3109835 | 51098385 | 131803.7 | 363434.8 | 117089.8 | 613591.8 | 65201.75 | 0 | 0 | 65201.75 | 3933.671 | 9370.508 | 863.8431 | 14194 | 18.1116 | 170.4422 |  | 1030
27 | 183538 | 20230513074407 | 3 | 271 | 2766 | 1388 | 36 | 19 | 109 | 5 | 851 | 483 | 52 | 1661 | 1679 | 1660 | 186 | 62 | 60 | 143 | 32 | 0 | 0 | 702 | 479 | 152 | 106 | 0 | 143 | 0 | 808 | 0 | 479 | 152 | 0 | 257 | 1438 | 459 | 0 | 0 | -18 | 13122060 | 20230513 | ZIt53fZ3 | 1 | 78 | 1765 | 20230513073042 | 20230513074509 | 20230513074911 | 20230513075324 | 0 | 0 | 0 |  | 0 |  | 0 | 474 | 0 | 0 | 0 | 0 | 3249 |  | 1 | 1 | 1 | 1 | 1 | 4 | 1 | 1 | 0 | 0 | 0 | 0 | 0 | 0 | 0 | 0 | 0 | 0 | 0 | 0 | 0 | 0 | 0 | 0 | 0 | 0 | 0 | 0 | 0 | 0 | 0 | 0 | 0 | 0 | 0 | 0 | 0 | 0 | 0 | 0 | 0 | 0 | 0 | 0 | 0 | 0 | 0 | 105 | 0 | 0 | 0 | 0 | 0 | 0 | 0 | 0 | 0 | 0 | 0 | 210 | 0 | 0 | 0 | 0 | 0 | 0 | 0 | 0 | 0 | 0 | 0 | 0 | 0 | 0 | 0 | 0 | 0 | 0 | 0 | 0 | 0 | 0 | 0 | 0 | 0 | 0 | 0 | 0 | 0 | 0 | 0 | 0 | 0 | 0 | 0 | 0 | 0 | 315 | 0 | 0 | 86 | 60300 | 1224 | 13870 |  |  |  | 13870 | 31 | 151 |  | 300 | 1695 | 287 |  | 0 |  | 20230513074653 | 0 | 0 | 1438 | 0 | [] | 0 | 20230513073051 | 20230513074457 | 846 | 1238.233 | 1231.027 | 1224 | 1232.656 | 57328.29 | 61300.68 | 55497.2 | 59830.77 | 0.8085 | 0.8708813 | 0.743 | 0.8456265 | 2.135042 | 2.149281 | 2.16 | 2.145875 | 2.196792 | 2.154119 | 2.2048 | 2.16922 | 100.9246 | 80.59301 | 81.9795 | 86.44278 | 2.165917 | 2.1517 | 2.1824 | 2.157547 | 13709060 | 34033875 | 2725895 | 50567400 | 121072.1 | 357838.8 | 108620.7 | 588809.2 | 72069.1 | 0 | 0 | 72069.1 | 3808.072 | 9453.854 | 757.1931 | 14046.5 | 20.01919 | 163.5581 |  | 1031
28 | 183685 | 20230515050919 | 1 | 300.2952 | 2439 | 1379 | 41 | 16 | 102 | 28 | 831 | 495 | 83 | 1618 | 1648 | 1675 | 179 | 61 | 61 | 31 | 122 | 31 | 10 | 312 | 479 | 150 | 414 | 0 | 219 | 0 | 998 | 0 | 479 | 150 | 192 | 219 | 1212 | 633 | 0 | 0 | -30 | 13122270 | 20230515 | ZIt53fZ3 | 1 | 78 | 1814 | 20230515045603 | 20230515050955 | 20230515051327 | 20230515051745 | 0 | 0 | 0 |  | 0 |  | 0 | 0 | 0 | 0 | 0 | 0 | 2934 |  | 1 | 1 | 1 | 1 | 1 | 4 | 1 | 1 | 271 | 0 | 0 | 0 | 0 | 0 | 0 | 0 | 0 | 0 | 0 | 0 | 0 | 0 | 0 | 0 | 0 | 0 | 0 | 0 | 0 | 0 | 0 | 0 | 0 | 0 | 0 | 0 | 0 | 0 | 0 | 0 | 0 | 0 | 0 | 0 | 0 | 0 | 0 | 0 | 0 | 0 | 0 | 0 | 0 | 0 | 0 | 0 | 0 | 0 | 0 | 0 | 0 | 0 | 0 | 0 | 0 | 0 | 0 | 0 | 0 | 0 | 0 | 0 | 0 | 0 | 0 | 0 | 0 | 0 | 0 | 0 | 0 | 0 | 0 | 0 | 0 | 0 | 0 | 0 | 0 | 0 | 0 | 0 | 0 | 0 | 0 | 0 | 0 | 0 | 0 | 0 | 86 | 60100 | 1231 | 13710 |  |  |  | 13710 | 40 | 139 |  | 300 | 1675 | 321 |  | 0 |  | 20230515051213 | 271 | 0 | 941 | 0 | [] | 0 | 20230515045615 | 20230515051009 | 834 | 1239.234 | 1232.538 | 1221 | 1233.765 | 56476.03 | 62467.49 | 55583.8 | 60337.82 | 0.7987866 | 0.8886606 | 0.7438 | 0.8542206 | 2.190293 | 2.148697 | 2.17 | 2.161895 | 2.192678 | 2.138385 | 2.066 | 2.149604 | 101.3997 | 81.28835 | 82.87325 | 87.1467 | 2.191485 | 2.143541 | 2.118 | 2.155749 | 13450940 | 33997690 | 2730035 | 50272745 | 78728.2 | 353186 | 115255 | 548451.1 | 114480.9 | 561.25 | 0 | 115104.4 | 3736.372 | 9443.803 | 758.3431 | 13964.65 | 31.97344 | 152.3475 |  | 1007
29 | 183728 | 20230515185711 | 3 | 413 | 2820 | 1358 | 25 | 18 | 112 | 5 | 853 | 483 | 206 | 1594 | 1652 | 1665 | 163 | 64 | 121 | 135 | 0 | 0 | 0 | 811 | 479 | 0 | 352 | 0 | 132 | 0 | 1164 | 0 | 479 | 49 | 130 | 132 | 1588 | 484 | 0 | 0 | -58 | 13122259 | 20230515 | ZIt53fZ3 | 1 | 78 | 1825 | 20230515184338 | 20230515185906 | 20230515190149 | 20230515190906 | 0 | 0 | 0 |  | 0 |  | 0 | 0 | 0 | 0 | 0 | 0 | 3303 |  | 1 | 1 | 1 | 1 | 1 | 4 | 1 | 1 | 0 | 0 | 0 | 0 | 0 | 0 | 0 | 0 | 0 | 0 | 0 | 100 | 0 | 0 | 0 | 0 | 0 | 0 | 0 | 0 | 0 | 0 | 0 | 0 | 0 | 0 | 0 | 0 | 0 | 0 | 0 | 0 | 0 | 0 | 0 | 0 | 0 | 198 | 0 | 0 | 0 | 0 | 0 | 0 | 0 | 0 | 0 | 0 | 0 | 0 | 0 | 0 | 0 | 0 | 0 | 0 | 0 | 0 | 0 | 0 | 0 | 0 | 0 | 0 | 0 | 0 | 0 | 0 | 0 | 0 | 0 | 0 | 0 | 0 | 0 | 0 | 0 | 0 | 0 | 0 | 0 | 0 | 0 | 0 | 0 | 0 | 0 | 198 | 100 | 0 | 0 | 0 | 88 | 60500 | 1251 | 15210 |  |  |  | 15210 | 32 | 157 |  | 300 | 1663 | 322 |  | 1 |  | 20230515190055 | 100 | 0 | 1488 | 0 | [] | 0 | 20230515184348 | 20230515185846 | 898 | 1251 | 1257.234 | 1221 | 1251.617 | 57891.28 | 63690.15 | 60462.21 | 61689.08 | 0.8331128 | 0.9206227 | 0.8454737 | 0.8876281 | 2.01786 | 2.03 | 2.03 | 2.026526 | 2.200467 | 2.12141 | 2.167053 | 2.148864 | 97.3089 | 79.33084 | 81.09237 | 84.66236 | 2.109163 | 2.075705 | 2.098526 | 2.087695 | 14827205 | 34725560 | 5694490 | 55345700 | 121446.6 | 345889.2 | 145123.9 | 613715.4 | 77997.65 | 0 | 0 | 77997.65 | 4118.668 | 9645.989 | 1581.803 | 15373.81 | 21.66601 | 170.4765 |  | 1033
30 | 183763 | 20230516045807 | 4 | 234 | 2778 | 1418 | 42 | 16 | 110 | 5 | 849 | 491 | 299 | 1605 | 1661 | 1665 | 190 | 60 | 9 | 141 | 60 | 31 | 0 | 803 | 481 | 149 | 309 | 402 | 119 | 89 | 1113 | 492 | 481 | 149 | 146 | 119 | 1433 | 830 | 89 | 1 | -56 | 13122330 | 20230516 | ZIt53fZ3 | 1 | 78 | 1837 | 20230516044351 | 20230516045951 | 20230516050325 | 20230516050802 | 0 | 0 | 0 |  | 0 |  | 0 | 0 | 0 | 0 | 0 | 0 | 3269 |  | 1 | 1 | 1 | 1 | 1 | 4 | 1 | 4 | 0 | 0 | 0 | 0 | 0 | 0 | 0 | 0 | 0 | 0 | 0 | 0 | 0 | 0 | 0 | 0 | 0 | 0 | 0 | 0 | 0 | 0 | 0 | 0 | 0 | 0 | 0 | 0 | 0 | 0 | 0 | 0 | 0 | 0 | 0 | 0 | 0 | 0 | 0 | 0 | 0 | 0 | 0 | 0 | 0 | 0 | 0 | 0 | 0 | 0 | 0 | 0 | 0 | 0 | 0 | 0 | 0 | 0 | 0 | 0 | 0 | 0 | 0 | 0 | 0 | 0 | 0 | 0 | 0 | 0 | 0 | 0 | 0 | 0 | 0 | 0 | 0 | 0 | 0 | 0 | 0 | 0 | 0 | 0 | 0 | 0 | 0 | 0 | 0 | 0 | 0 | 0 | 79 | 55600 | 1244 | 14020 |  |  |  | 14020 | 74 | 103 |  | 300 | 1652 | 367 |  | 1 |  | 20230516050156 | 0 | 0 | 1433 | 0 | [] | 0 | 20230516044402 | 20230516045944 | 942 | 1248.179 | 1249.645 | 1224 | 1246.587 | 52172.46 | 55217.73 | 56227.53 | 54455.33 | 0.731791 | 0.7822183 | 0.7761856 | 0.7672505 | 2.101492 | 2.098007 | 2.09 | 2.098174 | 2.146119 | 2.140589 | 2.143299 | 2.142442 | 79.66861 | 95.08403 | 82.19717 | 89.37134 | 2.123806 | 2.119298 | 2.116649 | 2.120308 | 13939955 | 31816420 | 5407050 | 51251840 | 0 | 274012.6 | 150506 | 425178.1 | 170169.3 | 164247.2 | 0 | 335053.1 | 3872.21 | 8837.894 | 1501.958 | 14236.62 | 93.07032 | 118.105 |  | 1032
31 | 184073 | 20230520051826 | 4 | 206 | 2748 | 1397 | 39 | 16 | 105 | 10 | 848 | 492 | 247 | 1633 | 1680 | 1665 | 173 | 121 | 50 | 34 | 33 | 15 | 66 | 906 | 480 | 151 | 224 | 202 | 0 | 121 | 1130 | 324 | 480 | 151 | 110 | 100 | 1537 | 426 | 121 | 0 | -47 | 13122707 | 20230520 | ZIt53fZ3 | 1 | 78 | 1942 | 20230520050808 | 20230520052533 | 20230520053040 | 20230520053934 | 0 | 0 | 0 |  | 0 |  | 0 | 462 | 0 | 0 | 0 | 0 | 3240 |  | 1 | 1 | 1 | 1 | 1 | 4 | 1 | 1 | 0 | 0 | 0 | 0 | 0 | 0 | 0 | 0 | 0 | 0 | 0 | 0 | 0 | 0 | 0 | 0 | 0 | 0 | 0 | 0 | 0 | 0 | 0 | 0 | 0 | 0 | 0 | 0 | 0 | 0 | 0 | 0 | 0 | 0 | 0 | 0 | 0 | 0 | 0 | 0 | 0 | 0 | 0 | 0 | 0 | 0 | 0 | 0 | 0 | 0 | 0 | 0 | 0 | 0 | 0 | 0 | 0 | 0 | 0 | 0 | 0 | 0 | 0 | 0 | 0 | 0 | 0 | 0 | 0 | 0 | 0 | 0 | 0 | 0 | 0 | 0 | 0 | 0 | 0 | 0 | 0 | 0 | 0 | 0 | 0 | 0 | 0 | 0 | 0 | 0 | 0 | 0 | 86 | 59900 | 1241 | 14070 |  |  |  | 14070 | 38 | 147 |  | 300 | 1669 | 327 |  | 1 |  | 20230520052204 | 0 | 0 | 1537 | 0 | [] | 0 | 20230520050520 | 20230520052010 | 890 | 1245.255 | 1253.112 | 1221 | 1247.144 | 56383.15 | 59290.26 | 56397.88 | 58132.4 | 0.797251 | 0.8417196 | 0.7769231 | 0.8216068 | 1.933307 | 1.911925 | 1.935962 | 1.920764 | 2.114701 | 2.163626 | 2.058462 | 2.137539 | 97.52659 | 79.22376 | 80.43726 | 84.52737 | 2.024004 | 2.037776 | 1.997212 | 2.029152 | 14106580 | 31673375 | 5818515 | 51692255 | 81006.65 | 338406.5 | 140124.1 | 560782 | 114200.4 | 43.45 | 0 | 114254.6 | 3918.494 | 8798.16 | 1616.254 | 14358.96 | 31.73738 | 155.7728
32 | 184076 | 20230520062616 | 4 | 482 | 2758 | 1376 | 25 | 14 | 119 | 5 | 850 | 483 | 145 | 1607 | 1646 | 1655 | 171 | 114 | 51 | 34 | 31 | 14 | 68 | 744 | 479 | 0 | 340 | 0 | 0 | 0 | 1085 | 0 | 479 | 0 | 120 | 49 | 1223 | 340 | 0 | 1 | -39 | 13122708 | 20230520 | ZIt53fZ3 | 1 | 78 | 1943 | 20230520061311 | 20230520062742 | 20230520063058 | 20230520063549 | 0 | 0 | 0 |  | 0 |  | 0 | 0 | 0 | 0 | 0 | 0 | 3241 |  | 1 | 1 | 1 | 1 | 1 | 4 | 1 | 1 | 0 | 0 | 0 | 0 | 0 | 0 | 0 | 0 | 0 | 0 | 0 | 0 | 0 | 0 | 0 | 0 | 0 | 0 | 0 | 0 | 0 | 0 | 0 | 0 | 0 | 0 | 0 | 0 | 0 | 0 | 0 | 0 | 0 | 0 | 0 | 0 | 0 | 0 | 0 | 0 | 0 | 0 | 0 | 0 | 0 | 0 | 0 | 0 | 0 | 0 | 0 | 0 | 0 | 0 | 0 | 0 | 0 | 0 | 0 | 0 | 0 | 0 | 0 | 0 | 0 | 0 | 0 | 0 | 0 | 0 | 0 | 0 | 0 | 0 | 0 | 0 | 0 | 0 | 0 | 0 | 0 | 0 | 0 | 0 | 0 | 0 | 0 | 0 | 0 | 0 | 0 | 0 | 86 | 60200 | 1251 | 13490 |  |  |  | 13490 | 36 | 138 |  | 300 | 1663 | 330 |  | 0 |  | 20230520062931 | 0 | 0 | 1223 | 0 | [] | 0 | 20230520061320 | 20230520062734 | 854 | 1251 | 1263.366 | 1221 | 1255.978 | 56734.53 | 59162.61 | 55620.77 | 58148.22 | 0.8072017 | 0.8406004 | 0.7560256 | 0.8233724 | 1.977942 | 1.973771 | 1.99 | 1.97644 | 2.159095 | 2.192552 | 2.17141 | 2.181101 | 98.46008 | 79.40816 | 80.78446 | 84.95496 | 2.068519 | 2.083161 | 2.080705 | 2.078771 | 13738650 | 31487810 | 4292360 | 49610555 | 75857.75 | 337716.6 | 125653.1 | 540479 | 114904.8 | 235.3 | 0 | 115179.4 | 3816.292 | 8746.614 | 1192.322 | 13780.71 | 31.99428 | 150.1331 |  | 1031
33 | 184078 | 20230520070536 | 4 | 421 | 2796 | 1381 | 30 | 14 | 108 | 5 | 850 | 490 | 206 | 1618 | 1689 | 1675 | 228 | 50 | 34 | 32 | 32 | 68 | 46 | 722 | 479 | 0 | 357 | 0 | 0 | 0 | 1080 | 0 | 479 | 49 | 123 | 50 | 1201 | 357 | 0 | 0 | -71 | 13122709 | 20230520 | ZIt53fZ3 | 1 | 78 | 1944 | 20230520065227 | 20230520070728 | 20230520071131 | 20230520071542 | 0 | 0 | 0 |  | 0 |  | 0 | 0 | 0 | 0 | 0 | 0 | 3286 |  | 1 | 1 | 1 | 1 | 1 | 4 | 1 | 1 | 0 | 0 | 0 | 0 | 0 | 0 | 0 | 0 | 0 | 0 | 0 | 0 | 0 | 0 | 0 | 0 | 0 | 0 | 0 | 0 | 0 | 0 | 0 | 0 | 0 | 0 | 0 | 0 | 0 | 0 | 0 | 0 | 0 | 0 | 0 | 0 | 0 | 0 | 0 | 0 | 0 | 0 | 0 | 0 | 0 | 0 | 0 | 0 | 0 | 0 | 0 | 0 | 0 | 0 | 0 | 0 | 0 | 0 | 0 | 0 | 0 | 0 | 0 | 0 | 0 | 0 | 0 | 0 | 0 | 0 | 0 | 0 | 0 | 0 | 0 | 49 | 0 | 0 | 0 | 0 | 0 | 0 | 0 | 0 | 0 | 0 | 0 | 0 | 0 | 0 | 0 | 0 | 86 | 60200 | 1251 | 14010 |  |  |  | 14010 | 35 | 150 |  | 300 | 1681 | 320 |  | 1 |  | 20230520071131 | 0 | 0 | 1201 | 49 | [] | 0 | 20230520065236 | 20230520070720 | 884 | 1251 | 1264.712 | 1221 | 1255.164 | 57006.83 | 59177.9 | 56322.21 | 58144.45 | 0.806831 | 0.8402016 | 0.7775962 | 0.8221154 | 1.971021 | 1.968468 | 1.97 | 1.969468 | 2.130986 | 2.168669 | 2.216538 | 2.162195 | 95.40458 | 79.56134 | 80.55048 | 84.76762 | 2.051004 | 2.068569 | 2.093269 | 2.065831 | 16143310 | 29305355 | 5810995 | 51353310 | 94463.7 | 315073.6 | 228018.1 | 638806.9 | 121671.4 | 0 | 0 | 121671.4 | 4484.253 | 8140.376 | 1614.165 | 14264.81 | 33.79761 | 177.4464 |  | 1033
34 | 184272 | 20230522211746 | 1 | 230 | 2810 | 1394 | 46 | 17 | 108 | 5 | 850 | 492 | 350 | 1650 | 1674 | 1665 | 145 | 61 | 12 | 123 | 30 | 121 | 0 | 705 | 479 | 151 | 451 | 110 | 0 | 97 | 1156 | 207 | 479 | 151 | 0 | 199 | 1335 | 561 | 142 | 1 | -24 | 13122911 | 20230522 | ZIt53fZ3 | 1 | 78 | 2003 | 20230522210653 | 20230522212236 | 20230522212746 | 20230522213420 | 0 | 0 | 0 |  | 0 |  | 0 | 0 | 0 | 0 | 0 | 0 | 3302 |  | 1 | 1 | 1 | 1 | 1 | 2 | 1 | 1 | 0 | 0 | 0 | 0 | 0 | 0 | 0 | 0 | 0 | 0 | 0 | 0 | 0 | 0 | 0 | 0 | 0 | 0 | 0 | 0 | 0 | 0 | 0 | 0 | 0 | 0 | 0 | 0 | 0 | 0 | 0 | 0 | 0 | 0 | 0 | 0 | 0 | 0 | 0 | 0 | 0 | 0 | 0 | 0 | 0 | 0 | 0 | 0 | 0 | 0 | 0 | 0 | 0 | 0 | 0 | 0 | 0 | 0 | 0 | 0 | 0 | 0 | 45 | 0 | 0 | 0 | 0 | 0 | 0 | 0 | 0 | 0 | 0 | 0 | 0 | 0 | 0 | 0 | 0 | 0 | 0 | 0 | 0 | 0 | 0 | 0 | 0 | 0 | 0 | 0 | 0 | 0 | 86 | 60100 | 1221 | 14680 |  |  |  | 14680 | 99 | 151 |  | 300 | 1699 | 371 |  | 0 |  | 20230522212134 | 0 | 0 | 1335 | 0 | [] | 0 | 20230522210502 | 20230522211930 | 868 | 1236.347 | 1242.138 | 1221 | 1237.95 | 56853.15 | 64109.4 | 60548.46 | 61609.53 | 0.8086694 | 0.9149806 | 0.8355769 | 0.8750922 | 2.225766 | 2.20562 | 2.172404 | 2.207396 | 2.137177 | 2.077674 | 2.164808 | 2.105115 | 97.51668 | 79.98811 | 81.01767 | 85.11963 | 2.181472 | 2.141647 | 2.168606 | 2.156256 | 14050100 | 33031595 | 6247145 | 53426340 | 71199.75 | 328959.5 | 147330.9 | 548751.5 | 121615.9 | 568.2 | 0 | 122251.4 | 3902.806 | 9175.443 | 1735.318 | 14840.65 | 33.95872 | 152.431 |  | 1033
35 | 184275 | 20230522215803 | 1 | 300 | 2765 | 1443 | 43 | 14 | 102 | 5 | 851 | 483 | 227 | 1668 | 1676 | 1665 | 138 | 60 | 10 | 122 | 31 | 122 | 0 | 704 | 479 | 43 | 447 | 0 | 0 | 158 | 1151 | 158 | 479 | 142 | 0 | 204 | 1226 | 546 | 158 | 1 | -8 | 13122912 | 20230522 | ZIt53fZ3 | 1 | 78 | 2004 | 20230522214746 | 20230522220329 | 20230522220846 | 20230522221519 | 0 | 0 | 0 |  | 0 |  | 0 | 0 | 0 | 0 | 0 | 0 | 3248 |  | 1 | 1 | 1 | 1 | 1 | 2 | 1 | 1 | 0 | 0 | 0 | 0 | 0 | 0 | 0 | 0 | 0 | 0 | 0 | 0 | 0 | 0 | 0 | 0 | 0 | 0 | 0 | 0 | 0 | 0 | 0 | 0 | 0 | 0 | 0 | 0 | 0 | 0 | 0 | 0 | 0 | 0 | 0 | 0 | 0 | 0 | 0 | 0 | 0 | 0 | 0 | 0 | 0 | 0 | 0 | 99 | 0 | 0 | 0 | 0 | 0 | 0 | 0 | 0 | 0 | 0 | 0 | 0 | 0 | 0 | 0 | 0 | 0 | 0 | 0 | 0 | 0 | 0 | 0 | 0 | 0 | 0 | 0 | 0 | 0 | 49 | 0 | 0 | 0 | 0 | 0 | 0 | 0 | 0 | 0 | 0 | 0 | 0 | 0 | 0 | 94 | 65300 | 1232 | 14450 |  |  |  | 14450 | 38 | 160 |  | 300 | 1678 | 358 |  | 1 |  | 20230522220327 | 0 | 0 | 1226 | 49 | [] | 0 | 20230522214457 | 20230522215922 | 865 | 1236.538 | 1243.984 | 1221 | 1239.501 | 60996.17 | 61086.72 | 60437.47 | 60998.43 | 0.8695668 | 0.8674853 | 0.8249367 | 0.8642659 | 2.16769 | 2.166876 | 2.15 | 2.165595 | 2.050325 | 2.023635 | 2.091519 | 2.038381 | 95.13236 | 80.05602 | 81.02468 | 84.9724 | 2.109007 | 2.095255 | 2.120759 | 2.101988 | 16849080 | 31046610 | 4723680 | 52712335 | 100666.8 | 325358.9 | 209168.1 | 636451.7 | 109526.6 | 0 | 0 | 109526.6 | 4680.3 | 8624.058 | 1312.133 | 14642.32 | 30.42406 | 176.7921 |  | 1031
36 | 184278 | 20230522224316 | 1 | 201 | 2776 | 1416 | 51 | 16 | 109 | 5 | 851 | 485 | 165 | 1658 | 1664 | 1665 | 136 | 63 | 12 | 123 | 31 | 120 | 0 | 709 | 478 | 151 | 463 | 243 | 0 | 98 | 1173 | 345 | 478 | 201 | 0 | 245 | 1338 | 706 | 98 | 1 | -6 | 13122913 | 20230522 | ZIt53fZ3 | 1 | 78 | 2005 | 20230522223518 | 20230522225037 | 20230522225526 | 20230522230203 | 0 | 0 | 0 |  | 0 |  | 0 | 0 | 0 | 0 | 0 | 0 | 3261 |  | 1 | 1 | 1 | 1 | 1 | 2 | 1 | 1 | 0 | 0 | 0 | 0 | 0 | 0 | 0 | 0 | 0 | 0 | 0 | 0 | 0 | 0 | 0 | 0 | 0 | 0 | 0 | 0 | 0 | 0 | 0 | 0 | 0 | 0 | 0 | 0 | 0 | 0 | 0 | 0 | 0 | 0 | 0 | 0 | 0 | 0 | 0 | 0 | 0 | 0 | 0 | 0 | 0 | 0 | 0 | 0 | 0 | 0 | 0 | 0 | 0 | 0 | 0 | 0 | 0 | 0 | 0 | 0 | 0 | 0 | 0 | 0 | 0 | 0 | 0 | 0 | 0 | 3 | 0 | 0 | 0 | 0 | 0 | 49 | 0 | 94 | 0 | 0 | 0 | 0 | 0 | 0 | 0 | 0 | 0 | 0 | 0 | 0 | 0 | 0 | 93 | 64900 | 1221 | 14350 |  |  |  | 14350 | 33 | 160 |  | 300 | 1701 | 352 |  | 0 |  | 20230522224905 | 0 | 0 | 1338 | 146 | [] | 0 | 20230522223027 | 20230522224429 | 842 | 1232.907 | 1244.802 | 1221 | 1238.797 | 58982.9 | 64412.41 | 59575.34 | 62193.95 | 0.8351255 | 0.9201633 | 0.8039726 | 0.8819121 | 2.103154 | 2.072082 | 2.09 | 2.083931 | 2.054839 | 2.126469 | 2.05452 | 2.096496 | 95.09682 | 79.57176 | 80.76216 | 84.81925 | 2.078996 | 2.099275 | 2.07226 | 2.090214 | 16407625 | 31512430 | 4298360 | 52317645 | 87057.7 | 311294.5 | 224271.3 | 623876.9 | 124578.4 | 0 | 0 | 124578.4 | 4557.674 | 8753.453 | 1193.989 | 14532.68 | 34.60511 | 173.2991 |  | 1032
37 | 184428 | 20230524220656 | 3 | 296 | 2695 | 1416 | 31 | 15 | 97 | 5 | 850 | 474 | 93 | 1577 | 1666 | 1665 | 91 | 61 | 32 | 121 | 30 | 123 | 16 | 730 | 480 | 145 | 393 | 156 | 39 | 0 | 1123 | 156 | 480 | 145 | 144 | 80 | 1355 | 588 | 0 | 1 | -89 | 13123063 | 20230524 | ZIt53fZ3 | 1 | 78 | 2052 | 20230524215359 | 20230524220903 | 20230524221216 | 20230524221732 | 0 | 0 | 0 |  | 0 |  | 0 | 0 | 0 | 0 | 0 | 0 | 3169 |  | 1 | 1 | 1 | 1 | 1 | 4 | 1 | 1 | 0 | 0 | 0 | 0 | 0 | 0 | 0 | 0 | 0 | 0 | 0 | 0 | 0 | 0 | 0 | 0 | 0 | 0 | 0 | 0 | 0 | 0 | 0 | 0 | 0 | 0 | 0 | 0 | 0 | 0 | 0 | 0 | 0 | 0 | 0 | 0 | 0 | 0 | 0 | 0 | 0 | 0 | 0 | 0 | 0 | 0 | 0 | 0 | 0 | 0 | 0 | 0 | 0 | 0 | 0 | 0 | 0 | 0 | 0 | 0 | 0 | 0 | 0 | 0 | 0 | 0 | 0 | 0 | 0 | 0 | 0 | 0 | 0 | 0 | 0 | 0 | 0 | 0 | 0 | 0 | 0 | 0 | 0 | 0 | 0 | 0 | 0 | 0 | 0 | 0 | 0 | 0 | 94 | 65400 | 1262 | 14860 |  |  |  | 14860 | 44 | 139 |  | 300 | 1657 | 311 |  | 1 |  | 20230524221008 | 0 | 0 | 1355 | 0 | [] | 0 | 20230524215410 | 20230524220855 | 885 | 1265.326 | 1269.364 | 1212.235 | 1260.592 | 60882.85 | 62240 | 57243.45 | 61201.64 | 0.8704603 | 0.8909108 | 0.7928572 | 0.8722034 | 2.060209 | 2.052656 | 2.06 | 2.055684 | 2.095648 | 2.026395 | 2.045966 | 2.047729 | 98.95612 | 79.66888 | 80.5875 | 85.00105 | 2.077929 | 2.039526 | 2.052983 | 2.051706 | 14500940 | 32751885 | 6765845 | 54115770 | 86129.15 | 335229.5 | 123636.1 | 546239.2 | 102453 | 28.35 | 0 | 102489.6 | 4028.039 | 9097.746 | 1879.401 | 15032.16 | 28.46932 | 151.7331 |  | 1028
38 | 184446 | 20230525032915 | 3 | 205 | 2728 | 1437 | 47 | 18 | 106 | 5 | 849 | 483 | 93 | 1649 | 1668 | 1660 | 170 | 60 | 31 | 100 | 86 | 36 | 0 | 803 | 479 | 148 | 314 | 199 | 0 | 69 | 1117 | 268 | 479 | 148 | 122 | 40 | 1430 | 513 | 69 | 1 | -19 | 13123064 | 20230525 | ZIt53fZ3 | 1 | 78 | 2058 | 20230525032112 | 20230525033610 | 20230525034108 | 20230525034626 | 0 | 0 | 0 |  | 0 |  | 0 | 0 | 0 | 0 | 0 | 0 | 3211 |  | 1 | 1 | 1 | 1 | 1 | 4 | 1 | 1 | 0 | 0 | 0 | 0 | 0 | 0 | 0 | 0 | 0 | 0 | 0 | 0 | 0 | 0 | 0 | 0 | 0 | 0 | 0 | 0 | 0 | 0 | 0 | 0 | 0 | 0 | 0 | 0 | 0 | 0 | 0 | 0 | 0 | 0 | 0 | 0 | 0 | 0 | 0 | 0 | 0 | 0 | 0 | 0 | 0 | 0 | 0 | 0 | 0 | 0 | 0 | 0 | 0 | 0 | 0 | 0 | 0 | 0 | 0 | 0 | 0 | 0 | 0 | 0 | 0 | 0 | 0 | 0 | 0 | 0 | 0 | 0 | 0 | 0 | 0 | 0 | 0 | 0 | 0 | 0 | 0 | 0 | 0 | 0 | 0 | 0 | 0 | 0 | 0 | 0 | 0 | 0 | 86 | 60000 | 1252 | 13610 |  |  |  | 13610 | 48 | 141 |  | 300 | 1673 | 374 |  | 1 |  | 20230525033158 | 0 | 0 | 1430 | 0 | [] | 0 | 20230525031623 | 20230525033004 | 821 | 1249.556 | 1254.465 | 1221 | 1251.068 | 56570.34 | 62838.22 | 55713.67 | 60626.54 | 0.8044017 | 0.8949814 | 0.7436735 | 0.860134 | 2.087564 | 2.091877 | 2.11 | 2.09173 | 2.185043 | 2.110149 | 2.055306 | 2.128222 | 100.794 | 79.95948 | 81.5477 | 85.99248 | 2.136303 | 2.101013 | 2.082653 | 2.109976 | 13189855 | 33760445 | 2681235 | 49724530 | 80582.6 | 343251.5 | 106042.8 | 531131.8 | 107459.9 | 247.95 | 0 | 107747.1 | 3663.849 | 9377.901 | 744.7875 | 13812.37 | 29.92975 | 147.5366 |  | 1030
39 | 184449 | 20230525042442 | 3 | 181 | 2775 | 1415 | 53 | 17 | 118 | 5 | 851 | 485 | 186 | 1639 | 1679 | 1660 | 280 | 63 | 30 | 112 | 0 | 0 | 0 | 899 | 480 | 150 | 284 | 212 | 0 | 126 | 1183 | 338 | 480 | 150 | 101 | 39 | 1529 | 496 | 126 | 0 | -40 | 13123065 | 20230525 | ZIt53fZ3 | 1 | 78 | 2059 | 20230525041310 | 20230525042807 | 20230525043302 | 20230525043847 | 0 | 0 | 0 |  | 0 |  | 0 | 0 | 0 | 0 | 0 | 0 | 3260 |  | 1 | 1 | 1 | 1 | 1 | 4 | 1 | 1 | 0 | 0 | 0 | 0 | 0 | 0 | 0 | 0 | 0 | 0 | 0 | 0 | 0 | 0 | 0 | 0 | 0 | 0 | 0 | 0 | 0 | 0 | 0 | 0 | 0 | 0 | 0 | 0 | 0 | 0 | 0 | 0 | 0 | 0 | 0 | 0 | 0 | 0 | 0 | 0 | 0 | 0 | 0 | 0 | 0 | 0 | 0 | 0 | 0 | 0 | 0 | 0 | 0 | 0 | 0 | 0 | 0 | 0 | 0 | 0 | 0 | 0 | 0 | 0 | 0 | 0 | 0 | 0 | 0 | 0 | 0 | 0 | 0 | 0 | 0 | 0 | 0 | 0 | 0 | 0 | 0 | 0 | 0 | 0 | 0 | 0 | 0 | 0 | 0 | 0 | 0 | 0 | 86 | 60100 | 1241 | 14040 |  |  |  | 14040 | 136 | 190 |  | 300 | 1666 | 352 |  | 0 |  | 20230525042756 | 0 | 0 | 1529 | 0 | [] | 0 | 20230525041121 | 20230525042601 | 880 | 1241 | 1240.886 | 1221 | 1239.133 | 56660.84 | 59209.64 | 55556.84 | 58160.52 | 0.8052611 | 0.8423732 | 0.7578481 | 0.8242841 | 2.105663 | 2.12192 | 2.13 | 2.118045 | 2.191687 | 2.063569 | 2.104683 | 2.103511 | 99.65211 | 80.50457 | 81.56709 | 86.01784 | 2.148675 | 2.092745 | 2.117342 | 2.110778 | 14061505 | 32637305 | 4342435 | 51134005 | 89778.05 | 354864.8 | 126251.1 | 572153.2 | 108102 | 11.05 | 0 | 108118.9 | 3905.974 | 9065.918 | 1206.232 | 14203.89 | 30.03301 | 158.9314 |  | 1032
40 | 184452 | 20230525051001 | 3 | 290 | 2779 | 1449 | 34 | 17 | 104 | 5 | 851 | 483 | 104 | 1661 | 1667 | 1660 | 286 | 60 | 30 | 107 | 0 | 0 | 0 | 729 | 479 | 149 | 299 | 198 | 39 | 0 | 1028 | 361 | 479 | 149 | 122 | 78 | 1357 | 536 | 0 | 1 | -6 | 13123066 | 20230525 | ZIt53fZ3 | 1 | 78 | 2060 | 20230525045735 | 20230525051202 | 20230525051644 | 20230525052155 | 0 | 0 | 0 |  | 0 |  | 0 | 0 | 0 | 0 | 0 | 0 | 3262 |  | 1 | 1 | 1 | 1 | 1 | 4 | 1 | 1 | 0 | 0 | 0 | 0 | 0 | 0 | 0 | 0 | 0 | 0 | 0 | 0 | 0 | 0 | 0 | 0 | 0 | 0 | 0 | 0 | 0 | 0 | 0 | 0 | 0 | 0 | 0 | 0 | 0 | 0 | 0 | 0 | 0 | 0 | 0 | 0 | 0 | 0 | 0 | 0 | 0 | 0 | 0 | 0 | 0 | 0 | 0 | 0 | 0 | 0 | 0 | 0 | 0 | 0 | 0 | 0 | 0 | 0 | 0 | 0 | 0 | 0 | 0 | 0 | 0 | 0 | 0 | 0 | 0 | 163 | 0 | 0 | 0 | 0 | 0 | 0 | 0 | 0 | 0 | 0 | 0 | 0 | 0 | 0 | 0 | 0 | 0 | 0 | 0 | 0 | 0 | 0 | 86 | 60100 | 1262 | 13400 |  |  |  | 13400 | 36 | 150 |  | 300 | 1695 | 361 |  | 0 |  | 20230525051250 | 0 | 0 | 1357 | 163 | [] | 0 | 20230525045645 | 20230525051054 | 849 | 1255.892 | 1268.117 | 1221 | 1261.706 | 56426.22 | 59196.43 | 53216.23 | 58036.75 | 0.7980083 | 0.8407928 | 0.7122641 | 0.8206243 | 2.124191 | 2.141081 | 2.159811 | 2.137456 | 2.107054 | 2.052432 | 2.022075 | 2.066042 | 99.77542 | 80.40518 | 81.6375 | 85.98061 | 2.115622 | 2.096757 | 2.090943 | 2.101749 | 13552485 | 32807585 | 2774040 | 49226940 | 124575.6 | 356367.6 | 109887 | 592092.7 | 67165.7 | 0 | 0 | 67165.7 | 3764.579 | 9113.218 | 770.5667 | 13674.15 | 18.65714 | 164.4702 |  | 1032
41 | 184597 | 20230528031148 | 4 | 244 | 2757 | 1341 | 45 | 18 | 114 | 5 | 850 | 485 | 196 | 1635 | 1674 | 1665 | 64 | 61 | 31 | 53 | 122 | 63 | 30 | 886 | 479 | 0 | 179 | 0 | 79 | 7 | 1066 | 7 | 479 | 52 | 187 | 79 | 1365 | 258 | 7 | 1 | -39 | 13123169 | 20230528 | ZIt53fZ3 | 1 | 78 | 2108 | 20230528025816 | 20230528031314 | 20230528031804 | 20230528032606 | 0 | 0 | 0 |  | 0 |  | 0 | 0 | 13 | 48 | 0 | 0 | 3242 |  | 1 | 1 | 1 | 1 | 1 | 4 | 1 | 1 | 0 | 0 | 0 | 0 | 0 | 0 | 0 | 0 | 0 | 0 | 0 | 0 | 0 | 0 | 0 | 0 | 0 | 0 | 0 | 0 | 0 | 0 | 0 | 0 | 0 | 0 | 0 | 0 | 0 | 0 | 0 | 0 | 0 | 0 | 0 | 0 | 0 | 0 | 0 | 0 | 0 | 0 | 0 | 0 | 0 | 0 | 0 | 0 | 0 | 0 | 0 | 0 | 0 | 0 | 0 | 0 | 0 | 0 | 0 | 0 | 0 | 0 | 0 | 0 | 0 | 0 | 0 | 0 | 0 | 0 | 0 | 0 | 0 | 0 | 0 | 52 | 0 | 0 | 0 | 0 | 0 | 0 | 0 | 0 | 0 | 0 | 0 | 0 | 0 | 0 | 0 | 0 | 86 | 59200 | 1251 | 13820 |  |  |  | 13820 | 38 | 150 | 63 | 300 | 1682 | 349 | 0 | 1 | 0 | 20230528031701 | 0 | 0 | 1365 | 52 | [] | 0 | 20230528025828 | 20230528031306 | 878 | 1251 | 1256.443 | 1221 | 1251.571 | 57012.59 | 59278.14 | 55438.46 | 58219.69 | 0.8152878 | 0.8484291 | 0.7571795 | 0.8298292 | 1.910432 | 1.935115 | 1.990513 | 1.932221 | 2.139353 | 2.036073 | 2.002436 | 2.065786 | 95.52864 | 79.93743 | 80.82244 | 84.95268 | 2.024892 | 1.985594 | 1.996474 | 1.999003 | 15801825 | 30896915 | 4278240 | 51069055 | 94608.75 | 333194.4 | 201588.5 | 630639.8 | 117225.8 | 0 | 0 | 117225.8 | 4389.396 | 8582.476 | 1188.4 | 14185.85 | 32.56274 | 175.1777 |  | 1031
42 | 184829 | 20230531032400 | 1 | 263 | 2757 | 1324 | 40 | 19 | 114 | 27 | 850 | 483 | 258 | 1640 | 1675 | 1665 | 85 | 87 | 63 | 32 | 81 | 135 | 0 | 840 | 479 | 82 | 305 | 0 | 23 | 102 | 1145 | 102 | 479 | 82 | 151 | 23 | 1401 | 328 | 102 | 1 | -35 | 13123440 | 20230531 | ZIt53fZ3 | 1 | 78 | 2184 | 20230531031058 | 20230531032533 | 20230531033059 | 20230531033748 | 0 | 0 | 0 |  | 0 |  | 0 | 0 | 0 | 0 | 0 | 0 | 3240 |  | 1 | 1 | 1 | 1 | 1 | 4 | 1 | 1 | 0 | 0 | 0 | 0 | 0 | 0 | 0 | 0 | 0 | 0 | 0 | 0 | 0 | 0 | 0 | 0 | 0 | 0 | 0 | 0 | 0 | 0 | 0 | 0 | 0 | 0 | 0 | 0 | 0 | 0 | 0 | 0 | 0 | 0 | 0 | 0 | 0 | 0 | 0 | 0 | 0 | 0 | 0 | 0 | 0 | 0 | 0 | 0 | 0 | 0 | 0 | 0 | 0 | 0 | 0 | 0 | 0 | 0 | 0 | 0 | 0 | 0 | 0 | 0 | 0 | 0 | 0 | 0 | 0 | 0 | 0 | 0 | 0 | 0 | 0 | 0 | 0 | 0 | 0 | 0 | 0 | 0 | 0 | 0 | 0 | 0 | 0 | 0 | 0 | 0 | 0 | 0 | 87 | 60000 | 1221 | 14400 |  |  |  | 14400 | 61 | 162 |  | 300 | 1671 | 359 |  | 1 |  | 20230531032919 | 0 | 0 | 1401 | 0 | [] | 0 | 20230531031110 | 20230531032527 | 857 | 1233.004 | 1226.319 | 1221 | 1227.901 | 57905.37 | 63444.2 | 59844.6 | 61320.83 | 0.8269118 | 0.9093976 | 0.8275862 | 0.8749125 | 1.923346 | 1.919598 | 1.92 | 1.920828 | 2.104816 | 1.969337 | 2.048736 | 2.020397 | 93.95924 | 78.63082 | 80.3125 | 83.66657 | 2.014081 | 1.944468 | 1.984368 | 1.970613 | 15701800 | 31545620 | 5156840 | 52503370 | 87458.05 | 312648.4 | 202833.8 | 604173.8 | 116386.5 | 0 | 0 | 116386.5 | 4361.611 | 8762.672 | 1432.456 | 14584.27 | 32.32958 | 167.8261 |  | 1031
43 | 184832 | 20230531041309 | 1 | 185 | 2780 | 1373 | 52 | 22 | 117 | 6 | 851 | 483 | 227 | 1634 | 1673 | 1655 | 61 | 32 | 117 | 171 | 102 | 0 | 0 | 909 | 481 | 152 | 223 | 163 | 55 | 89 | 1132 | 253 | 481 | 152 | 153 | 116 | 1542 | 441 | 89 | 0 | -39 | 13123441 | 20230531 | ZIt53fZ3 | 1 | 78 | 2185 | 20230531035958 | 20230531041440 | 20230531041946 | 20230531042602 | 0 | 0 | 0 |  | 0 |  | 0 | 0 | 0 | 0 | 0 | 0 | 3263 |  | 1 | 1 | 1 | 1 | 1 | 4 | 1 | 1 | 0 | 0 | 0 | 0 | 0 | 0 | 0 | 0 | 0 | 0 | 0 | 0 | 0 | 0 | 0 | 0 | 0 | 0 | 0 | 0 | 0 | 0 | 0 | 0 | 0 | 0 | 0 | 0 | 0 | 0 | 0 | 0 | 0 | 0 | 0 | 0 | 0 | 0 | 0 | 0 | 0 | 0 | 0 | 0 | 0 | 0 | 0 | 0 | 0 | 0 | 0 | 0 | 0 | 0 | 0 | 0 | 0 | 0 | 0 | 0 | 0 | 0 | 0 | 0 | 0 | 0 | 0 | 0 | 0 | 0 | 0 | 0 | 0 | 0 | 0 | 0 | 0 | 60 | 0 | 0 | 0 | 0 | 0 | 0 | 0 | 0 | 0 | 0 | 0 | 0 | 0 | 0 | 87 | 59800 | 1221 | 14540 |  |  |  | 14540 | 34 | 205 |  | 300 | 1670 | 337 |  | 1 |  | 20230531041840 | 0 | 0 | 1542 | 60 | [] | 0 | 20230531040010 | 20230531041433 | 863 | 1232.903 | 1227.333 | 1221 | 1228.504 | 58174.44 | 63516.04 | 59776.55 | 61437.54 | 0.8305415 | 0.9139841 | 0.820119 | 0.8780649 | 1.933249 | 1.920179 | 1.94 | 1.926304 | 1.999639 | 2.089163 | 2.005714 | 2.052306 | 92.72938 | 78.30456 | 80.61414 | 83.15934 | 1.966444 | 2.004671 | 1.972857 | 1.989305 | 16065535 | 31835730 | 4971850 | 52971735 | 104859.1 | 313852.4 | 211039.9 | 630988.8 | 100021 | 0 | 0 | 100021 | 4462.649 | 8843.258 | 1381.069 | 14714.37 | 27.78361 | 175.2747 |  | 1032
44 | 178916 | 20230311104618 | 4 | 247 | 2690 | 1401 | 34 | 17 | 95 | 5 | 845 | 490 | 258 | 1617 | 1679 | 1675 | 252 | 51 | 41 | 146 | 0 | 0 | 0 | 727 | 480 | 150 | 274 | 126 | 0 | 37 | 1002 | 163 | 480 | 150 | 102 | 100 | 1357 | 400 | 37 | 1 | -62 | 13117443 | 20230311 | ZIt53fZf | 1 | 78 | 58 | 20230311103242 | 20230311104809 | 20230311105231 | 20230311105719 | 0 | 0 | 0 |  | 0 |  | 0 | 0 | 0 | 0 | 0 | 0 | 3180 |  | 1 | 1 | 1 | 1 | 1 | 4 | 1 | 1 | 0 | 0 | 0 | 0 | 0 | 0 | 0 | 0 | 0 | 0 | 0 | 0 | 0 | 0 | 0 | 0 | 0 | 0 | 0 | 0 | 0 | 0 | 0 | 0 | 0 | 0 | 0 | 0 | 0 | 0 | 0 | 0 | 0 | 0 | 0 | 0 | 0 | 0 | 0 | 0 | 0 | 0 | 0 | 0 | 0 | 0 | 0 | 0 | 0 | 0 | 0 | 0 | 0 | 0 | 0 | 0 | 0 | 0 | 0 | 0 | 0 | 0 | 0 | 0 | 0 | 0 | 0 | 0 | 0 | 0 | 0 | 0 | 0 | 0 | 0 | 0 | 0 | 0 | 0 | 0 | 0 | 0 | 0 | 0 | 0 | 0 | 0 | 0 | 0 | 0 | 0 | 0 | 83 | 60000 | 1277 | 14530 |  |  |  | 14530 | 60 | 172 | 22 | 300 | 1677 | 336 | 0 | 1 | 0 | 20230311104941 | 0 | 0 | 1357 | 0 | ['底吹气体流量13', '底吹气体流量14', '底吹气体流量15', '底吹气体流量16'] | 2 | 20230311103251 | 20230311104800 | 909 | 1278.401 | 1288.605 | 1247 | 1281.108 | 57041.75 | 59230.38 | 56695.88 | 58339.23 | 0.7850397 | 0.8183243 | 0.7597059 | 0.8025192 | 2.506389 | 2.484739 | 2.5 | 2.492453 | 3.281111 | 3.254306 | 3.285686 | 3.265259 | 62.72743 | 55.22248 | 58.1125 | 57.62735 | 2.89375 | 2.869523 | 2.892843 | 2.878856 | 14326000 | 32827130 | 5737325 | 52981865 | 56976.9 | 244748.9 | 94374.7 | 396978.3 | 69046.9 | 0 | 0 | 69046.9 | 3979.444 | 9118.647 | 1593.701 | 14717.18 | 19.17969 | 110.2718 |  | 997
45 | 178972 | 20230312041756 | 1 | 332 | 2781 | 1401 | 33 | 16 | 96 | 5 | 850 | 490 | 135 | 1616 | 1671 | 1675 | 32 | 149 | 62 | 51 | 32 | 49 | 102 | 727 | 479 | 150 | 275 | 295 | 45 | 0 | 1002 | 295 | 479 | 150 | 88 | 45 | 1356 | 615 | 0 | 1 | -55 | 13117301 | 20230312 | ZIt53fZf | 1 | 78 | 77 | 20230312040606 | 20230312041916 | 20230312042258 | 20230312042732 | 0 | 0 | 0 |  | 0 |  | 0 | 0 | 13 | 0 | 0 | 0 | 3271 |  | 1 | 1 | 1 | 1 | 1 | 4 | 1 | 1 | 0 | 0 | 0 | 0 | 0 | 0 | 0 | 0 | 0 | 0 | 0 | 0 | 0 | 0 | 0 | 0 | 0 | 0 | 0 | 0 | 0 | 0 | 0 | 0 | 0 | 0 | 0 | 0 | 0 | 0 | 0 | 0 | 0 | 0 | 0 | 0 | 0 | 0 | 0 | 0 | 0 | 0 | 0 | 0 | 0 | 0 | 0 | 0 | 0 | 0 | 0 | 0 | 0 | 0 | 0 | 0 | 0 | 0 | 0 | 0 | 0 | 0 | 0 | 0 | 0 | 0 | 0 | 0 | 0 | 0 | 0 | 0 | 0 | 0 | 0 | 0 | 0 | 0 | 0 | 0 | 0 | 0 | 0 | 0 | 0 | 0 | 0 | 0 | 0 | 0 | 0 | 0 | 83 | 60000 | 1247 | 14030 |  |  |  | 14030 | 80 | 159 |  | 300 | 1669 | 335 |  | 1 |  | 20230312042109 | 0 | 0 | 1356 | 0 | ['底吹气体流量13', '底吹气体流量14', '底吹气体流量15', '底吹气体流量16'] | 2 | 20230312040415 | 20230312041911 | 896 | 1256.292 | 1254.18 | 1247 | 1254.175 | 56858.22 | 58434.01 | 55342.4 | 57730.28 | 0.7825296 | 0.8047359 | 0.7304 | 0.7922433 | 2.851897 | 2.809366 | 2.81 | 2.821429 | 3.04253 | 3.063398 | 3.134267 | 3.063437 | 62.57796 | 55.86373 | 58.85 | 58.00957 | 2.947213 | 2.936382 | 2.972133 | 2.942433 | 14337390 | 33144050 | 4104015 | 51678380 | 40520.85 | 253399.2 | 90864.4 | 385675.7 | 85701.4 | 0 | 0 | 85701.4 | 3982.608 | 9206.681 | 1140.004 | 14355.11 | 23.80594 | 107.1321 |  | 1000
46 | 178975 | 20230312051739 | 1 | 248 | 2824 | 1381 | 43 | 16 | 97 | 5 | 850 | 498 | 196 | 1633 | 1669 | 1675 | 29 | 14 | 148 | 59 | 52 | 31 | 31 | 801 | 480 | 149 | 301 | 150 | 90 | 33 | 1103 | 184 | 480 | 149 | 107 | 90 | 1430 | 541 | 33 | 1 | -36 | 13117302 | 20230312 | ZIt53fZf | 1 | 78 | 78 | 20230312050341 | 20230312051906 | 20230312052319 | 20230312052753 | 0 | 0 | 0 |  | 0 |  | 0 | 0 | 80 | 54 | 0 | 0 | 3322 |  | 1 | 1 | 1 | 1 | 1 | 4 | 1 | 1 | 0 | 0 | 0 | 0 | 0 | 0 | 0 | 0 | 0 | 0 | 0 | 0 | 0 | 0 | 0 | 0 | 0 | 0 | 0 | 0 | 0 | 0 | 0 | 0 | 0 | 0 | 0 | 0 | 0 | 0 | 0 | 0 | 0 | 0 | 0 | 0 | 0 | 0 | 0 | 0 | 0 | 0 | 0 | 0 | 0 | 0 | 0 | 0 | 0 | 0 | 0 | 0 | 0 | 0 | 0 | 0 | 0 | 0 | 0 | 0 | 0 | 0 | 0 | 0 | 0 | 0 | 0 | 0 | 0 | 0 | 0 | 0 | 0 | 0 | 0 | 0 | 0 | 0 | 0 | 0 | 0 | 0 | 0 | 0 | 0 | 0 | 0 | 0 | 0 | 0 | 0 | 0 | 83 | 59900 | 1247 | 14440 |  |  |  | 14440 | 86 | 123 |  | 300 | 1680 | 344 |  | 1 |  | 20230312052223 | 0 | 0 | 1430 | 0 | ['底吹气体流量13', '底吹气体流量14', '底吹气体流量15', '底吹气体流量16'] | 2 | 20230312050351 | 20230312051900 | 909 | 1260.745 | 1254.262 | 1247 | 1255.599 | 57135.14 | 58890.82 | 55854.69 | 58082.44 | 0.7866187 | 0.8108379 | 0.7354321 | 0.796696 | 2.878777 | 2.869089 | 2.856296 | 2.870914 | 2.711583 | 2.849089 | 2.92358 | 2.813634 | 53.10265 | 64.41956 | 59.14475 | 60.48414 | 2.79518 | 2.859089 | 2.889938 | 2.842274 | 15836275 | 32285035 | 4478010 | 52691320 | 0 | 196179.4 | 134365 | 331017.7 | 117659.4 | 86297.55 | 0 | 204390.8 | 4398.965 | 8968.065 | 1243.892 | 14636.48 | 56.77522 | 91.94935 |  | 1002
47 | 179473 | 20230318182047 | 1 | 297 | 2745 | 1295 | 41.1217 | 17.03043 | 102.6146 | 11.04057 | 850 | 483 | 258 | 1605 | 1672 | 1670 | 30 | 62 | 152 | 102 | 98 | 39 | 0 | 632 | 479 | 50 | 392 | 0 | 0 | 0 | 1123 | 0 | 479 | 149 | 108 | 0 | 1359 | 491 | 0 | 1 | -67 | 13117866 | 20230318 | ZIt53fZf | 1 | 78 | 249 | 20230318180623 | 20230318182251 | 20230318182610 | 20230318183038 | 0 | 0 | 0 |  | 0 |  | 0 |  | 0 | 0 | 0 | 0 | 3228 |  | 1 | 1 | 1 | 1 | 1 | 4 | 1 | 1 | 98 | 0 | 0 | 0 | 0 | 0 | 0 | 0 | 0 | 0 | 0 | 100 | 0 | 0 | 0 | 0 | 0 | 0 | 0 | 0 | 0 | 0 | 0 | 0 | 0 | 0 | 0 | 0 | 0 | 0 | 0 | 0 | 0 | 0 | 0 | 0 | 0 | 0 | 0 | 0 | 0 | 0 | 0 | 0 | 0 | 0 | 0 | 99 | 0 | 0 | 0 | 0 | 0 | 0 | 0 | 0 | 0 | 0 | 0 | 0 | 0 | 0 | 0 | 0 | 0 | 0 | 0 | 0 | 0 | 0 | 0 | 0 | 0 | 0 | 0 | 0 | 0 | 0 | 0 | 0 | 0 | 0 | 0 | 0 | 0 | 0 | 0 | 0 | 100 | 0 | 0 | 0 | 77 | 56600 | 1265 | 14680 |  |  |  | 14680 | 52 | 137 |  | 300 | 1679 | 325 |  | 1 |  | 20230318182452 | 198 | 0 | 1161 | 0 | ['底吹气体流量13', '底吹气体流量14', '底吹气体流量15', '底吹气体流量16'] | 2 | 20230318180632 | 20230318182243 | 971 | 1264.822 | 1248.86 | 1245 | 1252.92 | 54189.35 | 55980.19 | 54125 | 55251.37 | 0.7339636 | 0.7593448 | 0.7156896 | 0.7469413 | 2.752509 | 2.729466 | 2.779741 | 2.741998 | 2.856218 | 2.868569 | 2.914741 | 2.870587 | 65.95 | 63.38153 | 60.52608 | 63.76783 | 2.804364 | 2.799017 | 2.847241 | 2.806292 | 14855395 | 32424060 | 6234265 | 53602565 | 15857.9 | 275119.8 | 118605.3 | 410510.3 | 128596.5 | 18335.4 | 0 | 147276.2 | 4126.499 | 9006.683 | 1731.74 | 14889.6 | 40.91007 | 114.0306
48 | 179476 | 20230318190817 | 1 | 313 | 2744 | 1378 | 42 | 16 | 93 | 6 | 850 | 483 | 237 | 1653 | 1678 | 1675 | 41 | 154 | 62 | 102 | 32 | 12 | 80 | 799 | 479 | 151 | 331 | 0 | 0 | 86 | 1130 | 161 | 479 | 151 | 46 | 87 | 1429 | 331 | 86 | 1 | -25 | 13117867 | 20230318 | ZIt53fZf | 1 | 78 | 250 | 20230318185542 | 20230318190943 | 20230318191306 | 20230318191710 | 0 | 0 | 0 |  | 0 |  | 0 | 0 | 0 | 0 | 0 | 0 | 3227 |  | 1 | 1 | 1 | 1 | 1 | 4 | 1 | 1 | 0 | 0 | 0 | 0 | 0 | 0 | 0 | 0 | 0 | 0 | 0 | 0 | 0 | 0 | 0 | 0 | 0 | 0 | 0 | 0 | 0 | 0 | 0 | 0 | 0 | 0 | 0 | 0 | 0 | 0 | 0 | 0 | 0 | 0 | 0 | 0 | 0 | 0 | 0 | 0 | 0 | 0 | 0 | 0 | 0 | 0 | 0 | 0 | 0 | 0 | 0 | 0 | 0 | 0 | 0 | 0 | 0 | 0 | 0 | 0 | 0 | 0 | 0 | 0 | 0 | 0 | 0 | 0 | 0 | 74 | 0 | 0 | 0 | 0 | 0 | 0 | 0 | 0 | 0 | 0 | 0 | 0 | 0 | 0 | 0 | 0 | 0 | 0 | 0 | 0 | 0 | 0 | 90 | 65400 | 1265 | 14230 |  |  |  | 14230 | 83 | 111 |  | 300 | 1690 | 363 |  | 1 |  | 20230318191138 | 0 | 0 | 1429 | 74 | ['底吹气体流量13', '底吹气体流量14', '底吹气体流量15', '底吹气体流量16'] | 2 | 20230318185550 | 20230318190936 | 826 | 1269.308 | 1255.751 | 1245 | 1258.613 | 61144.94 | 64595.04 | 59120.38 | 63081.51 | 0.8336287 | 0.8917059 | 0.7740506 | 0.8637893 | 2.813671 | 2.800137 | 2.838481 | 2.807688 | 3.014852 | 3.020549 | 2.987722 | 3.015775 | 54.49198 | 62.67664 | 60.425 | 60.11291 | 2.914262 | 2.910343 | 2.913101 | 2.911731 | 14441460 | 32894815 | 4621415 | 52054970 | 0 | 213197.2 | 97163.4 | 310844 | 102868.5 | 42066.45 | 0 | 145365.7 | 4011.517 | 9137.449 | 1283.726 | 14459.71 | 40.37936 | 86.34556
49 | 179482 | 20230318204654 | 2 | 253 | 2745 | 1358 | 40 | 15 | 98 | 5 | 850 | 483 | 299 | 1634 | 1673 | 1675 | 38 | 31 | 142 | 59 | 50 | 101 | 13 | 815 | 481 | 149 | 253 | 0 | 0 | 0 | 1068 | 109 | 481 | 149 | 98 | 67 | 1585 | 253 | 0 | 1 | -39 | 13117869 | 20230318 | ZIt53fZf | 1 | 78 | 252 | 20230318203302 | 20230318205212 | 20230318205414 | 20230318205820 | 0 | 0 | 0 |  | 0 |  | 0 | 0 | 49 | 0 | 0 | 0 | 3228 |  | 1 | 1 | 1 | 1 | 1 | 4 | 1 | 1 | 0 | 0 | 0 | 0 | 0 | 0 | 0 | 0 | 0 | 0 | 0 | 0 | 0 | 0 | 0 | 0 | 0 | 0 | 0 | 0 | 0 | 0 | 0 | 0 | 0 | 0 | 0 | 0 | 0 | 0 | 0 | 0 | 0 | 0 | 0 | 0 | 31 | 109 | 0 | 0 | 0 | 0 | 0 | 0 | 0 | 0 | 0 | 0 | 0 | 0 | 0 | 0 | 0 | 0 | 0 | 0 | 0 | 0 | 0 | 0 | 0 | 0 | 0 | 0 | 0 | 0 | 0 | 0 | 0 | 109 | 0 | 0 | 0 | 0 | 0 | 0 | 0 | 0 | 0 | 0 | 0 | 0 | 0 | 0 | 0 | 0 | 0 | 109 | 0 | 0 | 0 | 0 | 82 | 59200 | 1265 | 14930 | 380 |  |  | 15310 | 56 | 138 | 22 | 300 | 1688 | 405 | 0 | 0 | 0 | 20230318205251 | 0 | 0 | 1585 | 109 | ['底吹气体流量13', '底吹气体流量14', '底吹气体流量15', '底吹气体流量16'] | 2 | 20230318203312 | 20230318204817 | 905 | 1265 | 1284.958 | 1250.892 | 1275.328 | 57921.49 | 62204.59 | 58453.49 | 60464.42 | 0.7914915 | 0.8525996 | 0.7656627 | 0.8247072 | 2.849085 | 2.809564 | 2.86 | 2.827072 | 3.166509 | 3.116736 | 3.004578 | 3.122674 | 65.5497 | 65.2167 | 60.7622 | 64.91671 | 3.007797 | 2.96315 | 2.932289 | 2.974873 | 17037835 | 32734945 | 4803855 | 54670345 | 13205.2 | 252788.5 | 173537.5 | 440455.4 | 140841.8 | 21518.05 | 0 | 162732.2 | 4732.732 | 9093.04 | 1334.404 | 15186.21 | 45.20338 | 122.3487 |  | 998
50 | 179485 | 20230318213241 | 2 | 385 | 2595 | 1388 | 32 | 14 | 96 | 5 | 841 | 490 | 11 | 1658 | 1675 | 1675 | 144 | 62 | 50 | 101 | 40 | 30 | 11 | 809 | 478 | 148 | 174 | 0 | 0 | 0 | 983 | 0 | 478 | 148 | 0 | 49 | 1435 | 174 | 0 | 1 | -17 | 13117936 | 20230318 | ZIt53fZf | 1 | 78 | 253 | 20230318211910 | 20230318213333 | 20230318213719 | 20230318214113 | 0 | 0 | 0 |  | 0 |  | 0 | 0 | 52 | 0 | 0 | 0 | 3085 |  | 1 | 1 | 1 | 1 | 1 | 4 | 1 | 1 | 0 | 0 | 0 | 0 | 0 | 0 | 0 | 0 | 0 | 0 | 0 | 0 | 0 | 0 | 0 | 0 | 0 | 0 | 0 | 0 | 0 | 0 | 0 | 0 | 0 | 0 | 0 | 0 | 0 | 0 | 0 | 0 | 0 | 0 | 0 | 0 | 0 | 0 | 0 | 0 | 0 | 0 | 0 | 0 | 0 | 0 | 0 | 0 | 0 | 0 | 0 | 0 | 0 | 0 | 0 | 0 | 0 | 0 | 0 | 0 | 0 | 0 | 0 | 0 | 0 | 0 | 0 | 0 | 0 | 0 | 0 | 0 | 0 | 0 | 0 | 0 | 0 | 0 | 0 | 0 | 0 | 0 | 0 | 0 | 0 | 0 | 0 | 0 | 0 | 0 | 0 | 0 | 83 | 60100 | 1266 | 13690 |  |  |  | 13690 | 59 |  |  | 300 | 1675 | 772 |  | 1 |  | 20230318213521 | 0 | 0 | 1435 | 0 | ['底吹气体流量13', '底吹气体流量14', '底吹气体流量15', '底吹气体流量16'] | 2 | 20230318211921 | 20230318213325 | 844 | 1266 | 1285.443 | 1246 | 1277.858 | 56939 | 61497.77 | 51928.64 | 59702.57 | 0.7734583 | 0.8422679 | 0.6568182 | 0.8130332 | 2.875417 | 2.848625 | 2.85 | 2.856315 | 3.2045 | 3.284089 | 3.31 | 3.262808 | 60.83594 | 67.73065 | 60.775 | 65.40745 | 3.039958 | 3.066357 | 3.08 | 3.059562 | 13617120 | 34391290 | 2237780 | 50340955 | 0 | 253619.7 | 77792 | 331897.9 | 116316.4 | 49327.4 | 0 | 166130 | 3782.533 | 9553.136 | 621.6056 | 13983.6 | 46.14724 | 92.19386 |  | 993
51 | 179488 | 20230318222513 | 2 | 612 | 2569 | 1309 | 26 | 13 | 97 | 5 | 841 | 483 | 83 | 1596 | 1665 | 1675 | 144 | 61 | 50 | 30 | 40 | 12 | 102 | 726 | 480 | 149 | 246 | 0 | 0 | 0 | 972 | 0 | 480 | 149 | 78 | 0 | 1551 | 246 | 0 | 1 | -69 | 13117937 | 20230318 | ZIt53fZf | 1 | 78 | 254 | 20230318221124 | 20230318222708 | 20230318223003 | 20230318223403 | 0 | 0 | 0 |  | 0 |  | 0 | 0 | 44 | 0 | 0 | 0 | 3052 |  | 1 | 1 | 1 | 1 | 1 | 4 | 1 | 1 | 0 | 0 | 0 | 0 | 0 | 0 | 0 | 0 | 0 | 0 | 0 | 100 | 0 | 0 | 0 | 0 | 0 | 0 | 0 | 0 | 0 | 0 | 0 | 0 | 0 | 0 | 0 | 0 | 0 | 0 | 0 | 0 | 0 | 0 | 0 | 0 | 0 | 96 | 0 | 0 | 0 | 0 | 0 | 0 | 0 | 0 | 0 | 0 | 0 | 0 | 0 | 0 | 0 | 0 | 0 | 0 | 0 | 0 | 0 | 0 | 0 | 0 | 0 | 0 | 0 | 0 | 0 | 0 | 0 | 0 | 0 | 0 | 0 | 0 | 0 | 0 | 0 | 0 | 0 | 0 | 0 | 0 | 0 | 0 | 0 | 0 | 0 | 96 | 100 | 0 | 0 | 0 | 90 | 65300 | 1275 | 15340 |  |  |  | 15340 | 64 | 121 |  | 300 | 1668 | 320 |  | 1 |  | 20230318222851 | 100 | 0 | 1451 | 0 | ['底吹气体流量13', '底吹气体流量14', '底吹气体流量15', '底吹气体流量16'] | 2 | 20230318221133 | 20230318222656 | 923 | 1275 | 1276.262 | 1245 | 1272.419 | 60662.9 | 61441.59 | 58363.4 | 60879.58 | 0.8324324 | 0.8411052 | 0.7695146 | 0.8306826 | 2.948687 | 2.928093 | 2.964175 | 2.937898 | 3.240193 | 3.251765 | 3.168058 | 3.239177 | 59.71882 | 65.86644 | 60.9375 | 63.59135 | 3.09444 | 3.089929 | 3.066117 | 3.088537 | 15662165 | 34421740 | 5964605 | 56142445 | 0 | 263393.9 | 106275 | 370156.4 | 123257.8 | 31737 | 0 | 155462.7 | 4350.601 | 9561.594 | 1656.835 | 15595.12 | 43.1841 | 102.8212 |  | 991
52 | 179491 | 20230318231601 | 2 | 222 | 2692 | 1385 | 51 | 16 | 97 | 5 | 847 | 483 | 319 | 1669 | 1677 | 1680 | 158 | 60 | 51 | 30 | 102 | 41 | 32 | 224 | 469 | 0 | 247 | 96 | 0 | 255 | 1108 | 485 | 480 | 150 | 55 | 59 | 1611 | 354 | 255 | 1 | -8 | 13117938 | 20230318 | ZIt53fZf | 1 | 78 | 255 | 20230318230312 | 20230318231726 | 20230318232126 | 20230318232547 | 0 | 0 | 0 |  | 0 |  | 0 | 0 | 9 | 0 | 0 | 0 | 3175 |  | 1 | 1 | 1 | 1 | 1 | 4 | 1 | 1 | 300 | 0 | 0 | 0 | 0 | 0 | 0 | 0 | 0 | 0 | 0 | 0 | 0 | 0 | 0 | 335 | 133 | 0 | 0 | 0 | 0 | 0 | 150 | 0 | 0 | 0 | 0 | 0 | 0 | 0 | 0 | 0 | 0 | 0 | 0 | 0 | 0 | 0 | 0 | 0 | 0 | 0 | 11 | 0 | 0 | 0 | 0 | 0 | 0 | 0 | 0 | 0 | 0 | 0 | 0 | 0 | 0 | 0 | 0 | 0 | 0 | 0 | 0 | 0 | 0 | 0 | 0 | 0 | 0 | 0 | 0 | 0 | 0 | 0 | 0 | 0 | 0 | 29 | 0 | 0 | 0 | 0 | 0 | 0 | 0 | 0 | 0 | 0 | 0 | 0 | 0 | 0 | 89 | 64500 | 1265 | 14280 |  |  |  | 14280 | 108 | 119 |  | 300 | 1647 | 444 |  | 0 |  | 20230318231913 | 300 | 618 | 693 | 29 | ['底吹气体流量13', '底吹气体流量14', '底吹气体流量15', '底吹气体流量16'] | 2 | 20230318230321 | 20230318231720 | 839 | 1265 | 1270.797 | 1245 | 1266.723 | 59899.24 | 64017.34 | 59741.01 | 62446.5 | 0.8195798 | 0.879885 | 0.7844304 | 0.8537902 | 3 | 2.956245 | 2.923165 | 2.965542 | 3.228235 | 3.303333 | 3.339747 | 3.285459 | 60.97321 | 68.47941 | 61.075 | 65.65292 | 3.114118 | 3.129789 | 3.131456 | 3.125501 | 14204985 | 33367530 | 4670155 | 52341710 | 0 | 235372.5 | 93811.2 | 329672.3 | 115603.7 | 50109.75 | 0 | 166200.4 | 3945.829 | 9268.758 | 1297.265 | 14539.36 | 46.16676 | 91.57564 |  | 996
53 | 179866 | 20230324155217 | 3 | 267 | 2715 | 1392 | 39 | 17 | 99 | 5 | 850 | 478 | 268 | 1651 | 1673 | 1665 | 43 | 124 | 52 | 143 | 63 | 53 | 0 | 749 | 475 | 148 | 250 | 207 | 0 | 233 | 999 | 441 | 475 | 148 | 154 | 0 | 1372 | 457 | 233 | 1 | -22 | 13118278 | 20230324 | ZIt53fZf | 1 | 78 | 422 | 20230324153935 | 20230324155354 | 20230324155723 | 20230324160208 | 0 | 0 | 0 |  | 0 |  | 0 | 0 | 0 | 0 | 0 | 0 | 3193 |  | 1 | 1 | 1 | 1 | 1 | 4 | 1 | 1 | 0 | 0 | 0 | 0 | 0 | 0 | 0 | 0 | 0 | 0 | 0 | 0 | 0 | 0 | 0 | 0 | 0 | 0 | 0 | 0 | 0 | 0 | 0 | 0 | 0 | 0 | 0 | 0 | 0 | 0 | 0 | 0 | 0 | 0 | 0 | 0 | 0 | 0 | 0 | 0 | 0 | 0 | 0 | 0 | 0 | 0 | 0 | 0 | 0 | 0 | 0 | 0 | 0 | 0 | 0 | 0 | 0 | 0 | 0 | 0 | 0 | 0 | 0 | 0 | 0 | 0 | 0 | 0 | 0 | 0 | 0 | 0 | 0 | 0 | 0 | 0 | 0 | 0 | 0 | 0 | 0 | 0 | 0 | 0 | 0 | 0 | 0 | 0 | 0 | 0 | 0 | 0 | 93 | 67300 | 1274 | 14850 |  |  |  | 14850 | 42 |  |  | 300 | 1650 | 363 |  | 0 |  | 20230324155605 | 0 | 0 | 1372 | 0 | [] | 0 | 20230324153945 | 20230324155347 | 842 | 1274 | 1280.71 | 1270.367 | 1277.652 | 62768.49 | 65749.82 | 60455.22 | 64316.4 | 0.8588571 | 0.8986588 | 0.7976667 | 0.8762827 | 2.388123 | 2.399132 | 2.4 | 2.396021 | 2.506204 | 2.43497 | 2.408445 | 2.452862 | 103.3228 | 81.71566 | 82.8 | 88.11866 | 2.447163 | 2.417051 | 2.404222 | 2.424442 | 15326855 | 33284835 | 5391445 | 54103710 | 92687.35 | 330754 | 151027.2 | 575760.1 | 109174.2 | 34.65 | 0 | 109218.4 | 4257.46 | 9245.7875 | 1497.624 | 15028.81 | 30.33844 | 159.9334 |  | 997
54 | 179977 | 20230326023832 | 3 | 219 | 2700 | 1354 | 47 | 20 | 99 | 5 | 851 | 471 | 227 | 1576 | 1652 | 1660 | 40 | 121 | 53 | 144 | 61 | 52 | 0 | 0 | 653 | 0 | 0 | 61 | 49 | 0 | 0 | 61 | 742 | 46 | 1097 | 49 | 1452 | 408 | 0 | 1 | -76 | 13118405 | 20230326 | ZIt53fZf | 1 | 78 | 477 | 20230326022535 | 20230326024013 | 20230326024506 | 20230326024927 | 0 | 0 | 0 |  | 0 |  | 0 | 0 | 0 | 0 | 0 | 0 | 3171 |  | 1 | 1 | 1 | 1 | 1 | 4 | 3 | 4 | 0 | 0 | 0 | 0 | 0 | 0 | 0 | 0 | 0 | 0 | 0 | 0 | 0 | 0 | 0 | 0 | 0 | 0 | 0 | 0 | 0 | 0 | 0 | 0 | 0 | 0 | 0 | 0 | 0 | 0 | 0 | 0 | 0 | 0 | 0 | 799 | 0 | 0 | 0 | 0 | 0 | 0 | 0 | 0 | 0 | 0 | 0 | 0 | 298 | 0 | 0 | 0 | 0 | 0 | 0 | 0 | 0 | 0 | 0 | 0 | 0 | 0 | 0 | 0 | 0 | 0 | 0 | 0 | 0 | 0 | 0 | 0 | 0 | 0 | 0 | 0 | 0 | 0 | 0 | 0 | 0 | 0 | 0 | 0 | 0 | 0 | 0 | 0 | 0 | 0 | 0 | 0 | 93 | 67100 | 1264 | 14800 |  |  |  | 14800 | 57 | 133 |  | 300 | 1661 | 314 |  | 1 |  | 20230326024402 | 0 | 0 | 1452 | 0 | [] | 0 | 20230326022545 | 20230326024024 | 879 | 1265.12 | 1258.852 | 1235.205 | 1257.793 | 61859.27 | 63561.44 | 61245.45 | 62735.75 | 0.845 | 0.8676876 | 0.8157143 | 0.8539932 | 2.253212 | 2.238438 | 2.25 | 2.244517 | 2.319015 | 2.330994 | 2.361518 | 2.331149 | 94.12646 | 85.89767 | 82.175 | 87.9884 | 2.286113 | 2.284716 | 2.305759 | 2.287833 | 16904000 | 31289815 | 6809235 | 55094945 | 35316.1 | 317428.4 | 216879.3 | 570902.7 | 170169 | 20512.5 | 0 | 191083.3 | 4695.556 | 8691.615 | 1891.454 | 15304.15 | 53.07869 | 158.5841 |  | 996
55 | 179979 | 20230326031607 | 3 | 200 | 2676 | 1417 | 56 | 21 | 106 | 5 | 849 | 474 | 93 | 1625 | 1662 | 1660 | 42 | 123 | 54 | 123 | 65 | 54 | 13 | 801 | 480 | 143 | 356 | 296 | 131 | 0 | 1158 | 296 | 480 | 227 | 0 | 131 | 1424 | 783 | 0 | 1 | -37 | 13118406 | 20230326 | ZIt53fZf | 1 | 78 | 478 | 20230326030218 | 20230326031714 | 20230326032030 | 20230326032749 | 0 | 0 | 0 |  | 0 |  | 0 | 0 | 0 | 0 | 0 | 0 | 3150 |  | 1 | 1 | 1 | 1 | 1 | 4 | 1 | 1 | 0 | 0 | 0 | 0 | 0 | 0 | 0 | 0 | 0 | 0 | 0 | 0 | 0 | 0 | 0 | 0 | 0 | 0 | 0 | 0 | 0 | 0 | 0 | 0 | 0 | 0 | 0 | 0 | 0 | 0 | 0 | 0 | 0 | 0 | 0 | 0 | 0 | 0 | 0 | 0 | 0 | 0 | 0 | 0 | 0 | 0 | 0 | 0 | 0 | 0 | 0 | 0 | 0 | 0 | 0 | 0 | 0 | 0 | 0 | 0 | 0 | 0 | 0 | 0 | 0 | 0 | 0 | 0 | 0 | 0 | 0 | 0 | 0 | 0 | 0 | 0 | 0 | 0 | 0 | 0 | 0 | 0 | 0 | 0 | 0 | 0 | 0 | 0 | 0 | 0 | 0 | 0 | 83 | 60200 | 1264 | 14160 |  |  |  | 14160 | 55 |  |  | 300 | 1670 | 358 |  | 1 |  | 20230326031900 | 0 | 0 | 1424 | 0 | [] | 0 | 20230326030229 | 20230326031707 | 878 | 1260.81 | 1248.446 | 1235.85 | 1251.077 | 58085.65 | 59829.74 | 53236.5 | 58886.54 | 0.7895161 | 0.8150351 | 0.6871667 | 0.7990888 | 2.253589 | 2.23293 | 2.23 | 2.238565 | 2.301169 | 2.316193 | 2.362667 | 2.315125 | 87.85549 | 88.57147 | 82.1375 | 87.92956 | 2.277379 | 2.274561 | 2.296333 | 2.276845 | 14361715 | 34059425 | 3147140 | 51655315 | 14145.85 | 365782.2 | 113667.3 | 494839 | 159269 | 37211.7 | 0 | 197020.9 | 3989.365 | 9460.951 | 874.2056 | 14348.7 | 54.72803 | 137.4553 |  | 995
56 | 180106 | 20230327194210 | 4 | 355 | 2727 | 1392 | 28 | 17 | 102 | 5 | 849 | 483 | 83 | 1626 | 1670 | 1660 | 142 | 61 | 51 | 121 | 50 | 58 | 0 | 749 | 479 | 80 | 204 | 229 | 49 | 0 | 953 | 229 | 479 | 80 | 132 | 49 | 1308 | 482 | 0 | 1 | -44 | 13118562 | 20230327 | ZIt53fZf | 1 | 78 | 541 | 20230327192932 | 20230327194328 | 20230327194720 | 20230327195134 | 0 | 0 | 0 |  | 0 |  | 0 | 0 | 0 | 0 | 0 | 0 | 3210 |  | 1 | 1 | 1 | 1 | 1 | 4 | 1 | 1 | 0 | 0 | 0 | 0 | 0 | 0 | 0 | 0 | 0 | 0 | 0 | 0 | 0 | 0 | 0 | 0 | 0 | 0 | 0 | 0 | 0 | 0 | 0 | 0 | 0 | 0 | 0 | 0 | 0 | 0 | 0 | 0 | 0 | 0 | 0 | 0 | 0 | 0 | 0 | 0 | 0 | 0 | 0 | 0 | 0 | 0 | 0 | 0 | 0 | 0 | 0 | 0 | 0 | 0 | 0 | 0 | 0 | 0 | 0 | 0 | 0 | 0 | 0 | 0 | 0 | 0 | 0 | 0 | 0 | 0 | 0 | 0 | 0 | 0 | 0 | 0 | 0 | 0 | 0 | 0 | 0 | 0 | 0 | 0 | 0 | 0 | 0 | 0 | 0 | 0 | 0 | 0 | 86 | 61700 | 1274 | 13560 |  |  |  | 13560 | 36 | 133 |  | 300 | 1676 | 362 |  | 1 |  | 20230327194515 | 0 | 0 | 1308 | 0 | [] | 0 | 20230327192941 | 20230327194319 | 818 | 1274 | 1287.196 | 1244 | 1279.793 | 57090 | 63219.96 | 54564.2 | 60743.77 | 0.7784549 | 0.876376 | 0.7218841 | 0.8354523 | 1.956223 | 1.919031 | 1.95 | 1.932237 | 2.38412 | 2.394031 | 2.27087 | 2.380819 | 104.178 | 80.79327 | 81.1875 | 87.48744 | 2.170172 | 2.156531 | 2.110435 | 2.156528 | 13252860 | 32571485 | 3717015 | 49641390 | 67031.35 | 327508.8 | 120157.5 | 515969.2 | 126413.3 | 5269.8 | 0 | 131885.5 | 3681.35 | 9047.635 | 1032.504 | 13789.275 | 36.63485 | 143.3248 |  | 998
57 | 180473 | 20230401174746 | 3 | 308 | 2688 | 1379 | 35 | 17 | 106 | 5 | 849 | 475 | 165 | 1631 | 1652 | 1652 | 121 | 50 | 189 | 62 | 53 | 0 | 0 | 716 | 477 | 151 | 293 | 0 | 0 | 49 | 1010 | 49 | 477 | 151 | 154 | 0 | 1344 | 293 | 49 | 1 | -21 | 13118900 | 20230401 | ZIt53fZf | 1 | 78 | 725 | 20230401173521 | 20230401175102 | 20230401175153 | 20230401175556 | 0 | 0 | 0 |  | 0 |  | 0 | 0 | 0 | 0 | 0 | 0 | 3163 |  | 1 | 1 | 1 | 1 | 1 | 4 | 1 | 1 | 0 | 0 | 0 | 0 | 0 | 0 | 0 | 0 | 0 | 0 | 0 | 0 | 0 | 0 | 0 | 0 | 0 | 0 | 0 | 0 | 0 | 0 | 0 | 0 | 0 | 0 | 0 | 0 | 0 | 0 | 0 | 0 | 0 | 0 | 0 | 0 | 0 | 0 | 0 | 0 | 0 | 0 | 0 | 0 | 0 | 0 | 0 | 0 | 0 | 0 | 0 | 0 | 0 | 0 | 0 | 0 | 0 | 0 | 0 | 0 | 0 | 0 | 0 | 0 | 0 | 0 | 0 | 0 | 0 | 0 | 0 | 0 | 0 | 0 | 0 | 0 | 0 | 0 | 0 | 0 | 0 | 0 | 0 | 0 | 0 | 0 | 0 | 0 | 0 | 0 | 0 | 0 | 97 | 69200 | 1271 | 14500 |  |  |  | 14500 | 44 | 117 |  | 300 | 1681 | 344 |  | 0 |  | 20230401175112 | 0 | 0 | 1344 | 0 | [] | 0 | 20230401173531 | 20230401174859 | 808 | 1271 | 1269.504 | 1241 | 1267.364 | 62725.87 | 67626.42 | 58948.77 | 65417.14 | 0.8809787 | 0.95386 | 0.7931507 | 0.9181436 | 2.432043 | 2.43944 | 2.458904 | 2.439047 | 2.215745 | 2.15982 | 2.15 | 2.175198 | 97.25378 | 83.5469 | 82.02603 | 87.39602 | 2.323894 | 2.29963 | 2.304452 | 2.307123 | 14690990 | 33764330 | 4253590 | 52806600 | 46871.8 | 324048.7 | 135191.2 | 507385.3 | 135190 | 9361.35 | 0 | 144836.9 | 4080.831 | 9378.981 | 1181.553 | 14668.5 | 40.23249 | 140.9403 |  | 1038
58 | 181394 | 20230414014322 | 4 | 838 | 2712 | 1296 | 12 | 12 | 91 | 5 | 889 | 338 | 83 | 1607 | 1669 | 1675 | 101 | 70 | 60 | 50 | 27 | 30 | 0 | 835 | 480 | 0 | 425 | 0 | 0 | 0 | 1260 | 0 | 480 | 65 | 132 | 83 | 1616 | 425 | 0 | 1 | -62 | 13119963 | 20230414 | ZIt53fZf | 1 | 78 | 1049 | 20230414012928 | 20230414014455 | 20230414014923 | 20230414015344 | 0 | 0 | 0 |  | 0 |  | 0 | 0 | 0 | 0 | 0 | 0 | 3050 |  | 1 | 1 | 1 | 1 | 1 | 4 | 1 | 1 | 0 | 0 | 0 | 0 | 0 | 0 | 0 | 0 | 0 | 0 | 0 | 100 | 0 | 0 | 0 | 0 | 0 | 0 | 0 | 0 | 0 | 0 | 0 | 0 | 0 | 0 | 0 | 0 | 0 | 0 | 0 | 0 | 0 | 0 | 0 | 0 | 0 | 201 | 0 | 0 | 0 | 0 | 0 | 0 | 0 | 0 | 0 | 0 | 0 | 0 | 0 | 0 | 0 | 0 | 0 | 0 | 0 | 0 | 0 | 0 | 0 | 0 | 0 | 0 | 0 | 0 | 0 | 0 | 0 | 0 | 0 | 0 | 0 | 0 | 0 | 0 | 0 | 50 | 0 | 0 | 0 | 0 | 0 | 0 | 0 | 0 | 0 | 201 | 100 | 0 | 0 | 0 | 86 | 60200 | 1259 | 14430 |  |  |  | 14430 | 103 | 152 |  | 300 | 1670 | 332 |  | 1 |  | 20230414014819 | 100 | 0 | 1516 | 50 | [] | 0 | 20230414012937 | 20230414014449 | 912 | 1259 | 1259.67 | 1229 | 1256.538 | 57130.79 | 59228.7 | 55774.94 | 58255.13 | 0.8093929 | 0.8395413 | 0.7601149 | 0.8227083 | 2.045464 | 2.019835 | 1.977931 | 2.023706 | 2.281929 | 2.319725 | 2.311034 | 2.307292 | 100.3498 | 80.25456 | 81.325 | 86.52628 | 2.163696 | 2.16978 | 2.144483 | 2.165499 | 15949530 | 32233375 | 4806150 | 53081450 | 100623.1 | 349272.2 | 188627.2 | 639796.5 | 123519.4 | 0.35 | 0 | 123521 | 4430.425 | 8953.715 | 1335.042 | 14744.85 | 34.31138 | 177.7213 |  | 1023
59 | 181411 | 20230414082322 | 2 | 538 | 2794 | 1330 | 37 | 14 | 102 | 5 | 859 | 458 | 52 | 1651 | 1661 | 1665 | 204 | 71 | 50 | 99 | 34 | 0 | 0 | 854 | 479 | 0 | 287 | 0 | 0 | 0 | 1141 | 101 | 479 | 55 | 67 | 39 | 1465 | 342 | 0 | 1 | -10 | 13119984 | 20230414 | ZIt53fZf | 1 | 78 | 1055 | 20230414073224 | 20230414082504 | 20230414083213 | 20230414084016 | 0 | 0 | 0 |  | 0 |  | 0 | 0 | 0 | 0 | 0 | 0 | 3252 |  | 1 | 1 | 1 | 1 | 1 | 4 | 1 | 1 | 0 | 0 | 0 | 0 | 0 | 0 | 0 | 0 | 0 | 0 | 0 | 0 | 0 | 0 | 0 | 0 | 0 | 0 | 0 | 0 | 0 | 0 | 0 | 0 | 0 | 0 | 0 | 0 | 0 | 0 | 0 | 0 | 0 | 0 | 0 | 0 | 0 | 132 | 0 | 0 | 0 | 0 | 0 | 0 | 0 | 0 | 0 | 55 | 0 | 0 | 0 | 0 | 0 | 0 | 0 | 0 | 0 | 0 | 0 | 0 | 0 | 0 | 0 | 0 | 0 | 0 | 0 | 0 | 0 | 101 | 0 | 0 | 0 | 0 | 0 | 0 | 0 | 0 | 0 | 0 | 0 | 0 | 0 | 0 | 0 | 0 | 0 | 132 | 0 | 0 | 0 | 0 | 94 | 65400 | 1259 | 14220 |  |  |  | 14220 | 352 | 121 |  | 300 | 1671 | 319 |  | 1 |  | 20230414082746 | 0 | 0 | 1465 | 101 | [] | 0 | 20230414081005 | 20230414082356 | 831 | 1257.849 | 1264.164 | 1229 | 1260.711 | 61813.77 | 63848.2 | 50380.59 | 62648.41 | 0.8822642 | 0.9103759 | 0.6517647 | 0.8908303 | 2.301094 | 2.292086 | 2.29 | 2.294874 | 2.372151 | 2.410132 | 2.44 | 2.399242 | 80.825 | 92.52514 | 82.625 | 88.38899 | 2.336623 | 2.351109 | 2.365 | 2.347058 | 16328125 | 33918525 | 1665990 | 52010000 | 0 | 315664.7 | 173163.8 | 489489.5 | 170702.4 | 77468.5 | 0 | 248817.5 | 4535.59 | 9421.8125 | 462.775 | 14447.22 | 69.11597 | 135.9693 |  | 1031
60 | 181616 | 20230417004413 | 1 | 174 | 2781 | 1436 | 51 | 19 | 104 | 5 | 850 | 490 | 206 | 1625 | 1671 | 1675 | 202 | 13 | 73 | 31 | 32 | 50 | 57 | 650 | 479 | 149 | 124 | 224 | 45 | 110 | 774 | 334 | 479 | 149 | 0 | 139 | 1541 | 513 | 110 | 1 | -46 | 13119974 | 20230417 | ZIt53fZf | 1 | 78 | 1123 | 20230417003028 | 20230417004549 | 20230417004918 | 20230417005529 | 0 | 0 | 0 |  | 0 |  | 0 | 0 | 32 | 0 | 0 | 0 | 3271 |  | 1 | 1 | 1 | 1 | 1 | 2 | 1 | 1 | 0 | 0 | 0 | 0 | 0 | 0 | 0 | 0 | 0 | 0 | 0 | 0 | 0 | 0 | 0 | 0 | 0 | 0 | 0 | 0 | 0 | 0 | 0 | 0 | 0 | 0 | 0 | 0 | 0 | 0 | 0 | 0 | 0 | 0 | 0 | 0 | 0 | 0 | 0 | 263 | 0 | 0 | 0 | 0 | 0 | 0 | 0 | 0 | 0 | 0 | 0 | 120 | 0 | 0 | 0 | 0 | 0 | 0 | 0 | 0 | 0 | 0 | 0 | 0 | 0 | 0 | 0 | 0 | 0 | 0 | 0 | 0 | 0 | 0 | 0 | 0 | 0 | 0 | 0 | 0 | 0 | 0 | 0 | 0 | 0 | 0 | 0 | 0 | 0 | 384 | 0 | 0 | 86 | 60000 | 1244 | 14270 |  |  |  | 14270 | 84 | 131 |  | 300 | 1663 | 333 |  | 1 |  | 20230417004754 | 0 | 0 | 1541 | 0 | [] | 0 | 20230417003038 | 20230417004543 | 905 | 1242.158 | 1238.09 | 1224 | 1237.853 | 56896.18 | 58358.56 | 56209.89 | 57726.36 | 0.8047877 | 0.8245863 | 0.766 | 0.8130939 | 2.287336 | 2.286205 | 2.281333 | 2.286044 | 2.241506 | 2.158579 | 2.172667 | 2.183713 | 88.23871 | 86.72415 | 81.85625 | 86.67349 | 2.264421 | 2.222392 | 2.227 | 2.234878 | 14688505 | 32400835 | 5012365 | 52194705 | 18268.7 | 357056.7 | 144626.9 | 521200.6 | 163695.2 | 27823.2 | 0 | 192010 | 4080.14 | 9000.232 | 1392.324 | 14498.53 | 53.33611 | 144.7779 |  | 1032
61 | 182291 | 20230426023022 | 4 | 184 | 2640 | 1394 | 47 | 18 | 93 | 8 | 845 | 484 | 83 | 1608 | 1663 | 1655 | 166 | 62 | 62 | 31 | 40 | 32 | 91 | 898 | 479 | 150 | 225 | 434 | 0 | 0 | 1124 | 434 | 479 | 150 | 302 | 0 | 1677 | 659 | 0 | 1 | -55 | 13120814 | 20230426 | ZIt53fZf | 1 | 78 | 1344 | 20230426021720 | 20230426023149 | 20230426023636 | 20230426024211 | 0 | 0 | 0 |  | 0 |  | 0 | 476 | 0 | 0 | 0 | 0 | 3124 |  | 1 | 1 | 1 | 1 | 1 | 4 | 1 | 1 | 0 | 0 | 0 | 0 | 0 | 0 | 0 | 0 | 150 | 0 | 0 | 0 | 0 | 0 | 0 | 0 | 0 | 0 | 0 | 0 | 0 | 0 | 0 | 0 | 0 | 0 | 0 | 0 | 0 | 0 | 0 | 0 | 0 | 0 | 0 | 0 | 0 | 0 | 0 | 0 | 0 | 0 | 0 | 0 | 0 | 0 | 0 | 0 | 0 | 0 | 0 | 0 | 0 | 0 | 0 | 0 | 0 | 0 | 0 | 0 | 0 | 0 | 0 | 0 | 0 | 0 | 0 | 0 | 0 | 0 | 0 | 0 | 0 | 0 | 0 | 0 | 0 | 0 | 0 | 0 | 0 | 0 | 0 | 0 | 0 | 0 | 0 | 0 | 0 | 0 | 0 | 0 | 85 | 60100 | 1244 | 13480 |  |  |  | 13480 | 36 |  |  | 300 | 1665 | 344 |  | 1 |  | 20230426023609 | 150 | 0 | 1527 | 0 | [] | 0 | 20230426021729 | 20230426023143 | 854 | 1244 | 1245.992 | 1224 | 1243.275 | 56986.04 | 59182.88 | 55027.125 | 58072 | 0.8012143 | 0.8361663 | 0.745 | 0.816143 | 1.931429 | 1.939493 | 1.96 | 1.938769 | 2.12375 | 2.15211 | 2.096625 | 2.137597 | 98.39915 | 79.26227 | 80.15 | 85.62727 | 2.027589 | 2.045801 | 2.028312 | 2.038183 | 15909690 | 29130730 | 4355330 | 49488445 | 96486.9 | 311981.1 | 221855.2 | 631579.4 | 123295.4 | 0.9 | 0 | 123297.9 | 4419.358 | 8091.869 | 1209.814 | 13746.79 | 34.24942 | 175.4387 |  | 1026
62 | 183051 | 20230506184226 | 4 | 419 | 2609 | 1325 | 38 | 16 | 109 | 16 | 843 | 484 | 360 | 1600 | 1668 | 1675 | 167 | 61 | 30 | 121 | 105 | 0 | 0 | 837 | 480 | 0 | 300 | 0 | 0 | 0 | 1137 | 0 | 480 | 0 | 115 | 50 | 1519 | 300 | 0 | 1 | -68 | 13121534 | 20230506 | ZIt53fZf | 1 | 78 | 1601 | 20230506182800 | 20230506184440 | 20230506184820 | 20230506185231 | 0 | 0 | 0 |  | 0 |  | 0 | 0 | 0 | 0 | 0 | 0 | 3093 |  | 1 | 1 | 1 | 1 | 1 | 4 | 1 | 1 | 0 | 0 | 0 | 0 | 0 | 0 | 0 | 0 | 0 | 0 | 0 | 0 | 0 | 0 | 0 | 0 | 0 | 0 | 0 | 0 | 0 | 0 | 0 | 0 | 0 | 0 | 0 | 0 | 0 | 0 | 0 | 0 | 0 | 0 | 0 | 0 | 0 | 202 | 0 | 0 | 0 | 0 | 0 | 0 | 0 | 0 | 0 | 0 | 0 | 0 | 0 | 0 | 0 | 0 | 0 | 0 | 0 | 0 | 0 | 0 | 0 | 0 | 0 | 0 | 0 | 0 | 0 | 0 | 0 | 0 | 0 | 0 | 0 | 0 | 0 | 0 | 0 | 0 | 0 | 0 | 0 | 0 | 0 | 0 | 0 | 0 | 0 | 202 | 0 | 0 | 0 | 0 | 78 | 55500 | 1231 | 15120 |  |  |  | 15120 | 88 | 154 |  | 300 | 1682 | 325 |  | 0 |  | 20230506184628 | 0 | 0 | 1519 | 0 | [] | 0 | 20230506182809 | 20230506184431 | 982 | 1239.553 | 1247.577 | 1221 | 1241.947 | 52753.45 | 58090.95 | 57474.24 | 56517.73 | 0.7436727 | 0.8239004 | 0.79424 | 0.7976578 | 1.9452 | 1.914227 | 1.89136 | 1.91999 | 2.216945 | 2.26043 | 2.27 | 2.24947 | 99.16332 | 79.1599 | 81.025 | 84.99908 | 2.081073 | 2.087328 | 2.08068 | 2.08473 | 14462380 | 33765700 | 7138385 | 55452890 | 94636.6 | 367916.8 | 156220.8 | 620037.4 | 122888.3 | 17.15 | 0 | 122911.9 | 4017.328 | 9379.361 | 1982.885 | 15403.58 | 34.14218 | 172.2326 |  | 1025
63 | 183053 | 20230506192610 | 4 | 451 | 2754 | 1379.21 | 36 | 16 | 106 | 5 | 848 | 490 | 330 | 1610 | 1663 | 1670 | 169 | 62 | 121 | 48 | 31 | 59 | 0 | 809 | 479 | 151 | 361 | 88 | 0 | 66 | 1170 | 155 | 479 | 151 | 0 | 161 | 1439 | 449 | 66 | 1 | -53 | 13121535 | 20230506 | ZIt53fZf | 1 | 78 | 1602 | 20230506191227 | 20230506192802 | 20230506193121 | 20230506193527 | 0 | 0 | 0 |  | 0 |  | 0 | 0 | 0 | 0 | 0 | 0 | 3244 |  | 1 | 1 | 1 | 1 | 1 | 4 | 1 | 1 | 0 | 0 | 0 | 0 | 0 | 0 | 0 | 0 | 0 | 0 | 0 | 0 | 0 | 0 | 0 | 0 | 0 | 0 | 0 | 0 | 0 | 0 | 0 | 0 | 0 | 0 | 0 | 0 | 0 | 0 | 0 | 0 | 0 | 0 | 0 | 0 | 0 | 0 | 0 | 0 | 0 | 0 | 0 | 0 | 0 | 0 | 0 | 0 | 0 | 0 | 0 | 0 | 0 | 0 | 0 | 0 | 0 | 0 | 0 | 0 | 0 | 0 | 0 | 0 | 0 | 0 | 0 | 0 | 0 | 0 | 0 | 0 | 0 | 0 | 0 | 0 | 0 | 0 | 0 | 0 | 0 | 0 | 0 | 0 | 0 | 0 | 0 | 0 | 0 | 0 | 0 | 0 | 78 | 55300 | 1241 | 13960 |  |  |  | 13960 | 77 | 134 |  | 300 | 1662 | 371 |  | 1 |  | 20230506192950 | 0 | 0 | 1439 | 0 | [] | 0 | 20230506191237 | 20230506192754 | 917 | 1245.461 | 1257.654 | 1221 | 1250.067 | 52748.02 | 58014.72 | 56667.31 | 56380.11 | 0.7434108 | 0.8191171 | 0.7779808 | 0.7931516 | 1.925155 | 1.928775 | 1.94 | 1.929029 | 2.246163 | 2.223964 | 2.267788 | 2.23518 | 99.15727 | 79.90173 | 81.25 | 85.47223 | 2.085659 | 2.076369 | 2.103894 | 2.082105 | 13563490 | 32154940 | 5847605 | 51652390 | 64481.95 | 350044.8 | 142530.4 | 558317.5 | 139458.5 | 4000.4 | 0 | 143637.5 | 3767.636 | 8931.928 | 1624.335 | 14347.89 | 39.89931 | 155.0882 |  | 1031
64 | 183102 | 20230507134739 | 3 | 304.8894 | 2710 | 1359 | 36 | 17 | 101 | 5 | 849 | 480 | 196 | 1623 | 1662 | 1670 | 132 | 62 | 120 | 47 | 34 | 85 | 0 | 802 | 479 | 150 | 310 | 0 | 48 | 0 | 1113 | 0 | 479 | 150 | 127 | 48 | 1631 | 358 | 0 | 1 | -39 | 13121614 | 20230507 | ZIt53fZf | 1 | 78 | 1620 | 20230507133605 | 20230507135120 | 20230507135656 | 20230507140153 | 0 | 0 | 0 |  | 0 |  | 0 | 0 | 0 | 0 | 0 | 0 | 3190 |  | 1 | 1 | 1 | 1 | 1 | 4 | 1 | 1 | 0 | 0 | 0 | 0 | 0 | 0 | 0 | 0 | 0 | 0 | 0 | 0 | 0 | 0 | 0 | 0 | 0 | 0 | 0 | 0 | 0 | 0 | 0 | 0 | 0 | 0 | 0 | 0 | 0 | 0 | 0 | 0 | 0 | 0 | 0 | 0 | 0 | 200 | 0 | 0 | 0 | 0 | 0 | 0 | 0 | 0 | 0 | 0 | 0 | 0 | 0 | 0 | 0 | 0 | 0 | 0 | 0 | 0 | 0 | 0 | 0 | 0 | 0 | 0 | 0 | 0 | 0 | 0 | 0 | 0 | 0 | 0 | 0 | 0 | 0 | 0 | 0 | 0 | 0 | 0 | 0 | 0 | 0 | 0 | 0 | 0 | 0 | 200 | 0 | 0 | 0 | 0 | 86 | 59900 | 1251 | 15970 |  |  |  | 15970 | 59 |  |  | 300 | 1682 | 328 |  | 0 |  | 20230507135253 | 0 | 0 | 1631 | 0 | [] | 0 | 20230507133234 | 20230507134909 | 995 | 1251 | 1269.782 | 1221 | 1259.612 | 57459.25 | 59240.32 | 56381.33 | 58435.76 | 0.819082 | 0.84085 | 0.7694445 | 0.8277186 | 2.256393 | 2.251883 | 2.27 | 2.254905 | 2.276787 | 2.26875 | 2.28 | 2.272231 | 96.99684 | 81.24785 | 82.6 | 86.19774 | 2.26659 | 2.260317 | 2.275 | 2.263568 | 17476525 | 35498555 | 5028570 | 58094910 | 131266.5 | 389346.1 | 206357.4 | 728257.3 | 104768 | 0 | 0 | 104768 | 4854.59 | 9860.71 | 1396.825 | 16137.475 | 29.10222 | 202.2937
65 | 183108 | 20230507163250 | 3 | 193 | 2724 | 1342 | 54 | 17 | 107 | 5 | 856 | 458 | 401 | 1600 | 1655 | 1660 | 98 | 64 | 120 | 58 | 35 | 83 | 0 | 922 | 480 | 150 | 240 | 0 | 149 | 0 | 1163 | 0 | 480 | 150 | 98 | 149 | 1552 | 389 | 0 | 1 | -55 | 13121705 | 20230507 | ZIt53fZf | 1 | 78 | 1622 | 20230507161841 | 20230507163504 | 20230507163813 | 20230507164210 | 0 | 0 | 0 |  | 0 |  | 0 | 0 | 0 | 0 | 0 | 0 | 3182 |  | 1 | 1 | 1 | 1 | 1 | 4 | 1 | 1 | 0 | 0 | 0 | 0 | 0 | 0 | 0 | 0 | 0 | 0 | 0 | 0 | 0 | 0 | 0 | 0 | 0 | 0 | 0 | 0 | 0 | 0 | 0 | 0 | 0 | 0 | 0 | 0 | 0 | 0 | 0 | 0 | 0 | 0 | 0 | 0 | 0 | 0 | 0 | 0 | 0 | 0 | 0 | 0 | 0 | 0 | 0 | 0 | 0 | 0 | 0 | 0 | 0 | 0 | 0 | 0 | 0 | 0 | 0 | 0 | 0 | 0 | 0 | 0 | 0 | 0 | 0 | 0 | 0 | 0 | 0 | 0 | 0 | 0 | 0 | 0 | 0 | 0 | 0 | 0 | 0 | 0 | 0 | 0 | 0 | 0 | 0 | 0 | 0 | 0 | 0 | 0 | 83 | 58400 | 1241 | 15320 |  |  |  | 15320 | 40 |  |  | 300 | 1678 | 356 |  | 0 |  | 20230507163653 | 0 | 0 | 1552 | 0 | [] | 0 | 20230507161850 | 20230507163456 | 966 | 1241 | 1245.496 | 1221 | 1241.039 | 55720.66 | 58935.55 | 57189.52 | 57805.91 | 0.7900369 | 0.8339895 | 0.789127 | 0.8158075 | 2.393838 | 2.39051 | 2.376905 | 2.389669 | 2.205867 | 2.172759 | 2.190714 | 2.184389 | 99.37505 | 81.57118 | 83.4125 | 86.80602 | 2.299852 | 2.281635 | 2.28381 | 2.287029 | 15052590 | 33487730 | 7159455 | 55792925 | 104985.3 | 370662.9 | 161450.5 | 638396.9 | 109819.7 | 0 | 0 | 109819.7 | 4181.275 | 9302.147 | 1988.7375 | 15498.03 | 30.50547 | 177.3325 |  | 1029
66 | 183232 | 20230509112410 | 1 | 250 | 2802 | 1404 | 43 | 17 | 108 | 5 | 850 | 492 | 217 | 1621.585 | 1657 | 1660 | 31 | 62 | 82 | 121 | 147 | 49 | 0 | 809 | 469 | 151 | 317 | 100 | 77 | 89 | 1126 | 190 | 469 | 151 | 132 | 77 | 1429 | 494 | 89 | 1 | -35.41478 | 13121776 | 20230509 | ZIt53fZf | 1 | 78 | 1662 | 20230509111113 | 20230509112539 | 20230509112845 | 20230509113435 | 0 | 0 | 0 |  | 0 |  | 0 | 0 | 0 | 0 | 0 | 0 | 3294 |  | 1 | 1 | 1 | 1 | 1 | 2 | 1 | 1 | 0 | 0 | 0 | 0 | 0 | 0 | 0 | 0 | 0 | 0 | 0 | 0 | 0 | 0 | 0 | 0 | 0 | 0 | 0 | 0 | 0 | 0 | 0 | 0 | 0 | 0 | 0 | 0 | 0 | 0 | 0 | 0 | 0 | 0 | 0 | 0 | 0 | 0 | 0 | 0 | 0 | 0 | 0 | 0 | 0 | 0 | 0 | 0 | 0 | 0 | 0 | 0 | 0 | 0 | 0 | 0 | 0 | 0 | 0 | 0 | 0 | 0 | 0 | 0 | 0 | 0 | 0 | 0 | 0 | 0 | 0 | 0 | 0 | 0 | 0 | 0 | 0 | 0 | 0 | 0 | 0 | 0 | 0 | 0 | 0 | 0 | 0 | 0 | 0 | 0 | 0 | 0 | 87 | 60600 | 1241 | 14300 |  |  |  | 14300 | 63 |  |  | 300 | [5 empty] | 20230509112727 | 0 | 0 | 1429 | 0 | [] | 0 | 20230509111124 | 20230509112531 | 847 | 1245.432 | 1244.421 | 1221 | 1242.469 | 57342.7 | 64051.6 | 59119.14 | 61670.99 | 0.8095436 | 0.9184571 | 0.8154321 | 0.8776151 | 2.023651 | 2.024895 | 2.03 | 2.025029 | 2.054232 | 1.942762 | 1.964444 | 1.976553 | 79.19404 | 91.53829 | 81.7625 | 87.09106 | 2.038942 | 1.983829 | 1.997222 | 2.000791 | 13770375 | 33578295 | 4738785 | 52184965 | 0 | 268135.3 | 127837.2 | 396626.6 | 152049.4 | 115682.4 | 0 | 268364 | 3825.104 | 9327.304 | 1316.329 | 14495.82 | 74.54556 | 110.1741 |  | 1033
67 | 183263 | 20230509204807 | 2 | 157 | 2837 | 1363 | 60 | 18 | 111 | 5 | 854 | 485 | 371 | 1622 | 1659 | 1655 | 41 | 13 | 183 | 31 | 105 | 112 | 0 | 900 | 471 | 149 | 266 | 146 | 39 | 199 | 1166 | 568 | 471 | 149 | 162 | 39 | 1742 | 451 | 199 | 1 | -37 | 13121775 | 20230509 | ZIt53fZf | 1 | 78 | 1673 | 20230509203355 | 20230509204952 | 20230509205439 | 20230509210005 | 0 | 0 | 0 |  | 0 |  | 0 | 0 | 0 | 0 | 0 | 0 | 3322 |  | 1 | 1 | 1 | 1 | 1 | 4 | 1 | 1 | 0 | 0 | 0 | 0 | 0 | 0 | 0 | 0 | 0 | 0 | 0 | 0 | 0 | 0 | 0 | 0 | 0 | 0 | 0 | 0 | 0 | 0 | 0 | 0 | 0 | 0 | 0 | 0 | 0 | 0 | 222 | 0 | 0 | 0 | 0 | 0 | 0 | 0 | 0 | 0 | 0 | 0 | 0 | 0 | 0 | 0 | 0 | 0 | 0 | 0 | 0 | 0 | 0 | 0 | 0 | 0 | 0 | 0 | 0 | 0 | 0 | 0 | 0 | 0 | 0 | 0 | 0 | 0 | 0 | 0 | 0 | 0 | 0 | 0 | 0 | 0 | 0 | 0 | 0 | 0 | 0 | 0 | 0 | 0 | 0 | 0 | 0 | 0 | 0 | 0 | 0 | 0 | 78 | 55400 | 1252 | 14460 |  |  |  | 14460 | 79 | 120 |  | 300 | 1635 | 429 |  | 0 |  | 20230509205251 | 0 | 0 | 1742 | 0 | [] | 0 | 20230509203405 | 20230509204946 | 941 | 1250.861 | 1252.62 | 1224 | 1249.084 | 52698.36 | 58225.72 | 56279.9 | 56370.44 | 0.74121 | 0.8230303 | 0.7667677 | 0.792678 | 2.06185 | 2.065561 | 2.07 | 2.06492 | 1.948826 | 1.96795 | 1.90101 | 1.955197 | 78.43488 | 94.25123 | 82.0625 | 88.24583 | 2.005338 | 2.016756 | 1.985505 | 2.010058 | 14763630 | 32620100 | 5525015 | 52997450 | 0 | 267268.1 | 184086.7 | 452011.3 | 175690.4 | 155090 | 0 | 331406.8 | 4101.008 | 9061.139 | 1534.726 | 14721.51 | 92.05744 | 125.5587 | 1025 | 1034 | 9
68 | 183389 | 20230511102012 | 3 | 302 | 2699 | 1387 | 32 | 15 | 101 | 5 | 850 | 476 | 186 | 1634 | 1664 | 1655 | 121 | 161 | 63 | 63 | 68 | 0 | 0 | 437 | 479 | 150 | 304 | 0 | 98 | 55 | 1028 | 55 | 479 | 150 | 133 | 131 | 1352 | 402 | 55 | 1 | -30 | 13121972 | 20230511 | ZIt53fZf | 1 | 78 | 1716 | 20230511100908 | 20230511102455 | 20230511102938 | 20230511103424 | 0 | 0 | 0 |  | 0 |  | 0 | 480 | 0 | 0 | 0 | 0 | 3175 |  | 1 | 1 | 1 | 1 | 1 | 4 | 1 | 1 | 286 | 0 | 0 | 0 | 0 | 0 | 0 | 0 | 0 | 0 | 0 | 0 | 0 | 0 | 0 | 0 | 0 | 0 | 0 | 0 | 0 | 0 | 0 | 0 | 0 | 0 | 0 | 0 | 0 | 0 | 0 | 0 | 0 | 0 | 0 | 0 | 0 | 0 | 0 | 0 | 0 | 0 | 0 | 0 | 0 | 0 | 0 | 0 | 0 | 0 | 0 | 0 | 0 | 0 | 0 | 0 | 0 | 0 | 0 | 0 | 0 | 0 | 0 | 0 | 0 | 0 | 0 | 0 | 0 | 0 | 0 | 0 | 0 | 0 | 0 | 0 | 0 | 0 | 0 | 0 | 0 | 0 | 0 | 0 | 0 | 0 | 0 | 0 | 0 | 0 | 0 | 0 | 85 | 59900 | 1251 | 14260 |  |  |  | 14260 | 31 | 148 |  | 300 | 1673 | 359 |  | 1 |  | 20230511102331 | 286 | 0 | 1066 | 0 | [] | 0 | 20230511100717 | 20230511102122 | 845 | 1251 | 1264.336 | 1221 | 1256.911 | 57049.05 | 64152.12 | 58279.86 | 61623.01 | 0.7992181 | 0.9133835 | 0.7901429 | 0.8703432 | 2.023045 | 2.047932 | 2.084 | 2.043763 | 1.980123 | 1.928026 | 1.932429 | 1.943373 | 98.88338 | 79.94415 | 80.91696 | 85.47117 | 2.001584 | 1.987979 | 2.008214 | 1.993568 | 13814735 | 34079400 | 4029940 | 52023045 | 121161.8 | 339612.1 | 128444.3 | 590478.5 | 70443.3 | 0 | 0 | 70443.3 | 3837.426 | 9466.5 | 1119.428 | 14450.85 | 19.56758 | 164.0218 |  | 1028
69 | 183740 | 20230515223918 | 4 | 454 | 2670 | 1380 | 29 | 15 | 105 | 7 | 844 | 492 | 222.6408 | 1584 | 1637 | 1650 | 157 | 31 | 31 | 161 | 98 | 14 | 0 | 719 | 479 | 100 | 259 | 172 | 99 | 0 | 978 | 172 | 479 | 100 | 169 | 99 | 1298 | 530 | 0 | 0 | -53 | 13122260 | 20230515 | ZIt53fZf | 1 | 78 | 1829 | 20230515222509 | 20230515224108 | 20230515224246 | 20230515224751 | 0 | 0 | 0 |  | 0 |  | 0 | 0 | 0 | 0 | 0 | 0 | 3162 |  | 1 | 1 | 1 | 1 | 1 | 4 | 1 | 1 | 0 | 0 | 0 | 0 | 0 | 0 | 0 | 0 | 0 | 0 | 0 | 0 | 0 | 0 | 0 | 0 | 0 | 0 | 0 | 0 | 0 | 0 | 0 | 0 | 0 | 0 | 0 | 0 | 0 | 0 | 0 | 0 | 0 | 0 | 0 | 0 | 0 | 0 | 0 | 0 | 0 | 0 | 0 | 0 | 0 | 0 | 0 | 0 | 0 | 0 | 0 | 0 | 0 | 0 | 0 | 0 | 0 | 0 | 0 | 0 | 0 | 0 | 0 | 0 | 0 | 0 | 0 | 0 | 0 | 0 | 0 | 0 | 0 | 0 | 0 | 0 | 0 | 0 | 0 | 0 | 0 | 0 | 0 | 0 | 0 | 0 | 0 | 0 | 0 | 0 | 0 | 0 | 78 | 54700 | 1264 | 14210 |  |  |  | 14210 | 80 | 108 |  | 300 | 1650 | 275 |  | 0 |  | 20230515224306 | 0 | 0 | 1298 | 0 | [] | 0 | 20230515222519 | 20230515224100 | 941 | 1264 | 1264.757 | 1224 | 1260.124 | 52260.71 | 56609.84 | 56471.67 | 55360.84 | 0.7370412 | 0.8078497 | 0.7834314 | 0.7851116 | 2.124345 | 2.138759 | 2.13 | 2.13372 | 2.073595 | 2.048164 | 2.031667 | 2.053592 | 78.95089 | 94.33035 | 81.89265 | 88.61838 | 2.09897 | 2.093462 | 2.080833 | 2.093656 | 13910535 | 32336255 | 5713080 | 52049035 | 0 | 266909.5 | 149275.2 | 416841.7 | 168004.6 | 164102.3 | 0 | 332737.6 | 3864.0375 | 8982.293 | 1586.967 | 14458.07 | 92.42712 | 115.7894 |  | 1028
70 | 183754 | 20230516023242 | 4 | 263 | 2778 | 1406 | 40 | 15 | 105 | 5 | 851 | 485 | 104 | 1624 | 1662 | 1650 | 166 | 61 | 31 | 134 | 62 | 31 | 0 | 729 | 479 | 148 | 289 | 329 | 100 | 0 | 1019 | 329 | 479 | 148 | 160 | 100 | 1356 | 718 | 0 | 1 | -38 | 13122318 | 20230516 | ZIt53fZf | 1 | 78 | 1834 | 20230516021838 | 20230516023349 | 20230516023814 | 20230516024253 | 0 | 0 | 0 |  | 0 |  | 0 | 445 | 0 | 0 | 0 | 0 | 3263 |  | 1 | 1 | 1 | 1 | 1 | 4 | 1 | 1 | 0 | 0 | 0 | 0 | 0 | 0 | 0 | 0 | 0 | 0 | 0 | 0 | 0 | 0 | 0 | 0 | 0 | 0 | 0 | 0 | 0 | 0 | 0 | 0 | 0 | 0 | 0 | 0 | 0 | 0 | 0 | 0 | 0 | 0 | 0 | 0 | 0 | 0 | 0 | 0 | 0 | 0 | 0 | 0 | 0 | 0 | 0 | 0 | 0 | 0 | 0 | 0 | 0 | 0 | 0 | 0 | 0 | 0 | 0 | 0 | 0 | 0 | 0 | 0 | 0 | 0 | 0 | 0 | 0 | 0 | 0 | 0 | 0 | 0 | 0 | 0 | 0 | 0 | 0 | 0 | 0 | 0 | 0 | 0 | 0 | 0 | 0 | 0 | 0 | 0 | 0 | 0 | 78 | 55100 | 1254 | 13320 |  |  |  | 13320 | 73 | 106 |  | 300 | 1662 | 344 |  | 1 |  | 20230516023616 | 0 | 0 | 1356 | 0 | [] | 0 | 20230516021847 | 20230516023343 | 896 | 1254 | 1251.962 | 1224 | 1250.654 | 52328.51 | 56660.79 | 53819.34 | 55200.54 | 0.7367939 | 0.8061955 | 0.7321311 | 0.7808594 | 2.15 | 2.147714 | 2.15 | 2.148538 | 2.09916 | 2.149285 | 2.190328 | 2.137422 | 79.1697 | 94.80966 | 82.07131 | 89.36914 | 2.12458 | 2.148499 | 2.170164 | 2.14298 | 13666425 | 32422445 | 3236160 | 49413365 | 0 | 267918.5 | 140288.9 | 408865.9 | 165302.5 | 166043.8 | 0 | 331978 | 3796.229 | 9006.235 | 898.9333 | 13725.93 | 92.21612 | 113.5739 |  | 1032
71 | 184281 | 20230522233847 | 1 | 256 | 2739 | 1337 | 40 | 16 | 110 | 5 | 849 | 484 | 258 | 1591 | 1649 | 1655 | 149 | 61 | 122 | 31 | 121 | 0 | 0 | 792 | 480 | 152 | 339 | 0 | 0 | 0 | 1131 | 0 | 480 | 152 | 0 | 199 | 1424 | 339 | 0 | 1 | -58 | 13122914 | 20230522 | ZIt53fZf | 1 | 78 | 2006 | 20230522232606 | 20230522234027 | 20230522234428 | 20230522235225 | 0 | 0 | 0 |  | 0 |  | 0 | 0 | 0 | 0 | 0 | 0 | 3223 |  | 1 | 1 | 1 | 1 | 1 | 2 | 1 | 1 | 0 | 0 | 0 | 0 | 0 | 0 | 0 | 0 | 0 | 0 | 0 | 0 | 0 | 0 | 0 | 0 | 0 | 0 | 0 | 0 | 0 | 0 | 0 | 0 | 0 | 0 | 0 | 0 | 0 | 0 | 0 | 0 | 0 | 0 | 0 | 0 | 0 | 0 | 0 | 0 | 0 | 0 | 0 | 0 | 0 | 0 | 0 | 0 | 0 | 0 | 0 | 0 | 0 | 0 | 0 | 0 | 0 | 0 | 0 | 0 | 0 | 0 | 0 | 0 | 0 | 0 | 0 | 0 | 0 | 0 | 0 | 0 | 0 | 0 | 0 | 0 | 0 | 0 | 0 | 0 | 0 | 0 | 0 | 0 | 0 | 0 | 0 | 0 | 0 | 0 | 0 | 0 | 94 | 65400 | 1221 | 14570 |  |  |  | 14570 | 49 | 152 |  | 300 | 1663 | 336 |  | 0 |  | 20230522234220 | 0 | 0 | 1424 | 0 | [] | 0 | 20230522232616 | 20230522234020 | 844 | 1235.149 | 1232.749 | 1213.591 | 1231.323 | 60863.98 | 63969.57 | 63010.86 | 62977.14 | 0.8684232 | 0.9078039 | 0.863871 | 0.891718 | 2.012116 | 1.99551 | 1.98 | 1.998543 | 2.190249 | 2.072255 | 2.034516 | 2.101789 | 99.55088 | 79.30451 | 80.35336 | 85.20133 | 2.101183 | 2.033882 | 2.007258 | 2.050166 | 14618555 | 32574865 | 5807655 | 53100075 | 118220.2 | 322934.2 | 136565.2 | 578975.5 | 73087.9 | 0 | 0 | 73087.9 | 4060.71 | 9048.574 | 1613.2375 | 14750.02 | 20.30219 | 160.8265 |  | 1030
72 | 184455 | 20230525060739 | 3 | 284 | 2797 | 1415 | 31 | 17 | 110 | 5 | 850 | 492 | 258 | 1643 | 1665 | 1655 | 136 | 200 | 34 | 122 | 0 | 0 | 0 | 713 | 479 | 150 | 277 | 0 | 0 | 200 | 991 | 200 | 479 | 150 | 133 | 39 | 1342 | 277 | 200 | 1 | -22 | 13123081 | 20230525 | ZIt53fZf | 1 | 78 | 2061 | 20230525055432 | 20230525060931 | 20230525061449 | 20230525062049 | 0 | 0 | 0 |  | 0 |  | 0 | 0 | 0 | 0 | 0 | 0 | 3289 |  | 1 | 1 | 1 | 1 | 1 | 4 | 1 | 1 | 0 | 0 | 0 | 0 | 0 | 0 | 0 | 0 | 0 | 0 | 0 | 0 | 0 | 0 | 0 | 0 | 0 | 0 | 0 | 0 | 0 | 0 | 0 | 0 | 0 | 0 | 0 | 0 | 0 | 0 | 0 | 0 | 0 | 0 | 0 | 0 | 0 | 0 | 0 | 0 | 0 | 0 | 0 | 0 | 0 | 0 | 0 | 0 | 0 | 0 | 0 | 0 | 0 | 0 | 0 | 0 | 0 | 0 | 0 | 0 | 0 | 0 | 0 | 0 | 0 | 0 | 0 | 0 | 0 | 0 | 0 | 0 | 0 | 0 | 0 | 0 | 0 | 0 | 0 | 0 | 0 | 0 | 0 | 0 | 0 | 0 | 0 | 0 | 0 | 0 | 0 | 0 | 86 | 60000 | 1262 | 14070 |  |  |  | 14070 | 40 |  |  | 300 | 1642 | 332 |  | 0 |  | 20230525061308 | 0 | 0 | 1342 | 0 | [] | 0 | 20230525055439 | 20230525060923 | 884 | 1260.787 | 1271.883 | 1246.923 | 1265.469 | 56874.48 | 59159.3 | 56569.71 | 58138.7 | 0.8056679 | 0.841829 | 0.78 | 0.823224 | 2.142672 | 2.126163 | 2.14 | 2.132964 | 2.172635 | 2.090736 | 2.100865 | 2.117591 | 96.93836 | 80.66039 | 81.50865 | 85.86086 | 2.157654 | 2.108449 | 2.120433 | 2.125277 | 15707810 | 29710735 | 5836810 | 51348085 | 106060.7 | 323947.6 | 213723.3 | 644991.3 | 108130.3 | 0 | 0 | 108130.3 | 4363.281 | 8252.982 | 1621.336 | 14263.36 | 30.03621 | 179.1642 |  | 1033
73 | 184707 | 20230529134507 | 1 | 304.8894 | 2759 | 1328 | 33 | 18 | 113 | 5 | 850 | 484 | 165 | 1622 | 1651 | 1655 | 68 | 81 | 63 | 30 | 123 | 119 | 0 | 731 | 478 | 0 | 276 | 0 | 44 | 0 | 1008 | 0 | 478 | 0 | 95 | 44 | 1209 | 320 | 0 | 1 | -29 | 13123341 | 20230529 | ZIt53fZf | 1 | 78 | 2146 | 20230529133216 | 20230529134618 | 20230529134942 | 20230529135357 | 0 | 0 | 0 |  | 0 |  | 0 | 0 | 0 | 0 | 0 | 0 | 3243 |  | 1 | 1 | 1 | 1 | 1 | 2 | 1 | 1 | 0 | 0 | 0 | 0 | 0 | 0 | 0 | 0 | 0 | 0 | 0 | 0 | 0 | 0 | 0 | 0 | 0 | 0 | 0 | 0 | 0 | 0 | 0 | 0 | 0 | 0 | 0 | 0 | 0 | 0 | 0 | 0 | 0 | 0 | 0 | 0 | 0 | 0 | 0 | 0 | 0 | 0 | 0 | 0 | 0 | 0 | 0 | 0 | 0 | 0 | 0 | 0 | 0 | 0 | 0 | 0 | 0 | 0 | 0 | 0 | 0 | 0 | 0 | 0 | 0 | 0 | 0 | 0 | 0 | 0 | 0 | 0 | 0 | 0 | 0 | 0 | 0 | 0 | 0 | 0 | 0 | 0 | 0 | 0 | 0 | 0 | 0 | 0 | 0 | 0 | 0 | 0 | 91 | 62000 | 1221 | 13920 |  |  |  | 13920 | 88 | 131 |  | 300 | 1671 | 363 |  | 0 |  | 20230529134823 | 0 | 0 | 1209 | 0 | [] | 0 | 20230529133225 | 20230529134611 | 826 | 1237.577 | 1242.22 | 1221 | 1239.232 | 56865.4 | 64052.66 | 57894.6875 | 61495.92 | 0.8215481 | 0.9410325 | 0.8103125 | 0.8963317 | 1.92908 | 1.941052 | 1.945781 | 1.937954 | 2.079289 | 2.07088 | 2.113906 | 2.076646 | 95.67422 | 77.60657 | 78.52246 | 82.90534 | 2.004184 | 2.005966 | 2.029844 | 2.0073 | 13542410 | 33450020 | 3655525 | 50746885 | 73531.05 | 323945.3 | 122597.3 | 521291.8 | 108778.4 | 139.4 | 0 | 108946.1 | 3761.781 | 9291.672 | 1015.424 | 14096.36 | 30.26282 | 144.8033 |  | 1031
74 | 179255 | 20230315190508 | 4 | 304.8894 | 2797 | 1369 | 42 | 18 | 97 | 5 | 850 | 490 | 319 | 1624 | 1681 | 1675 | 147 | 61 | 51 | 41 | 121 | 13 | 56 | 789 | 479 | 152 | 353 | 183 | 0 | 44 | 1142 | 227 | 479 | 186 | 105 | 104 | 1420 | 569 | 44 | 1 | -57 | 13117601 | 20230315 | ZIt5nfZ5 | 1 | 78 | 174 | 20230315185200 | 20230315190709 | 20230315191238 | 20230315191647 | 0 | 0 | 0 |  | 0 |  | 0 | 0 | 0 | 0 | 0 | 0 | 3287 |  | 1 | 1 | 1 | 1 | 1 | 4 | 1 | 1 | 0 | 0 | 0 | 0 | 0 | 0 | 0 | 0 | 0 | 0 | 0 | 0 | 0 | 0 | 0 | 0 | 0 | 0 | 0 | 0 | 0 | 0 | 0 | 0 | 0 | 0 | 0 | 0 | 0 | 0 | 0 | 0 | 0 | 0 | 0 | 0 | 0 | 0 | 0 | 0 | 0 | 0 | 0 | 0 | 0 | 0 | 0 | 33 | 0 | 0 | 0 | 0 | 0 | 0 | 0 | 0 | 0 | 0 | 0 | 0 | 0 | 0 | 0 | 0 | 0 | 0 | 0 | 0 | 0 | 0 | 0 | 0 | 0 | 0 | 0 | 0 | 0 | 49 | 0 | 0 | 0 | 0 | 0 | 0 | 0 | 0 | 0 | 0 | 0 | 0 | 0 | 0 | 83 | 59900 | 1275 | 14170 |  |  |  | 14170 | 89 |  | 42 | 300 | 1684 | 335 | 0 | 1 | 0 | 20230315191037 | 0 | 0 | 1420 | 49 | ['底吹气体流量13', '底吹气体流量14', '底吹气体流量15', '底吹气体流量16'] | 2 | 20230315185208 | 20230315190702 | 894 | 1275 | 1282.243 | 1245 | 1275.249 | 57029.28 | 59173.28 | 56767.63 | 58202.21 | 0.785379 | 0.8155467 | 0.7602631 | 0.7991499 | 2.424657 | 2.38831 | 2.358947 | 2.395828 | 3.185523 | 3.16837 | 3.232544 | 3.181868 | 61.58989 | 55.46665 | 57.725 | 57.65187 | 2.80509 | 2.77834 | 2.795746 | 2.788848 | 15750220 | 29717600 | 6425205 | 51985990 | 67444.6 | 222761.5 | 145340.6 | 436419.2 | 68603.8 | 0 | 0 | 68603.8 | 4375.061 | 8254.889 | 1784.779 | 14440.55 | 19.05661 | 121.2276 |  | 1001
75 | 179514 | 20230319063949 | 2 | 398 | 2742 | 1319 | 48 | 16 | 94 | 18 | 850 | 483 | 124 | 1629 | 1676 | 1670 | 149 | 62 | 50 | 30 | 31 | 161 | 0 | 453 | 479 | 150 | 205 | 0 | 0 | 0 | 992 | 0 | 479 | 150 | 54 | 70 | 1538 | 205 | 0 | 1 | -47 | 13117945 | 20230319 | ZIt5nfZ5 | 1 | 78 | 263 | 20230319062613 | 20230319064103 | 20230319064440 | 20230319064902 | 0 | 0 | 0 |  | 0 |  | 0 | 416 | 0 | 0 | 0 | 0 | 3225 |  | 1 | 1 | 1 | 1 | 1 | 4 | 1 | 1 | 334 | 0 | 0 | 0 | 0 | 0 | 0 | 0 | 0 | 0 | 0 | 0 | 0 | 0 | 0 | 0 | 0 | 0 | 0 | 0 | 0 | 0 | 0 | 0 | 0 | 122 | 0 | 0 | 0 | 0 | 0 | 0 | 0 | 0 | 0 | 0 | 0 | 0 | 0 | 0 | 0 | 0 | 0 | 0 | 0 | 0 | 0 | 0 | 0 | 0 | 0 | 0 | 0 | 0 | 0 | 0 | 0 | 0 | 0 | 0 | 0 | 0 | 0 | 0 | 0 | 0 | 0 | 0 | 0 | 0 | 0 | 0 | 0 | 0 | 0 | 0 | 0 | 36 | 0 | 0 | 0 | 0 | 0 | 0 | 0 | 0 | 0 | 122 | 0 | 0 | 0 | 0 | 82 | 60300 | 1264 | 14690 |  |  |  | 14690 | 168 | 119 |  | 300 | 1679 | 337 |  | 1 |  | 20230319064252 | 334 | 122 | 1082 | 36 | ['底吹气体流量13', '底吹气体流量14', '底吹气体流量15', '底吹气体流量16'] | 2 | 20230319062621 | 20230319064056 | 875 | 1268.516 | 1280.234 | 1256 | 1275.057 | 57957.38 | 64043.07 | 58739.4 | 61912.1 | 0.7902823 | 0.8752143 | 0.76 | 0.84232 | 3.280444 | 3.213643 | 3.2 | 3.231531 | 3.277823 | 3.225196 | 3.261493 | 3.242891 | 61.41124 | 68.80339 | 62.2125 | 66.20357 | 3.279133 | 3.21942 | 3.230746 | 3.237211 | 14320885 | 35815380 | 3886720 | 54120440 | 0 | 258903.8 | 91053.65 | 350455.2 | 121347.9 | 48840.95 | 0 | 170680 | 3978.024 | 9948.717 | 1079.644 | 15033.46 | 47.41111 | 97.34867 |  | 998
76 | 180001 | 20230326100318 | 1 | 298 | 2738 | 1388 | 43 | 18 | 102 | 5 | 850 | 483 | 155 | 1604 | 1664 | 1675 | 50 | 61 | 51 | 31 | 159 | 131 | 0 | 905 | 479 | 150 | 184 | 152 | 0 | 0 | 1090 | 152 | 479 | 205 | 122 | 78 | 1656 | 336 | 0 | 1 | -60 | 13118381 | 20230326 | ZIt5nfZ5 | 1 | 78 | 489 | 20230326095117 | 20230326100444 | 20230326100832 | 20230326101223 | 0 | 0 | 0 |  | 0 |  | 0 | 0 | 0 | 0 | 0 | 0 | 3221 |  | 1 | 1 | 1 | 1 | 1 | 4 | 1 | 1 | 0 | 0 | 0 | 0 | 0 | 0 | 0 | 0 | 0 | 0 | 0 | 0 | 0 | 0 | 0 | 0 | 0 | 0 | 0 | 0 | 0 | 0 | 0 | 0 | 0 | 0 | 0 | 0 | 0 | 0 | 0 | 0 | 0 | 0 | 0 | 122 | 0 | 0 | 0 | 0 | 0 | 0 | 0 | 0 | 0 | 0 | 0 | 0 | 0 | 0 | 0 | 0 | 0 | 0 | 0 | 0 | 0 | 0 | 0 | 0 | 0 | 0 | 0 | 0 | 0 | 0 | 0 | 0 | 0 | 0 | 0 | 0 | 0 | 0 | 0 | 0 | 0 | 0 | 0 | 0 | 0 | 0 | 0 | 0 | 0 | 0 | 0 | 0 | 0 | 0 | 0 | 0 | 96 | 69100 | 1264 | 14130 |  |  |  | 14130 | 46 | 118 |  | 300 | 1666 | 327 |  | 1 |  | 20230326100635 | 0 | 0 | 1656 | 0 | [] | 0 | 20230326095125 | 20230326100434 | 789 | 1266.648 | 1253.617 | 1244 | 1256.44 | 61574.1 | 67819.79 | 61823.68 | 65445.3 | 0.8423348 | 0.9413786 | 0.8132895 | 0.900545 | 2.342863 | 2.313704 | 2.33 | 2.323663 | 2.233833 | 2.226975 | 2.175132 | 2.223954 | 83.69235 | 92.17937 | 82.3875 | 88.79441 | 2.288348 | 2.270339 | 2.252566 | 2.273809 | 13924210 | 32909915 | 4648185 | 51583265 | 4896 | 312099.6 | 129842.7 | 448073.4 | 146175.6 | 45378.25 | 0 | 192151.7 | 3867.836 | 9141.643 | 1291.1625 | 14328.68 | 53.37547 | 124.4648 |  | 998
77 | 180228 | 20230329134744 | 2 | 336 | 2740 | 1394 | 34 | 17 | 101 | 5 | 850 | 483 | 83 | 1634 | 1668 | 1660 | 151 | 60 | 51 | 120 | 50 | 51 | 0 | 779 | 476 | 148 | 186 | 134 | 0 | 0 | 966 | 332 | 476 | 148 | 70 | 35 | 1505 | 320 | 0 | 1 | -34 | 13118669 | 20230329 | ZIt5nfZ5 | 1 | 78 | 601 | 20230329133450 | 20230329134844 | 20230329135230 | 20230329135653 | 0 | 0 | 0 |  | 0 |  | 0 | 0 | 0 | 0 | 0 | 0 | 3223 |  | 1 | 1 | 1 | 1 | 1 | 4 | 1 | 1 | 0 | 0 | 0 | 0 | 0 | 0 | 0 | 0 | 0 | 0 | 0 | 0 | 0 | 0 | 0 | 0 | 0 | 0 | 0 | 0 | 0 | 0 | 0 | 0 | 0 | 0 | 0 | 0 | 0 | 0 | 102 | 0 | 0 | 0 | 0 | 0 | 0 | 0 | 0 | 0 | 0 | 0 | 0 | 0 | 0 | 0 | 0 | 0 | 0 | 0 | 0 | 0 | 0 | 0 | 0 | 0 | 0 | 0 | 0 | 0 | 0 | 0 | 0 | 0 | 0 | 0 | 0 | 0 | 0 | 96 | 0 | 0 | 0 | 0 | 0 | 0 | 0 | 0 | 0 | 0 | 0 | 0 | 0 | 0 | 0 | 0 | 0 | 0 | 0 | 0 | 0 | 0 | 90 | 63700 | 1252 | 13880 |  |  |  | 13880 | 56 |  |  | 300 | 1673 | 416 |  | 1 |  | 20230329135057 | 0 | 0 | 1505 | 96 | [] | 0 | 20230329133500 | 20230329134835 | 815 | 1264.925 | 1269.261 | 1242 | 1266.283 | 59728.66 | 64188.93 | 55469.22 | 62335.3 | 0.8269456 | 0.8960953 | 0.7272549 | 0.8652515 | 2.170377 | 2.162991 | 2.171373 | 2.165681 | 2.429205 | 2.386381 | 2.35 | 2.396663 | 81.41982 | 91.75112 | 81.35 | 88.07058 | 2.299791 | 2.274686 | 2.260686 | 2.281172 | 14224780 | 33649445 | 2779620 | 50753225 | 0 | 312923.3 | 125604.4 | 439178.5 | 155021.9 | 71780.4 | 0 | 227453.5 | 3951.328 | 9347.068 | 772.1167 | 14098.12 | 63.18153 | 121.994 |  | 1040
78 | 180375 | 20230331101312 | 4 | 485 | 2715 | 1388 | 41.1217 | 17.03043 | 102.6146 | 11.04057 | 849 | 482 | 360 | 1599 | 1654 | 1655 | 142 | 60 | 50 | 121 | 109 | 0 | 0 | 792 | 479 | 150 | 308 | 269 | 59 | 119 | 1101 | 389 | 479 | 150 | 180 | 59 | 1421 | 636 | 119 | 1 | -55 | 13118832 | 20230331 | ZIt5nfZ5 | 1 | 78 | 674 | 20230331095957 | 20230331101520 | 20230331101840 | 20230331102302 | 0 | 0 | 0 |  | 0 |  | 0 |  | 0 | 0 | 0 | 0 | 3197 |  | 1 | 1 | 1 | 1 | 1 | 4 | 1 | 1 | 0 | 0 | 0 | 0 | 0 | 0 | 0 | 0 | 0 | 0 | 0 | 0 | 0 | 0 | 0 | 0 | 0 | 0 | 0 | 0 | 0 | 0 | 0 | 0 | 0 | 0 | 0 | 0 | 0 | 0 | 0 | 0 | 0 | 0 | 0 | 0 | 0 | 0 | 0 | 0 | 0 | 0 | 0 | 0 | 0 | 0 | 0 | 0 | 0 | 0 | 0 | 0 | 0 | 0 | 0 | 0 | 0 | 0 | 0 | 0 | 0 | 0 | 0 | 0 | 0 | 0 | 0 | 0 | 0 | 0 | 0 | 0 | 0 | 0 | 0 | 0 | 0 | 0 | 0 | 0 | 0 | 0 | 0 | 0 | 0 | 0 | 0 | 0 | 0 | 0 | 0 | 0 | 76 | 54900 | 1251 | 14230 |  |  |  | 14230 | 40 |  |  | 300 | 1651 | 345 |  | 1 |  | 20230331101708 | 0 | 0 | 1421 | 0 | [] | 0 | 20230331100005 | 20230331101511 | 906 | 1260.086 | 1270.196 | 1241 | 1263.504 | 52535.51 | 60710.36 | 57156.81 | 57933.72 | 0.7183594 | 0.8460075 | 0.7761344 | 0.8007616 | 2.123359 | 2.11128 | 2.11 | 2.114525 | 2.365078 | 2.434595 | 2.47 | 2.419603 | 100.4155 | 80.22509 | 81.15 | 86.0516 | 2.244219 | 2.272938 | 2.29 | 2.267064 | 13404265 | 32193025 | 6755065 | 52440660 | 75842.95 | 339134.6 | 153172 | 569414.2 | 129129.3 | 987.1 | 0 | 130202.9 | 3723.407 | 8942.507 | 1876.407 | 14566.85 | 36.16749 | 158.1706 |  | 1039
79 | 182101 | 20230423145240 | 1 | 593 | 2801 | 1361 | 37 | 16 | 106 | 130 | 850 | 492 | 210.609375 | 1604 | 1669 | 1665 | 95 | 99 | 122 | 107 | 69 | 0 | 0 | 726 | 461 | 47 | 318 | 0 | 198 | 0 | 1044 | 0 | 461 | 47 | 145 | 264 | 1449 | 516 | 0 | 1 | -65 | 13120587 | 20230423 | ZIt5nfZ5 | 1 | 78 | 1285 | 20230423144204 | 20230423145834 | 20230423150317 | 20230423150834 | 0 | 0 | 0 |  | 0 |  | 0 | 0 | 0 | 0 | 0 | 0 | 3293 |  | 1 | 1 | 1 | 1 | 1 | 4 | 1 | 1 | 0 | 0 | 0 | 0 | 0 | 0 | 0 | 0 | 0 | 0 | 0 | 0 | 0 | 0 | 0 | 0 | 0 | 0 | 0 | 0 | 0 | 0 | 0 | 0 | 0 | 0 | 0 | 0 | 0 | 0 | 0 | 0 | 0 | 0 | 0 | 0 | 65 | 150 | 0 | 0 | 0 | 0 | 0 | 0 | 0 | 0 | 0 | 0 | 0 | 0 | 0 | 0 | 0 | 0 | 0 | 0 | 0 | 0 | 0 | 0 | 0 | 0 | 0 | 0 | 0 | 0 | 0 | 0 | 0 | 0 | 0 | 0 | 0 | 0 | 0 | 0 | 0 | 0 | 0 | 0 | 0 | 0 | 0 | 0 | 0 | 0 | 0 | 150 | 0 | 0 | 0 | 0 | 85 | 59700 | 1234 | 15420 |  |  |  | 15420 | 30 | 150 |  | 300 | 1676 | 315 |  | 1 |  | 20230423145627 | 0 | 0 | 1449 | 0 | [] | 0 | 20230423143813 | 20230423145426 | 973 | 1238.667 | 1238.744 | 1224 | 1237.116 | 57184.84 | 58274.61 | 56691.04 | 57796.33 | 0.8104029 | 0.8207407 | 0.7764151 | 0.8130113 | 2.28359 | 2.27 | 2.267075 | 2.273494 | 2.161832 | 2.209091 | 2.248962 | 2.200175 | 100.4508 | 81.14369 | 81.675 | 86.61867 | 2.222711 | 2.239545 | 2.258019 | 2.236835 | 15563210 | 34568790 | 5963285 | 56187640 | 97739.1 | 384943.2 | 148321.8 | 632286.3 | 121002.9 | 8.65 | 0 | 121016.3 | 4323.114 | 9602.442 | 1656.468 | 15607.68 | 33.61565 | 175.6351 |  | 1033
80 | 183911 | 20230518030624 | 2 | 145 | 2772 | 1414 | 55 | 16 | 103 | 5 | 849 | 491 | 73 | 1632 | 1643 | 1650 | 177 | 52 | 31 | 22 | 37 | 31 | 141 | 551 | 480 | 149 | 281 | 314 | 100 | 0 | 832 | 476 | 588 | 149 | 39 | 100 | 1638 | 834 | 0 | 1 | -11 | 13122513 | 20230518 | ZIt5nfZ5 | 1 | 78 | 1887 | 20230518025257 | 20230518030707 | 20230518031003 | 20230518031425 | 0 | 0 | 0 |  | 0 |  | 0 | 467 | 0 | 0 | 0 | 0 | 3263 |  | 1 | 1 | 1 | 1 | 1 | 4 | 1 | 1 | 0 | 0 | 0 | 0 | 0 | 0 | 0 | 0 | 0 | 0 | 0 | 0 | 0 | 0 | 0 | 0 | 0 | 0 | 0 | 0 | 0 | 0 | 0 | 0 | 0 | 0 | 0 | 0 | 0 | 0 | 161 | 0 | 0 | 0 | 0 | 0 | 0 | 0 | 0 | 297 | 0 | 0 | 107 | 0 | 0 | 0 | 0 | 0 | 0 | 0 | 0 | 32 | 0 | 0 | 0 | 0 | 0 | 0 | 0 | 0 | 0 | 0 | 0 | 0 | 0 | 0 | 0 | 0 | 0 | 0 | 0 | 0 | 0 | 0 | 0 | 0 | 0 | 0 | 0 | 0 | 0 | 0 | 0 | 0 | 0 | 0 | 0 | 0 | 0 | 330 | 0 | 0 | 90 | 63100 | 1242 | 13500 |  |  |  | 13500 | 52 |  |  | 300 | 1656 | 414 |  | 0 |  | 20230518030855 | 0 | 0 | 1638 | 0 | [] | 0 | 20230518025308 | 20230518030659 | 831 | 1242 | 1239.052 | 1222 | 1239.174 | 58940.93 | 60403.4 | 50604.57 | 59573.6 | 0.8422363 | 0.8626476 | 0.6631429 | 0.8484236 | 2.26 | 2.245134 | 2.25 | 2.249579 | 2.102616 | 2.033363 | 2.053143 | 2.053947 | 78.71118 | 89.3892 | 82.17607 | 86.04004 | 2.181308 | 2.139249 | 2.151571 | 2.151763 | 13921355 | 33719790 | 1724695 | 49457090 | 0 | 341083.3 | 98465 | 440207 | 148603.2 | 58023.3 | 0 | 207251.5 | 3867.043 | 9366.608 | 479.0819 | 13738.08 | 57.56986 | 122.2797 |  | 1032
81 | 183950 | 20230518160009 | 4 | 624 | 2777 | 1373 | 22 | 12 | 97 | 71 | 849 | 493 | 155 | 1579 | 1643 | 1655 | 171 | 51 | 120 | 119 | 32 | 0 | 0 | 808 | 479 | 100 | 357 | 0 | 0 | 0 | 1165 | 0 | 479 | 100 | 0 | 149 | 1387 | 357 | 0 | 1 | -64 | 13122523 | 20230518 | ZIt5nfZ5 | 1 | 78 | 1900 | 20230518154721 | 20230518160600 | 20230518160715 | 20230518161148 | 0 | 0 | 0 |  | 0 |  | 0 | 0 | 0 | 0 | 0 | 0 | 3270 |  | 1 | 1 | 1 | 1 | 1 | 4 | 1 | 1 | 0 | 0 | 0 | 0 | 0 | 0 | 0 | 0 | 0 | 0 | 0 | 0 | 0 | 0 | 0 | 0 | 0 | 0 | 0 | 0 | 0 | 0 | 0 | 0 | 0 | 0 | 0 | 0 | 0 | 0 | 0 | 0 | 0 | 0 | 0 | 0 | 0 | 0 | 0 | 0 | 0 | 0 | 0 | 0 | 0 | 0 | 0 | 0 | 0 | 0 | 0 | 0 | 0 | 0 | 0 | 0 | 0 | 0 | 0 | 0 | 0 | 0 | 0 | 0 | 0 | 0 | 0 | 0 | 0 | 0 | 0 | 0 | 0 | 0 | 0 | 0 | 0 | 0 | 0 | 0 | 0 | 0 | 0 | 0 | 0 | 0 | 0 | 0 | 0 | 0 | 0 | 0 | 86 | 59600 | 1242 | 13790 | 230 |  |  | 14020 | 36 | 149 |  | 300 | 1657 | 313 |  | 0 |  | 20230518160358 | 0 | 0 | 1387 | 0 | [] | 0 | 20230518154731 | 20230518160201 | 870 | 1246.381 | 1255.892 | 1222 | 1248.829 | 56506.36 | 59216.95 | 56579.82 | 58107.9 | 0.8021458 | 0.8454795 | 0.7845536 | 0.8253333 | 1.882105 | 1.868474 | 1.89 | 1.875115 | 2.047287 | 2.051702 | 1.947589 | 2.037046 | 96.31275 | 78.49572 | 79.40011 | 83.67055 | 1.964696 | 1.960088 | 1.918795 | 1.95608 | 13910790 | 30212725 | 6289865 | 50507595 | 73887 | 320076.5 | 145077.4 | 540272.7 | 115796.7 | 182.55 | 0 | 116012.3 | 3864.108 | 8392.424 | 1747.185 | 14029.8875 | 32.22564 | 150.0757 |  | 1032
82 | 184425 | 20230524210950 | 3 | 192 | 2779 | 1384 | 46 | 17 | 110 | 5 | 851 | 484 | 258 | 1624 | 1668 | 1658 | 170 | 31 | 101 | 121 | 30 | 16 | 15 | 793 | 479 | 147 | 335 | 159 | 0 | 143 | 1128 | 303 | 479 | 147 | 129 | 40 | 1419 | 494 | 143 | 1 | -44 | 13123035 | 20230524 | ZIt5nfZ5 | 1 | 78 | 2051 | 20230524205817 | 20230524211341 | 20230524211752 | 20230524212350 | 0 | 0 | 0 |  | 0 |  | 0 | 0 | 0 | 0 | 0 | 0 | 3263 |  | 1 | 1 | 1 | 1 | 1 | 4 | 1 | 1 | 0 | 0 | 0 | 0 | 0 | 0 | 0 | 0 | 0 | 0 | 0 | 0 | 0 | 0 | 0 | 0 | 0 | 0 | 0 | 0 | 0 | 0 | 0 | 0 | 0 | 0 | 0 | 0 | 0 | 0 | 0 | 0 | 0 | 0 | 0 | 0 | 0 | 0 | 0 | 0 | 0 | 0 | 0 | 0 | 0 | 0 | 0 | 0 | 0 | 0 | 0 | 0 | 0 | 0 | 0 | 0 | 0 | 0 | 0 | 0 | 0 | 0 | 0 | 0 | 0 | 0 | 0 | 0 | 0 | 0 | 0 | 0 | 0 | 0 | 0 | 0 | 0 | 0 | 0 | 0 | 0 | 0 | 0 | 0 | 0 | 0 | 0 | 0 | 0 | 0 | 0 | 0 | 86 | 60200 | 1241 | 14470 |  |  |  | 14470 | 48 | 149 |  | 300 | 1641 | 332 |  | 0 |  | 20230524211329 | 0 | 0 | 1419 | 0 | [] | 0 | 20230524205628 | 20230524211134 | 906 | 1245.133 | 1256.437 | 1221 | 1249.188 | 56902.98 | 59236.05 | 56535.1 | 58269.35 | 0.8107451 | 0.8448995 | 0.7803846 | 0.8278808 | 2.010078 | 2.03415 | 2.04 | 2.028046 | 2.062078 | 1.959616 | 2.005962 | 1.993775 | 97.43064 | 79.47729 | 80.63089 | 84.6628 | 2.036078 | 1.996883 | 2.022981 | 2.010911 | 14462565 | 32355880 | 5833400 | 52744245 | 92565.65 | 347170.9 | 141045.4 | 582025.3 | 105576.4 | 0 | 0 | 105576.4 | 4017.379 | 8987.744 | 1620.389 | 14651.18 | 29.32678 | 161.6737 |  | 1032
83 | 178942 | 20230311181723 | 4 | 304.8894 | 2585 | 1363 | 33 | 17 | 94 | 5 | 840 | 490 | 319 | 1599 | 1675 | 1670 | 150 | 60 | 50 | 30 | 121 | 6 | 73 | 815 | 479 | 150 | 308 | 0 | 0 | 0 | 1123 | 0 | 479 | 150 | 120 | 49 | 1592 | 308 | 0 | 1 | -76 | 13117241 | 20230311 | ZIt5nfZ3 | 1 | 78 | 67 | 20230311180349 | 20230311181930 | 20230311182320 | 20230311182748 | 0 | 0 | 0 |  | 0 |  | 0 | 0 | 0 | 0 | 0 | 0 | 3075 |  | 1 | 1 | 1 | 1 | 1 | 4 | 1 | 1 | 0 | 0 | 0 | 0 | 0 | 0 | 0 | 0 | 0 | 0 | 0 | 0 | 0 | 0 | 0 | 0 | 0 | 0 | 0 | 0 | 0 | 0 | 0 | 0 | 0 | 0 | 0 | 0 | 0 | 0 | 0 | 0 | 0 | 0 | 0 | 0 | 49 | 99 | 0 | 0 | 0 | 0 | 0 | 0 | 0 | 0 | 0 | 0 | 0 | 0 | 0 | 0 | 0 | 0 | 0 | 0 | 0 | 0 | 0 | 0 | 0 | 0 | 0 | 0 | 0 | 0 | 0 | 0 | 0 | 0 | 0 | 0 | 0 | 0 | 0 | 0 | 0 | 0 | 0 | 0 | 0 | 0 | 0 | 0 | 0 | 0 | 0 | 99 | 0 | 0 | 0 | 0 | 84 | 60100 | 1288 | 14690 |  |  |  | 14690 | 48 | 166 |  | 300 | 1674 | 320 |  | 1 |  | 20230311182118 | 0 | 0 | 1592 | 0 | ['底吹气体流量13', '底吹气体流量14', '底吹气体流量15', '底吹气体流量16'] | 2 | 20230311180357 | 20230311181922 | 925 | 1282.554 | 1293.581 | 1247 | 1284.489 | 56554.69 | 59204.4 | 57058.82 | 58183.59 | 0.7798461 | 0.8210806 | 0.7721849 | 0.8032 | 2.502385 | 2.502344 | 2.53 | 2.505914 | 2.853423 | 2.858846 | 2.833109 | 2.854011 | 61.52154 | 55.52759 | 58.1 | 57.54331 | 2.677904 | 2.680595 | 2.681555 | 2.679962 | 14658525 | 32278985 | 6743325 | 53774055 | 56967.7 | 242106 | 109228 | 409178.7 | 70566.5 | 0 | 0 | 70566.5 | 4071.8125 | 8966.385 | 1873.146 | 14937.2375 | 19.60181 | 113.6607 |  | 992
84 | 178945 | 20230311190338 | 4 | 235 | 2811 | 1377 | 39 | 17 | 94 | 5 | 851 | 490 | 340 | 1610 | 1654 | 1670 | 150 | 61 | 51 | 31 | 121 | 5 | 71 | 851 | 479 | 151 | 270 | 72 | 0 | 55 | 1122 | 127 | 479 | 151 | 150 | 50 | 1481 | 342 | 55 | 0 | -44 | 13117235 | 20230311 | ZIt5nfZ3 | 1 | 78 | 68 | 20230311185027 | 20230311190529 | 20230311190803 | 20230311191308 | 0 | 0 | 0 |  | 0 |  | 0 | 0 | 0 | 0 | 0 | 0 | 3301 |  | 1 | 1 | 1 | 1 | 1 | 4 | 1 | 1 | 0 | 0 | 0 | 0 | 0 | 0 | 0 | 0 | 0 | 0 | 0 | 0 | 0 | 0 | 0 | 0 | 0 | 0 | 0 | 0 | 0 | 0 | 0 | 0 | 0 | 0 | 0 | 0 | 0 | 0 | 0 | 0 | 0 | 0 | 0 | 0 | 0 | 0 | 0 | 0 | 0 | 0 | 0 | 0 | 0 | 0 | 0 | 0 | 0 | 0 | 0 | 0 | 0 | 0 | 0 | 0 | 0 | 0 | 0 | 0 | 0 | 0 | 0 | 0 | 0 | 0 | 0 | 0 | 0 | 0 | 0 | 0 | 0 | 0 | 0 | 0 | 0 | 0 | 0 | 0 | 0 | 0 | 0 | 0 | 0 | 0 | 0 | 0 | 0 | 0 | 0 | 0 | 84 | 60000 | 1277 | 14200 | 210 |  |  | 14410 | 40 |  |  | 300 | 1662 | 412 |  | 1 |  | 20230311190718 | 0 | 0 | 1481 | 0 | ['底吹气体流量13', '底吹气体流量14', '底吹气体流量15', '底吹气体流量16'] | 2 | 20230311185025 | 20230311190521 | 896 | 1279.32 | 1297.676 | 1247 | 1286.667 | 56438.06 | 59195.04 | 56503.11 | 58107.11 | 0.7764427 | 0.8214815 | 0.7614563 | 0.8018638 | 2.570988 | 2.572074 | 2.635437 | 2.579051 | 2.688735 | 2.72463 | 2.639126 | 2.704665 | 61.63725 | 55.65111 | 58.5375 | 57.6732 | 2.629862 | 2.648352 | 2.637282 | 2.641858 | 14233490 | 31919095 | 5773205 | 52018140 | 58580.35 | 239971.1 | 103026 | 402460.9 | 65741.95 | 0 | 0 | 65741.95 | 3953.747 | 8866.415 | 1603.668 | 14449.48 | 18.26165 | 111.7947 |  | 1001
85 | 179261 | 20230315204823 | 1 | 494 | 2709 | 1359 | 16 | 14 | 86 | 5 | 848 | 483 | 155 | 1620 | 1668 | 1675 | 145 | 60 | 50 | 121 | 40 | 11 | 56 | 849 | 480 | 98 | 271 | 0 | 0 | 0 | 1121 | 0 | 480 | 148 | 107 | 0 | 1527 | 321 | 0 | 1 | -48 | 13117599 | 20230315 | ZIt5nfZ3 | 1 | 78 | 176 | 20230315203801 | 20230315205355 | 20230315205823 | 20230315210426 | 0 | 0 | 0 |  | 0 |  | 0 | 443 | 0 | 0 | 0 | 0 | 3192 |  | 1 | 1 | 1 | 1 | 1 | 4 | 1 | 1 | 0 | 0 | 0 | 0 | 0 | 0 | 0 | 0 | 0 | 0 | 0 | 100 | 0 | 0 | 0 | 0 | 0 | 0 | 0 | 0 | 0 | 0 | 0 | 0 | 0 | 0 | 0 | 0 | 0 | 0 | 0 | 0 | 0 | 0 | 0 | 0 | 0 | 0 | 0 | 0 | 0 | 0 | 0 | 0 | 0 | 0 | 0 | 50 | 0 | 0 | 0 | 0 | 0 | 0 | 0 | 0 | 0 | 0 | 0 | 0 | 0 | 0 | 0 | 0 | 0 | 0 | 0 | 0 | 0 | 0 | 0 | 0 | 0 | 0 | 0 | 0 | 0 | 0 | 0 | 0 | 0 | 0 | 0 | 0 | 0 | 0 | 0 | 0 | 100 | 0 | 0 | 0 | 83 | 59500 | 1265 | 13900 |  |  |  | 13900 | 83 | 146 |  | 300 | 1679 | 327 |  | 1 |  | 20230315205149 | 100 | 0 | 1427 | 0 | ['底吹气体流量13', '底吹气体流量14', '底吹气体流量15', '底吹气体流量16'] | 2 | 20230315203511 | 20230315204947 | 876 | 1269.072 | 1253.096 | 1245 | 1256.861 | 56917.99 | 58811.27 | 55666.9 | 57971.6 | 0.7858634 | 0.8093186 | 0.7325 | 0.7952854 | 2.421526 | 2.412081 | 2.42631 | 2.41613 | 3.09245 | 3.0679 | 3.111548 | 3.079064 | 54.43454 | 63.77721 | 58.19241 | 60.58606 | 2.756988 | 2.739991 | 2.768929 | 2.747597 | 14124265 | 31888085 | 4629760 | 50734950 | 0 | 192796.3 | 91058.75 | 284320.7 | 107988.5 | 83803.3 | 0 | 192223.4 | 3923.407 | 8857.801 | 1286.044 | 14093.04 | 53.39539 | 78.97796 |  | 997
86 | 179264 | 20230315213857 | 1 | 247 | 2748 | 1318 | 50 | 16 | 96 | 73 | 870 | 409 | 135 | 1627 | 1677 | 1675 | 40 | 121 | 13 | 62 | 52 | 121 | 0 | 616 | 478 | 154 | 381 | 0 | 46 | 0 | 1145 | 0 | 478 | 154 | 97 | 46 | 1396 | 427 | 0 | 1 | -50 | 13117600 | 20230315 | ZIt5nfZ3 | 1 | 78 | 177 | 20230315212503 | 20230315214018 | 20230315214453 | 20230315215051 | 0 | 0 | 0 |  | 0 |  | 0 | 0 | 0 | 0 | 0 | 0 | 3157 |  | 1 | 1 | 1 | 1 | 1 | 4 | 1 | 1 | 148 | 0 | 0 | 0 | 0 | 0 | 0 | 0 | 0 | 0 | 0 | 0 | 0 | 0 | 0 | 0 | 0 | 0 | 0 | 0 | 0 | 0 | 0 | 0 | 0 | 0 | 0 | 0 | 0 | 0 | 0 | 0 | 0 | 0 | 0 | 0 | 0 | 0 | 0 | 0 | 0 | 0 | 0 | 0 | 0 | 0 | 0 | 0 | 0 | 0 | 0 | 0 | 0 | 0 | 0 | 0 | 0 | 0 | 0 | 0 | 0 | 0 | 0 | 0 | 0 | 0 | 0 | 0 | 0 | 0 | 0 | 0 | 0 | 0 | 0 | 0 | 0 | 0 | 0 | 0 | 0 | 0 | 0 | 0 | 0 | 0 | 0 | 0 | 0 | 0 | 0 | 0 | 83 | 59800 | 1265 | 14250 |  |  |  | 14250 | 81 | 125 |  | 300 | 1680 | 334 |  | 1 |  | 20230315214215 | 148 | 0 | 1248 | 0 | ['底吹气体流量13', '底吹气体流量14', '底吹气体流量15', '底吹气体流量16'] | 2 | 20230315212513 | 20230315214011 | 898 | 1265 | 1253.063 | 1245 | 1255.788 | 56626.86 | 58925.15 | 55527.7 | 57992.55 | 0.773647 | 0.808717 | 0.7324324 | 0.7924722 | 2.466078 | 2.464956 | 2.48 | 2.466515 | 2.806274 | 2.688822 | 2.687703 | 2.722082 | 53.67382 | 63.52436 | 58.44426 | 60.30853 | 2.636176 | 2.576889 | 2.583851 | 2.594298 | 14393505 | 33481585 | 4061945 | 52030675 | 0 | 208521.1 | 87613.6 | 296602.3 | 109055.7 | 80195.15 | 0 | 189676.6 | 3998.196 | 9300.44 | 1128.318 | 14452.97 | 52.68793 | 82.38953 |  | 996
87 | 179267 | 20230315221958 | 1 | 263 | 2741 | 1387 | 44 | 16 | 95 | 5 | 850 | 483 | 210.609375 | 1621.585 | 1675 | 1675 | 137 | 63 | 52 | 14 | 123 | 41 | 53 | 0 | 0 | 0 | 0 | 0 | 0 | 0 | 1146 | 93 | 415 | 151 | 97 | 45 | 0 | 0 | 0 | 1 | -53.41478 | 13117596 | 20230315 | ZIt5nfZ3 | 1 | 78 | 178 | 20230315220438 | 20230315222132 | 20230315222757 | 20230315223451 | 0 | 0 | 0 |  | 0 |  | 0 | 0 | 0 | 0 | 0 | 0 | 3224 |  | 1 | 1 | 1 | 1 | 1 | 4 | 1 | 1 | 0 | 0 | 0 | 0 | 0 | 0 | 0 | 0 | 0 | 0 | 0 | 0 | 0 | 0 | 0 | 0 | 0 | 0 | 0 | 0 | 0 | 0 | 0 | 0 | 0 | 0 | 0 | 0 | 0 | 0 | 0 | 0 | 0 | 0 | 0 | 0 | 0 | 0 | 0 | 0 | 0 | 0 | 0 | 0 | 0 | 0 | 0 | 0 | 0 | 0 | 0 | 0 | 0 | 0 | 0 | 0 | 0 | 0 | 0 | 0 | 0 | 0 | 0 | 0 | 0 | 0 | 0 | 0 | 1146 | 93 | 415 | 0 | 0 | 0 | 0 | 151 | 0 | 0 | 0 | 0 | 0 | 0 | 0 | 0 | 0 | 0 | 0 | 0 | 0 | 0 | 0 | 0 | 83 | 59700 | 1265 | 0 | 14330 |  |  | 14330 | 97 | 133 | 227 | 300 |  |  | 1 |  |  | 20230315222412 | 0 | 0 | 0 | 1805 | ['底吹气体流量13', '底吹气体流量14', '底吹气体流量15', '底吹气体流量16'] | 2 | 20230315220629 | 20230315222124 | 895 | 1264.932 | 1253.427 | 1245 | 1256.037 | 57076.8 | 58698.62 | 55793.26 | 57937.43 | 0.7823684 | 0.8028913 | 0.7332558 | 0.7901005 | 2.535489 | 2.509908 | 2.54 | 2.520402 | 2.516429 | 2.613996 | 2.522209 | 2.576179 | 52.35033 | 63.79045 | 58.6968 | 59.90092 | 2.525959 | 2.561952 | 2.531105 | 2.54829 | 15134565 | 31827330 | 4752400 | 51806310 | 0 | 205165.6 | 113030.6 | 318665.9 | 110982 | 71495.85 | 0 | 182896.6 | 4204.046 | 8840.925 | 1320.111 | 14390.64 | 50.8046 | 88.51832 |  | 998
88 | 179376 | 20230317111231 | 2 | 304.8894 | 2787 | 1366 | 29 | 15 | 98 | 5 | 850 | 490 | 135 | 1634 | 1675 | 1670 | 147 | 101 | 172 | 30 | 40 | 0 | 0 | 517 | 479 | 150 | 285 | 0 | 36 | 0 | 1048 | 0 | 479 | 150 | 66 | 104 | 1547 | 321 | 0 | 1 | -41 | 13117751 | 20230317 | ZIt5nfZ3 | 1 | 78 | 215 | 20230317105749 | 20230317111352 | 20230317111740 | 20230317112236 | 0 | 0 | 0 |  | 0 |  | 0 | 0 | 0 | 0 | 0 | 0 | 3277 |  | 1 | 1 | 1 | 1 | 1 | 4 | 1 | 1 | 244 | 0 | 0 | 0 | 0 | 0 | 0 | 0 | 0 | 0 | 0 | 0 | 0 | 0 | 0 | 0 | 0 | 0 | 0 | 0 | 0 | 0 | 0 | 0 | 0 | 0 | 0 | 0 | 0 | 0 | 0 | 0 | 0 | 0 | 0 | 0 | 0 | 157 | 0 | 0 | 0 | 0 | 0 | 0 | 0 | 0 | 0 | 0 | 0 | 0 | 0 | 0 | 0 | 0 | 0 | 0 | 0 | 0 | 0 | 0 | 0 | 0 | 0 | 0 | 0 | 0 | 0 | 0 | 0 | 0 | 0 | 0 | 0 | 0 | 0 | 0 | 0 | 0 | 0 | 0 | 0 | 0 | 0 | 0 | 0 | 0 | 0 | 157 | 0 | 0 | 0 | 0 | 82 | 60000 | 1279 | 14950 |  |  |  | 14950 | 94 | 128 |  | 300 | 1683 | 337 |  | 1 |  | 20230317111539 | 244 | 0 | 1303 | 0 | ['底吹气体流量13', '底吹气体流量14', '底吹气体流量15', '底吹气体流量16'] | 2 | 20230317105759 | 20230317111343 | 944 | 1278.94 | 1278.474 | 1249 | 1276.357 | 57153.74 | 59280.26 | 55182.64 | 58370.77 | 0.7803019 | 0.8089621 | 0.7179167 | 0.7939725 | 2.820868 | 2.794152 | 2.78 | 2.800572 | 3.203094 | 3.284745 | 3.281806 | 3.2616 | 55.05821 | 64.50692 | 59.65 | 61.48403 | 3.011981 | 3.039448 | 3.030903 | 3.031086 | 15097200 | 35936680 | 3926460 | 55053180 | 0 | 225181.2 | 89713.6 | 315372 | 116273.4 | 87606.2 | 0 | 204318.8 | 4193.667 | 9982.411 | 1090.683 | 15292.55 | 56.75522 | 87.60333 |  | 1000
89 | 179542 | 20230319145820 | 4 | 308 | 2628 | 1393 | 54 | 17 | 102 | 5 | 844 | 484 | 268 | 1596 | 1679 | 1680 | 140 | 63 | 53 | 101 | 97 | 30 | 0 | 954 | 480 | 152 | 279 | 373 | 0 | 0 | 1234 | 373 | 480 | 152 | 97 | 0 | 1586 | 652 | 0 | 1 | -83 | 13117886 | 20230319 | ZIt5nfZ3 | 1 | 78 | 272 | 20230319145356 | 20230319151023 | 20230319151552 | 20230319152156 | 0 | 0 | 0 |  | 0 |  | 0 | 0 | 0 | 0 | 0 | 0 | 3112 |  | 1 | 1 | 1 | 1 | 1 | 4 | 1 | 1 | 0 | 0 | 0 | 0 | 0 | 0 | 0 | 0 | 0 | 0 | 0 | 0 | 0 | 0 | 0 | 0 | 0 | 0 | 0 | 0 | 0 | 0 | 0 | 0 | 0 | 0 | 0 | 0 | 0 | 0 | 0 | 0 | 0 | 0 | 0 | 0 | 0 | 0 | 0 | 0 | 0 | 0 | 0 | 0 | 0 | 0 | 0 | 0 | 0 | 0 | 0 | 0 | 0 | 0 | 0 | 0 | 0 | 0 | 0 | 0 | 0 | 0 | 0 | 0 | 0 | 0 | 0 | 0 | 0 | 0 | 0 | 0 | 0 | 0 | 0 | 0 | 0 | 0 | 0 | 0 | 0 | 0 | 0 | 0 | 0 | 0 | 0 | 0 | 0 | 0 | 0 | 0 | 74 | 54800 | 1265 | 14530 |  |  |  | 14530 | 74 | 159 |  | 300 | 1680 | 316 |  | 1 |  | 20230319150319 | 0 | 0 | 1586 | 0 | ['底吹气体流量13', '底吹气体流量14', '底吹气体流量15', '底吹气体流量16'] | 2 | 20230319144406 | 20230319150027 | 981 | 1265 | 1282.894 | 1245 | 1272.735 | 52842.53 | 56604.33 | 57225.59 | 55580.38 | 0.7135764 | 0.7701767 | 0.763937 | 0.7527523 | 2.537743 | 2.560194 | 2.582047 | 2.556432 | 3.087535 | 3.056608 | 3.110079 | 3.07261 | 73.41128 | 59.17286 | 60.3625 | 63.50696 | 2.812639 | 2.808401 | 2.846063 | 2.814521 | 15174025 | 31994640 | 7221665 | 54477055 | 70824.65 | 267463.5 | 144387.1 | 483614.7 | 97842.35 | 1 | 0 | 97844.35 | 4215.007 | 8887.4 | 2006.018 | 15132.52 | 27.17899 | 134.3374 |  | 994
90 | 179896 | 20230325005126 | 4 | 159 | 2757 | 1434 | 40.94706 | 16.87059 | 103.3471 | 11.95882 | 851 | 482 | 227 | 1622 | 1695 | 1675 | 143 | 40 | 13 | 62 | 51 | 121 | 52 | 940 | 483 | 149 | 294 | 315 | 0 | 101 | 1234 | 416 | 483 | 214 | 153 | 98 | 1572 | 609 | 101 | 0 | -73 | 13118398 | 20230325 | ZIt5nfZ3 | 1 | 78 | 437 | 20230325003807 | 20230325005323 | 20230325005725 | 20230325010146 | 0 | 0 | 0 |  | 0 |  | 0 |  | 0 | 0 | 0 | 0 | 3239 |  | 1 | 1 | 1 | 1 | 1 | 4 | 1 | 1 | 0 | 0 | 0 | 0 | 0 | 0 | 0 | 0 | 0 | 0 | 0 | 0 | 0 | 0 | 0 | 0 | 0 | 0 | 0 | 0 | 0 | 0 | 0 | 0 | 0 | 0 | 0 | 0 | 0 | 0 | 0 | 0 | 0 | 0 | 0 | 0 | 0 | 0 | 0 | 0 | 0 | 0 | 0 | 0 | 0 | 0 | 0 | 0 | 0 | 0 | 0 | 0 | 0 | 0 | 0 | 0 | 0 | 0 | 0 | 0 | 0 | 0 | 0 | 0 | 0 | 0 | 0 | 0 | 0 | 0 | 0 | 0 | 0 | 0 | 0 | 65 | 0 | 48 | 0 | 0 | 0 | 0 | 0 | 0 | 0 | 0 | 0 | 0 | 0 | 0 | 0 | 0 | 74 | 54700 | 1254 | 14400 |  |  |  | 14400 | 40 | 144 |  | 300 | 1669 | 320 |  | 0 |  | 20230325005509 | 0 | 0 | 1572 | 113 | [] | 0 | 20230325003817 | 20230325005315 | 898 | 1258.451 | 1270.442 | 1244 | 1263.854 | 53219.92 | 62023.56 | 56713.67 | 58898.73 | 0.7150988 | 0.847388 | 0.7487156 | 0.7981403 | 2.128972 | 2.121959 | 2.13 | 2.124911 | 2.454862 | 2.483955 | 2.496055 | 2.477227 | 101.8604 | 80.20438 | 81.575 | 86.47205 | 2.291917 | 2.302957 | 2.313028 | 2.301069 | 13417840 | 33198170 | 6135245 | 52844160 | 79168.95 | 342468.1 | 145529.8 | 568438.5 | 126317.5 | 775.15 | 0 | 127169.3 | 3727.178 | 9221.714 | 1704.235 | 14678.93 | 35.32479 | 157.8996 |  | 999
91 | 179898 | 20230325013015 | 4 | 272 | 2656 | 1339 | 33 | 18 | 90 | 5 | 845 | 484 | 340 | 1605 | 1656 | 1665 | 148 | 14 | 40 | 60 | 51 | 50 | 121 | 838 | 478 | 0 | 369 | 0 | 0 | 118 | 1208 | 118 | 478 | 0 | 134 | 48 | 1466 | 369 | 118 | 1 | -51 | 13118399 | 20230325 | ZIt5nfZ3 | 1 | 78 | 438 | 20230325011645 | 20230325013219 | 20230325013514 | 20230325014042 | 0 | 0 | 0 |  | 0 |  | 0 | 446 | 0 | 0 | 0 | 0 | 3140 |  | 1 | 1 | 1 | 1 | 1 | 4 | 1 | 1 | 0 | 0 | 0 | 0 | 0 | 0 | 0 | 0 | 0 | 0 | 0 | 0 | 0 | 0 | 0 | 0 | 0 | 0 | 0 | 0 | 0 | 0 | 0 | 0 | 0 | 0 | 0 | 0 | 0 | 0 | 0 | 0 | 0 | 0 | 0 | 0 | 0 | 150 | 0 | 0 | 0 | 0 | 0 | 0 | 0 | 0 | 0 | 0 | 0 | 0 | 0 | 0 | 0 | 0 | 0 | 0 | 0 | 0 | 0 | 0 | 0 | 0 | 0 | 0 | 0 | 0 | 0 | 0 | 0 | 0 | 0 | 0 | 0 | 0 | 0 | 0 | 0 | 0 | 0 | 0 | 0 | 0 | 0 | 0 | 0 | 0 | 0 | 150 | 0 | 0 | 0 | 0 | 82 | 59900 | 1254 | 15140 |  |  |  | 15140 | 35 | 151 |  | 300 | 1655 | 363 |  | 1 |  | 20230325013406 | 0 | 0 | 1466 | 0 | [] | 0 | 20230325011656 | 20230325013212 | 916 | 1263.008 | 1282.26 | 1244 | 1271.972 | 57788.44 | 63351.79 | 56673.76 | 60937.91 | 0.7843969 | 0.8665314 | 0.7500855 | 0.8286135 | 2.14572 | 2.14 | 2.14 | 2.141605 | 2.424786 | 2.38714 | 2.44641 | 2.405273 | 102.0765 | 80.54912 | 81.9 | 86.76156 | 2.285253 | 2.26357 | 2.293205 | 2.273439 | 14801350 | 34287410 | 6583980 | 55771250 | 84205.7 | 348273.7 | 151320.1 | 585075.1 | 124998.9 | 329.45 | 0 | 125372.2 | 4111.486 | 9524.281 | 1828.883 | 15492.01 | 34.82561 | 162.5209 |  | 995
92 | 179940 | 20230325143617 | 2 | 223 | 2738 | 1337 | 36 | 17 | 98 | 5 | 850 | 482 | 258 | 1600 | 1672 | 1665 | 137 | 61 | 49 | 122 | 51 | 62 | 0 | 776 | 478 | 137 | 306 | 0 | 0 | 0 | 1082 | 0 | 478 | 137 | 77 | 35 | 1391 | 306 | 0 | 1 | -72 | 13118378 | 20230325 | ZIt5nfZ3 | 1 | 78 | 459 | 20230325142316 | 20230325143807 | 20230325144145 | 20230325144602 | 0 | 0 | 0 |  | 0 |  | 0 | 0 | 0 | 0 | 0 | 0 | 3220 |  | 1 | 1 | 1 | 1 | 1 | 4 | 1 | 1 | 0 | 0 | 0 | 0 | 0 | 0 | 0 | 0 | 0 | 0 | 0 | 0 | 0 | 0 | 0 | 0 | 0 | 0 | 0 | 0 | 0 | 0 | 0 | 0 | 0 | 0 | 0 | 0 | 0 | 0 | 0 | 0 | 0 | 0 | 0 | 0 | 0 | 0 | 0 | 0 | 0 | 0 | 0 | 0 | 0 | 0 | 0 | 0 | 0 | 0 | 0 | 0 | 0 | 0 | 0 | 0 | 0 | 0 | 0 | 0 | 0 | 0 | 0 | 0 | 0 | 0 | 0 | 0 | 0 | 0 | 0 | 0 | 0 | 0 | 0 | 0 | 0 | 0 | 0 | 0 | 0 | 0 | 0 | 0 | 0 | 0 | 0 | 0 | 0 | 0 | 0 | 0 | 88 | 63500 | 1264 | 14930 |  |  |  | 14930 | 60 | 114 |  | 300 | 1675 | 329 |  | 1 |  | 20230325143955 | 0 | 0 | 1391 | 0 | [] | 0 | 20230325142325 | 20230325143759 | 874 | 1264 | 1280.095 | 1244 | 1271.334 | 59605.3 | 64107.39 | 60711.67 | 62438.76 | 0.8112146 | 0.8837143 | 0.8114706 | 0.854794 | 2.271984 | 2.272019 | 2.27 | 2.271773 | 2.465992 | 2.454305 | 2.470098 | 2.459451 | 81.84747 | 93.476 | 82.225 | 88.87663 | 2.368988 | 2.363162 | 2.370049 | 2.365612 | 14674175 | 33606275 | 6142450 | 54523055 | 0 | 282319.9 | 143400.4 | 426378.1 | 161073.7 | 109623.4 | 0 | 271351.1 | 4076.16 | 9335.076 | 1706.236 | 15145.29 | 75.37531 | 118.4384 |  | 998
93 | 180274 | 20230330032811 | 3 | 303 | 2739 | 1391 | 29 | 17 | 94 | 5 | 849 | 485 | 114 | 1616 | 1655 | 1660 | 121 | 51 | 197 | 62 | 54 | 0 | 0 | 772 | 481 | 150 | 300 | 0 | 0 | 0 | 1073 | 0 | 481 | 150 | 150 | 0 | 1403 | 300 | 0 | 1 | -39 | 13118740 | 20230330 | ZIt5nfZ3 | 1 | 78 | 624 | 20230330031616 | 20230330033028 | 20230330033450 | 20230330034033 | 0 | 0 | 0 |  | 0 |  | 0 | 481 | 0 | 0 | 0 | 0 | 3224 |  | 1 | 1 | 1 | 1 | 1 | 4 | 1 | 1 | 0 | 0 | 0 | 0 | 0 | 0 | 0 | 0 | 0 | 0 | 0 | 0 | 0 | 0 | 0 | 0 | 0 | 0 | 0 | 0 | 0 | 0 | 0 | 0 | 0 | 0 | 0 | 0 | 0 | 0 | 0 | 0 | 0 | 0 | 0 | 0 | 0 | 0 | 0 | 0 | 0 | 0 | 0 | 0 | 0 | 0 | 0 | 0 | 0 | 0 | 0 | 0 | 0 | 0 | 0 | 0 | 0 | 0 | 0 | 0 | 0 | 0 | 0 | 0 | 0 | 0 | 0 | 0 | 0 | 0 | 0 | 0 | 0 | 0 | 0 | 0 | 0 | 0 | 0 | 0 | 0 | 0 | 0 | 0 | 0 | 0 | 0 | 0 | 0 | 0 | 0 | 0 | 91 | 65100 | 1272 | 14210 |  |  |  | 14210 | 42 |  |  | 300 | 1662 | 353 |  | 1 |  | 20230330033107 | 0 | 0 | 1403 | 0 | [] | 0 | 20230330031525 | 20230330032911 | 826 | 1272 | 1273.388 | 1237.267 | 1270.369 | 60839.7 | 64057.83 | 57201 | 62644.19 | 0.838 | 0.886855 | 0.7486667 | 0.8629177 | 2.133277 | 2.117269 | 2.11 | 2.121295 | 2.343957 | 2.386403 | 2.416833 | 2.376538 | 104.1605 | 80.99833 | 82.0375 | 87.66353 | 2.238617 | 2.251836 | 2.263417 | 2.248916 | 14247280 | 33965020 | 3382225 | 51693855 | 84280.95 | 343031.2 | 115508.8 | 544111.9 | 110869.3 | 380.95 | 0 | 111298.6 | 3957.578 | 9434.728 | 939.5069 | 14359.4 | 30.91629 | 151.1422 |  | 1040
94 | 180347 | 20230331013808 | 2 | 309 | 2768 | 1441 | 41 | 19 | 105 | 102 | 851 | 484 | 196 | 1624 | 1671 | 1670 | 145 | 61 | 51 | 52 | 122 | 40 | 13 | 808 | 480 | 152 | 301 | 223 | 35 | 43 | 1109 | 440 | 480 | 152 | 112 | 71 | 1613 | 559 | 43 | 1 | -47 | 13118836 | 20230331 | ZIt5nfZ3 | 1 | 78 | 660 | 20230331012514 | 20230331013934 | 20230331014238 | 20230331014708 | 0 | 0 | 0 |  | 0 |  | 0 | 0 | 0 | 0 | 0 | 0 | 3252 |  | 1 | 1 | 1 | 1 | 1 | 4 | 1 | 1 | 0 | 0 | 0 | 0 | 0 | 0 | 0 | 0 | 0 | 0 | 0 | 0 | 0 | 0 | 0 | 0 | 0 | 0 | 0 | 0 | 0 | 0 | 0 | 0 | 0 | 0 | 0 | 0 | 0 | 0 | 173 | 0 | 0 | 0 | 0 | 0 | 0 | 0 | 0 | 0 | 0 | 0 | 0 | 0 | 0 | 0 | 0 | 0 | 0 | 0 | 0 | 0 | 0 | 0 | 0 | 0 | 0 | 0 | 0 | 0 | 0 | 0 | 0 | 0 | 0 | 0 | 0 | 0 | 0 | 0 | 0 | 0 | 0 | 0 | 0 | 0 | 0 | 0 | 0 | 0 | 0 | 0 | 0 | 0 | 0 | 0 | 0 | 0 | 0 | 0 | 0 | 0 | 89 | 63800 | 1260 | 14380 |  |  |  | 14380 | 51 | 117 |  | 300 | 1672 | 339 |  | 1 |  | 20230331014122 | 0 | 0 | 1613 | 0 | [] | 0 | 20230331012524 | 20230331013925 | 841 | 1255.255 | 1265.15 | 1239 | 1259.944 | 59587.66 | 64053.35 | 59120 | 62332.58 | 0.8181172 | 0.8889143 | 0.7880519 | 0.85956 | 2.026527 | 2.017962 | 2.02 | 2.020583 | 2.408912 | 2.332762 | 2.310909 | 2.352402 | 82.03091 | 91.24314 | 81.025 | 87.68961 | 2.21772 | 2.175362 | 2.165455 | 2.186492 | 14192355 | 33577775 | 4502180 | 52372765 | 864 | 331883.4 | 125707 | 459678.6 | 155038.4 | 50400.05 | 0 | 206089.8 | 3942.321 | 9327.16 | 1250.606 | 14547.99 | 57.24717 | 127.6885 |  | 1041
95 | 180382 | 20230331130940 | 4 | 304.8894 | 2737 | 1413 | 46 | 18 | 98 | 5 | 849 | 485 | 278 | 1580 | 1679 | 1670 | 143 | 60 | 51 | 121 | 58 | 52 | 0 | 841 | 479 | 150 | 306 | 326 | 65 | 0 | 1147 | 326 | 479 | 150 | 167 | 65 | 1470 | 697 | 0 | 1 | -99 | 13118838 | 20230331 | ZIt5nfZ3 | 1 | 78 | 679 | 20230331125644 | 20230331131201 | 20230331131609 | 20230331132029 | 0 | 0 | 0 |  | 0 |  | 0 | 462 | 0 | 0 | 0 | 0 | 3222 |  | 1 | 1 | 1 | 1 | 1 | 4 | 1 | 1 | 0 | 0 | 0 | 0 | 0 | 0 | 0 | 0 | 0 | 0 | 0 | 0 | 0 | 0 | 0 | 0 | 0 | 0 | 0 | 0 | 0 | 0 | 0 | 0 | 0 | 0 | 0 | 0 | 0 | 0 | 0 | 0 | 0 | 0 | 0 | 0 | 0 | 0 | 0 | 0 | 0 | 0 | 0 | 0 | 0 | 0 | 0 | 0 | 0 | 0 | 0 | 0 | 0 | 0 | 0 | 0 | 0 | 0 | 0 | 0 | 0 | 0 | 0 | 0 | 0 | 0 | 0 | 0 | 0 | 0 | 0 | 0 | 0 | 0 | 0 | 0 | 0 | 0 | 0 | 0 | 0 | 0 | 0 | 0 | 0 | 0 | 0 | 0 | 0 | 0 | 0 | 0 | 84 | 60100 | 1261 | 14630 |  |  |  | 14630 | 44 | 139 |  | 300 | 1669 | 316 |  | 1 |  | 20230331131348 | 0 | 0 | 1470 | 0 | [] | 0 | 20230331125653 | 20230331131152 | 899 | 1265.205 | 1281.778 | 1241 | 1271.108 | 56828.82 | 62219.2 | 57144.77 | 59951.15 | 0.7864567 | 0.8752047 | 0.7791667 | 0.8360289 | 2.106102 | 2.098518 | 2.093636 | 2.099944 | 2.393701 | 2.442944 | 2.42553 | 2.426474 | 97.36186 | 81.20841 | 81.325 | 85.78946 | 2.249902 | 2.270731 | 2.259583 | 2.263209 | 14386850 | 31872305 | 7497050 | 53848350 | 48199.15 | 323136.4 | 161304.3 | 533900 | 148864.6 | 9373.25 | 0 | 158521.1 | 3996.347 | 8853.418 | 2082.514 | 14957.875 | 44.03364 | 148.3056 |  | 1040
96 | 181601 | 20230416203447 | 1 | 290 | 2745 | 1430 | 51 | 17 | 97 | 6 | 850 | 484 | 104 | 1621.585 | 1668 | 1665 | 110 | 70 | 60 | 50 | 121 | 30 | 30 | 482 | 479 | 152 | 127 | 227 | 49 | 0 | 610 | 227 | 479 | 152 | 69 | 89 | 1588 | 519 | 0 | 1 | -46.41478 | 13119973 | 20230416 | ZIt5nfZ3 | 1 | 78 | 1118 | 20230416202104 | 20230416203557 | 20230416204108 | 20230416204449 | 0 | 0 | 0 |  | 0 |  | 0 | 0 | 13 | 0 | 0 | 0 | 3229 |  | 1 | 1 | 1 | 1 | 1 | 4 | 1 | 1 | 0 | 0 | 0 | 0 | 0 | 0 | 0 | 0 | 0 | 0 | 0 | 0 | 0 | 0 | 0 | 0 | 0 | 0 | 0 | 0 | 0 | 0 | 0 | 0 | 0 | 0 | 0 | 0 | 0 | 0 | 0 | 0 | 0 | 0 | 0 | 0 | 0 | 0 | 0 | 475 | 0 | 0 | 0 | 0 | 0 | 0 | 0 | 0 | 0 | 0 | 0 | 116 | 0 | 0 | 0 | 0 | 0 | 0 | 0 | 0 | 0 | 0 | 0 | 0 | 0 | 0 | 0 | 0 | 0 | 0 | 0 | 0 | 0 | 0 | 0 | 0 | 0 | 0 | 0 | 0 | 0 | 0 | 0 | 0 | 0 | 0 | 0 | 0 | 0 | 591 | 0 | 0 | 86 | 60100 | 1244 | 13870 |  |  |  | 13870 | 85 | 145 |  | 300 | [5 empty] | 20230416203953 | 0 | 0 | 1588 | 0 | [] | 0 | 20230416202115 | 20230416203550 | 875 | 1241.183 | 1229.122 | 1224 | 1232.599 | 57211.97 | 58885.95 | 54162.54 | 58012.1 | 0.8170609 | 0.8320826 | 0.7269841 | 0.8197257 | 2.268244 | 2.272214 | 2.28 | 2.271509 | 2.174516 | 2.252326 | 2.272222 | 2.228949 | 96.96228 | 80.60788 | 81.2375 | 85.86793 | 2.22138 | 2.26227 | 2.276111 | 2.250229 | 15916030 | 31342850 | 3366085 | 50711370 | 66987.3 | 340678.8 | 197314.2 | 606247.2 | 148731.3 | 2329.3 | 0 | 151201.4 | 4421.119 | 8706.347 | 935.0236 | 14086.49 | 42.00039 | 168.402 |  | 1030
97 | 181607 | 20230416221141 | 1 | 285 | 2804 | 1391 | 40 | 18 | 99 | 5 | 852 | 484 | 504 | 1606 | 1668 | 1675 | 102 | 14 | 71 | 61 | 122 | 31 | 51 | 627 | 479 | 152 | 156 | 0 | 0 | 137 | 783 | 137 | 479 | 152 | 64 | 44 | 1487 | 337 | 137 | 1 | -62 | 13120151 | 20230416 | ZIt5nfZ3 | 1 | 78 | 1120 | 20230416215810 | 20230416221406 | 20230416221856 | 20230416222508 | 0 | 0 | 0 |  | 0 |  | 0 | 466 | 32 | 0 | 0 | 0 | 3288 |  | 1 | 1 | 1 | 1 | 1 | 4 | 1 | 1 | 0 | 0 | 0 | 0 | 0 | 0 | 0 | 0 | 0 | 0 | 0 | 0 | 0 | 0 | 0 | 0 | 0 | 0 | 0 | 0 | 0 | 0 | 0 | 0 | 0 | 0 | 0 | 0 | 0 | 0 | 0 | 0 | 0 | 0 | 0 | 0 | 0 | 0 | 0 | 229 | 0 | 0 | 0 | 0 | 0 | 0 | 0 | 0 | 0 | 0 | 0 | 181 | 0 | 0 | 0 | 0 | 0 | 0 | 0 | 0 | 0 | 0 | 0 | 0 | 0 | 0 | 0 | 0 | 0 | 0 | 0 | 0 | 0 | 0 | 0 | 0 | 0 | 0 | 0 | 0 | 0 | 0 | 0 | 0 | 0 | 0 | 0 | 0 | 0 | 411 | 0 | 0 | 85 | 59700 | 1244 | 14990 |  |  |  | 14990 | 50 | 141 |  | 300 | 1664 | 449 |  | 1 |  | 20230416221603 | 0 | 0 | 1487 | 0 | [] | 0 | 20230416215821 | 20230416221358 | 937 | 1247.958 | 1247.512 | 1224 | 1244.201 | 56939.62 | 59170.43 | 57648.54 | 58317 | 0.8036981 | 0.8365421 | 0.7964234 | 0.8213874 | 2.31683 | 2.283103 | 2.28219 | 2.292508 | 2.211132 | 2.210804 | 2.273504 | 2.220064 | 89.13858 | 85.75694 | 81.4 | 86.07629 | 2.263981 | 2.246953 | 2.277847 | 2.256286 | 15041445 | 31609715 | 7851545 | 54595610 | 23039.25 | 342575 | 170614.4 | 537479.2 | 165084.8 | 23614.5 | 0 | 189151.1 | 4178.179 | 8780.476 | 2180.985 | 15165.45 | 52.54197 | 149.2998 |  | 1033
98 | 181751 | 20230418233206 | 3 | 245 | 2692 | 1326 | 39 | 18 | 104 | 5 | 877 | 375 | 165 | 1635 | 1659 | 1660 | 32 | 123 | 68 | 75 | 64 | 13 | 0 | 804 | 480 | 150 | 370 | 0 | 0 | 99 | 1174 | 99 | 480 | 150 | 137 | 0 | 1434 | 370 | 99 | 1 | -24 | 13120339 | 20230418 | ZIt5nfZ3 | 1 | 78 | 1167 | 20230418232119 | 20230418233622 | 20230418234153 | 20230418234753 | 0 | 0 | 0 |  | 0 |  | 0 | 0 | 0 | 0 | 0 | 0 | 3067 |  | 1 | 1 | 1 | 1 | 1 | 4 | 1 | 1 | 0 | 0 | 0 | 0 | 0 | 0 | 0 | 0 | 0 | 0 | 0 | 0 | 0 | 0 | 0 | 0 | 0 | 0 | 0 | 0 | 0 | 0 | 0 | 0 | 0 | 0 | 0 | 0 | 0 | 0 | 0 | 0 | 0 | 0 | 0 | 0 | 0 | 0 | 0 | 0 | 0 | 0 | 0 | 0 | 0 | 0 | 0 | 0 | 0 | 0 | 0 | 0 | 0 | 0 | 0 | 0 | 0 | 0 | 0 | 0 | 0 | 0 | 0 | 0 | 0 | 0 | 0 | 0 | 0 | 0 | 0 | 0 | 0 | 0 | 0 | 0 | 0 | 0 | 0 | 0 | 0 | 0 | 0 | 0 | 0 | 0 | 0 | 0 | 0 | 0 | 0 | 0 | 87 | 60200 | 1259 | 14140 |  |  |  | 14140 | 80 |  |  | 300 | 1665 | 370 |  | 1 |  | 20230418233657 | 0 | 0 | 1434 | 0 | [] | 0 | 20230418231831 | 20230418233316 | 885 | 1258.228 | 1263.514 | 1229 | 1259.136 | 57156.12 | 59240.98 | 54476 | 58213.9 | 0.8206159 | 0.8491837 | 0.7462857 | 0.8321356 | 2.356377 | 2.350408 | 2.326428 | 2.350373 | 2.125471 | 2.169852 | 2.204857 | 2.15878 | 91.99126 | 80.56899 | 81.0625 | 84.17023 | 2.240924 | 2.26013 | 2.265643 | 2.254576 | 15727110 | 31884150 | 3766345 | 51470990 | 113291.9 | 346777.9 | 188425.6 | 649766.6 | 89200.95 | 0 | 0 | 89200.95 | 4368.642 | 8856.708 | 1046.207 | 14297.5 | 24.77804 | 180.4907 |  | 1024
99 | 181816 | 20230419190236 | 1 | 327 | 2819 | 1353 | 41 | 17 | 102 | 5 | 861 | 452 | 196 | 1611 | 1663 | 1665 | 40 | 32 | 63 | 30 | 104 | 183 | 0 | 842 | 480 | 151 | 329 | 0 | 0 | 0 | 1171 | 0 | 480 | 151 | 120 | 0 | 1473 | 329 | 0 | 1 | -52 | 13120304 | 20230419 | ZIt5nfZ3 | 1 | 78 | 1189 | 20230419184820 | 20230419190421 | 20230419190738 | 20230419191234 | 0 | 0 | 0 |  | 0 |  | 0 | 462 | 0 | 0 | 0 | 0 | 3271 |  | 1 | 1 | 1 | 1 | 1 | 4 | 1 | 1 | 0 | 0 | 0 | 0 | 0 | 0 | 0 | 0 | 0 | 0 | 0 | 0 | 0 | 0 | 0 | 0 | 0 | 0 | 0 | 0 | 0 | 0 | 0 | 0 | 0 | 0 | 0 | 0 | 0 | 0 | 0 | 0 | 0 | 0 | 0 | 0 | 0 | 0 | 0 | 0 | 0 | 0 | 0 | 0 | 0 | 0 | 0 | 0 | 0 | 0 | 0 | 0 | 0 | 0 | 0 | 0 | 0 | 0 | 0 | 0 | 0 | 0 | 0 | 0 | 0 | 0 | 0 | 0 | 0 | 0 | 0 | 0 | 0 | 0 | 0 | 0 | 0 | 0 | 0 | 0 | 0 | 0 | 0 | 0 | 0 | 0 | 0 | 0 | 0 | 0 | 0 | 0 | 78 | 54900 | 1237 | 14260 |  |  |  | 14260 | 38 | 144 |  | 300 | 1675 | 325 |  | 1 |  | 20230419190613 | 0 | 0 | 1473 | 0 | [] | 0 | 20230419184829 | 20230419190413 | 944 | 1237.154 | 1231.41 | 1227 | 1232.575 | 52421.77 | 56192.34 | 56300.21 | 55140.95 | 0.7396992 | 0.7991738 | 0.777732 | 0.7802119 | 1.872895 | 1.840052 | 1.86 | 1.851356 | 2.024135 | 2.058795 | 2.014021 | 2.044428 | 94.93125 | 78.21123 | 78.95 | 82.9985 | 1.948515 | 1.949423 | 1.93701 | 1.947892 | 13900405 | 32603220 | 5414040 | 52006715 | 76757.6 | 362327.1 | 137000.6 | 577321 | 124608.9 | 551.55 | 0 | 125223 | 3861.224 | 9056.45 | 1503.9 | 14446.31 | 34.78418 | 160.367 |  | 1032
100 | 181819 | 20230419194251 | 1 | 301 | 2779 | 1422 | 35 | 18 | 102 | 5 | 860 | 452 | 145 | 1630 | 1671 | 1665 | 41 | 31 | 63 | 33 | 134 | 150 | 0 | 837 | 480 | 149 | 302 | 246 | 0 | 0 | 1139 | 246 | 480 | 149 | 62 | 46 | 1466 | 548 | 0 | 1 | -41 | 13120306 | 20230419 | ZIt5nfZ3 | 1 | 78 | 1190 | 20230419192855 | 20230419194410 | 20230419194755 | 20230419195159 | 0 | 0 | 0 |  | 0 |  | 0 | 466 | 0 | 0 | 0 | 0 | 3231 |  | 1 | 1 | 1 | 1 | 1 | 4 | 1 | 1 | 0 | 0 | 0 | 0 | 0 | 0 | 0 | 0 | 0 | 0 | 0 | 0 | 0 | 0 | 0 | 0 | 0 | 0 | 0 | 0 | 0 | 0 | 0 | 0 | 0 | 0 | 0 | 0 | 0 | 0 | 0 | 0 | 0 | 0 | 0 | 0 | 0 | 0 | 0 | 0 | 0 | 0 | 0 | 0 | 0 | 0 | 0 | 0 | 0 | 0 | 0 | 0 | 0 | 0 | 0 | 0 | 0 | 0 | 0 | 0 | 0 | 0 | 0 | 0 | 0 | 0 | 0 | 0 | 0 | 0 | 0 | 0 | 0 | 0 | 0 | 0 | 0 | 0 | 0 | 0 | 0 | 0 | 0 | 0 | 0 | 0 | 0 | 0 | 0 | 0 | 0 | 0 | 84 | 59000 | 1237 | 13770 |  |  |  | 13770 | 79 | 108 |  | 300 | 1679 | 337 |  | 1 |  | 20230419194611 | 0 | 0 | 1466 | 0 | [] | 0 | 20230419192905 | 20230419194403 | 898 | 1237 | 1237.946 | 1227 | 1236.798 | 55426.45 | 56684.51 | 54682.78 | 56165.37 | 0.7823047 | 0.8041403 | 0.7459722 | 0.7932517 | 1.87 | 1.850579 | 1.86 | 1.856871 | 2.052852 | 2.150754 | 2.122083 | 2.120546 | 76.15889 | 87.47094 | 79.025 | 83.56894 | 1.961426 | 2.000667 | 1.991042 | 1.988708 | 14146000 | 32265405 | 3890045 | 50390845 | 0 | 287998.2 | 126424.6 | 415055 | 155355.3 | 110247.5 | 0 | 266214.1 | 3929.444 | 8962.6125 | 1080.568 | 13997.46 | 73.94837 | 115.2931 | 1030 | 1031 | 1
101 | 181848 | 20230420043712 | 2 | 242 | 2750 | 1419 | 40 | 19 | 105 | 5 | 850 | 483 | 319 | 1579 | 1663 | 1665 | 165 | 32 | 30 | 136 | 66 | 54 | 0 | 850 | 478 | 55 | 273 | 220 | 33 | 0 | 1124 | 380 | 478 | 55 | 82 | 69 | 1543 | 526 | 0 | 1 | -84 | 13120403 | 20230420 | ZIt5nfZ3 | 1 | 78 | 1200 | 20230420042439 | 20230420043927 | 20230420044250 | 20230420044747 | 0 | 0 | 0 |  | 0 |  | 0 | 487 | 0 | 0 | 0 | 0 | 3233 |  | 1 | 1 | 1 | 1 | 1 | 4 | 1 | 1 | 0 | 0 | 0 | 0 | 0 | 0 | 0 | 0 | 0 | 0 | 0 | 0 | 0 | 0 | 0 | 0 | 0 | 0 | 0 | 0 | 0 | 0 | 0 | 0 | 0 | 0 | 0 | 0 | 0 | 0 | 160 | 0 | 0 | 0 | 0 | 0 | 0 | 0 | 0 | 0 | 0 | 0 | 0 | 0 | 0 | 0 | 0 | 0 | 0 | 0 | 0 | 0 | 0 | 0 | 0 | 0 | 0 | 0 | 0 | 0 | 0 | 0 | 0 | 0 | 0 | 0 | 0 | 0 | 0 | 0 | 0 | 0 | 0 | 0 | 0 | 0 | 0 | 0 | 0 | 0 | 0 | 0 | 0 | 0 | 0 | 0 | 0 | 0 | 0 | 0 | 0 | 0 | 87 | 61000 | 1247 | 14210 |  |  |  | 14210 | 49 | 124 |  | 300 | 1657 | 323 |  | 1 |  | 20230420044127 | 0 | 0 | 1543 | 0 | [] | 0 | 20230420042451 | 20230420043920 | 869 | 1247 | 1249.077 | 1227 | 1245.23 | 58688.59 | 61054.76 | 57760.7 | 59891.57 | 0.8320482004 | 0.8661585 | 0.8004688 | 0.8467089 | 2.134137 | 2.09565 | 2.095078 | 2.106594 | 2.307992 | 2.280467 | 2.203672 | 2.277043 | 77.56551 | 88.90991 | 80.425 | 84.40954 | 2.221064 | 2.188059 | 2.149375 | 2.191818 | 14566825 | 29991595 | 7345985 | 51998910 | 288 | 310082.6 | 164067 | 475657 | 153309.9 | 38948.95 | 0 | 192875.1 | 4046.34 | 8330.999 | 2040.551 | 14444.14 | 53.57642 | 132.1269 |  | 1031
102 | 181919 | 20230421042552 | 1 | 336 | 2804 | 1395 | 44 | 18 | 114 | 5 | 883 | 368 | 319 | 1640 | 1670 | 1665 | 32 | 62 | 61 | 29 | 184 | 0 | 0 | 857 | 480 | 151 | 339 | 104 | 50 | 213 | 1197 | 318 | 480 | 151 | 110 | 50 | 1488 | 493 | 213 | 1 | -30 | 13120477 | 20230421 | ZIt5nfZ3 | 1 | 78 | 1225 | 20230421041241 | 20230421042903 | 20230421043215 | 20230421043620 | 0 | 0 | 0 |  | 0 |  | 0 | 0 | 0 | 0 | 0 | 0 | 3172 |  | 1 | 1 | 1 | 1 | 1 | 2 | 1 | 1 | 0 | 0 | 0 | 0 | 0 | 0 | 0 | 0 | 0 | 0 | 0 | 0 | 0 | 0 | 0 | 0 | 0 | 0 | 0 | 0 | 0 | 0 | 0 | 0 | 0 | 0 | 0 | 0 | 0 | 0 | 0 | 0 | 0 | 0 | 0 | 0 | 0 | 0 | 0 | 0 | 0 | 0 | 0 | 0 | 0 | 0 | 0 | 0 | 0 | 0 | 0 | 0 | 0 | 0 | 0 | 0 | 0 | 0 | 0 | 0 | 0 | 0 | 0 | 0 | 0 | 0 | 0 | 0 | 0 | 0 | 0 | 0 | 0 | 0 | 0 | 0 | 0 | 0 | 0 | 0 | 0 | 0 | 0 | 0 | 0 | 0 | 0 | 0 | 0 | 0 | 0 | 0 | 85 | 59600 | 1247 | 14010 |  |  |  | 14010 | 29 | 157 |  | 300 | 1654 | 365 |  | 0 |  | 20230421042943 | 0 | 0 | 1488 | 0 | [] | 0 | 20230421041252 | 20230421042734 | 882 | 1249.115 | 1237.148 | 1227 | 1239.407 | 56725.89 | 59212.05 | 56551.47 | 58191.21 | 0.8057708 | 0.8397154 | 0.7744118 | 0.8224263 | 2.15668 | 2.137287 | 2.15 | 2.14432 | 2.210711 | 2.219184 | 2.219804 | 2.216825 | 98.42169 | 80.1972 | 81 | 85.5177 | 2.183696 | 2.178235 | 2.184902 | 2.180573 | 14304175 | 31157975 | 5721820 | 51277400 | 84414 | 337253.2 | 149663.4 | 572599.9 | 114145 | 207.3 | 0 | 114386.5 | 3973.382 | 8654.993 | 1589.394 | 14243.72 | 31.77403 | 159.0555 |  | 1028
103 | 181933 | 20230421082842 | 3 | 311 | 2774 | 1348 | 34 | 17 | 96 | 5 | 851 | 484 | 104 | 1634 | 1678 | 1665 | 30 | 61 | 62 | 197 | 134 | 0 | 0 | 843 | 480 | 150 | 339 | 0 | 0 | 0 | 1182 | 0 | 480 | 150 | 119 | 0 | 1608 | 339 | 0 | 0 | -44 | 13120486 | 20230421 | ZIt5nfZ3 | 1 | 78 | 1230 | 20230421081459 | 20230421082947 | 20230421083528 | 20230421084113 | 0 | 0 | 0 |  | 0 |  | 0 | 466 | 0 | 0 | 0 | 0 | 3258 |  | 1 | 1 | 1 | 1 | 1 | 4 | 1 | 1 | 0 | 0 | 0 | 0 | 0 | 0 | 0 | 0 | 0 | 0 | 0 | 0 | 0 | 0 | 0 | 0 | 0 | 0 | 0 | 0 | 0 | 0 | 0 | 0 | 0 | 0 | 0 | 0 | 0 | 0 | 0 | 0 | 0 | 0 | 0 | 0 | 0 | 135 | 0 | 0 | 0 | 0 | 0 | 0 | 0 | 0 | 0 | 0 | 0 | 0 | 0 | 0 | 0 | 0 | 0 | 0 | 0 | 0 | 0 | 0 | 0 | 0 | 0 | 0 | 0 | 0 | 0 | 0 | 0 | 0 | 0 | 0 | 0 | 0 | 0 | 0 | 0 | 0 | 0 | 0 | 0 | 0 | 0 | 0 | 0 | 0 | 0 | 135 | 0 | 0 | 0 | 0 | 93 | 64900 | 1259 | 14970 |  |  |  | 14970 | 44 | 142 |  | 300 | 1678 | 353 |  | 1 |  | 20230421083134 | 0 | 0 | 1608 | 0 | [] | 0 | 20230421081508 | 20230421082939 | 871 | 1259 | 1259.123 | 1220.263 | 1256.545 | 61168.21 | 64082.01 | 57096.84 | 62801.93 | 0.8717886 | 0.9131866 | 0.7647368 | 0.8917796 | 2.068821 | 2.077377 | 2.09 | 2.075786 | 2.062032 | 2.107782 | 2.125263 | 2.096005 | 93.97475 | 79.75163 | 80.5625 | 83.82179 | 2.065427 | 2.092579 | 2.107632 | 2.085895 | 14996440 | 36349760 | 3205430 | 54649175 | 89740.15 | 361760.1 | 110854 | 563616.8 | 94580.95 | 0 | 0 | 94580.95 | 4165.678 | 10097.16 | 890.3972 | 15180.33 | 26.27249 | 156.5602
104 | 181947 | 20230421124140 | 3 | 290 | 2778 | 1431 | 48 | 18 | 109 | 5 | 851 | 485 | 135 | 1620 | 1668 | 1665 | 175 | 63 | 61 | 121 | 31 | 34 | 0 | 836 | 479 | 148 | 326 | 276 | 49 | 0 | 1162 | 276 | 479 | 148 | 118 | 49 | 1463 | 651 | 0 | 1 | -48 | 13120463 | 20230421 | ZIt5nfZ3 | 1 | 78 | 1235 | 20230421123154 | 20230421124702 | 20230421125153 | 20230421125743 | 0 | 0 | 0 |  | 0 |  | 0 | 0 | 0 | 0 | 0 | 0 | 3263 |  | 1 | 1 | 1 | 1 | 1 | 4 | 1 | 1 | 0 | 0 | 0 | 0 | 0 | 0 | 0 | 0 | 0 | 0 | 0 | 0 | 0 | 0 | 0 | 0 | 0 | 0 | 0 | 0 | 0 | 0 | 0 | 0 | 0 | 0 | 0 | 0 | 0 | 0 | 0 | 0 | 0 | 0 | 0 | 0 | 0 | 0 | 0 | 0 | 0 | 0 | 0 | 0 | 0 | 0 | 0 | 0 | 0 | 0 | 0 | 0 | 0 | 0 | 0 | 0 | 0 | 0 | 0 | 0 | 0 | 0 | 0 | 0 | 0 | 0 | 0 | 0 | 0 | 0 | 0 | 0 | 0 | 0 | 0 | 0 | 0 | 0 | 0 | 0 | 0 | 0 | 0 | 0 | 0 | 0 | 0 | 0 | 0 | 0 | 0 | 0 | 87 | 60200 | 1249 | 14000 |  |  |  | 14000 | 79 | 142 |  | 300 | 1671 | 337 |  | 1 |  | 20230421124448 | 0 | 0 | 1463 | 0 | [] | 0 | 20230421122803 | 20230421124254 | 891 | 1252.761 | 1237.145 | 1220.216 | 1240.138 | 56653.67 | 58250.11 | 55189.05 | 57546.15 | 0.8035458 | 0.8333039 | 0.7585135 | 0.8187093 | 2.258167 | 2.272279 | 2.3 | 2.270606 | 2.241753 | 2.234982 | 2.173784 | 2.231807 | 94.26404 | 80.45727 | 81.0375 | 84.39491 | 2.24996 | 2.253631 | 2.236892 | 2.251207 | 14172850 | 32922880 | 4036865 | 51225965 | 96567.7 | 363674.7 | 121880.4 | 583394.5 | 92087.6 | 0 | 0 | 92087.6 | 3936.903 | 9145.244 | 1121.351 | 14229.43 | 25.57989 | 162.054 |  | 1032
105 | 181950 | 20230421133735 | 3 | 318 | 2700 | 1430 | 47 | 18 | 108 | 5 | 850 | 473 | 176 | 1590 | 1654 | 1658 | 123 | 33 | 35 | 157 | 64 | 61 | 0 | 853 | 478 | 149 | 316 | 275 | 100 | 0 | 1169 | 275 | 478 | 149 | 122 | 100 | 1480 | 691 | 0 | 1 | -64 | 13120479 | 20230421 | ZIt5nfZ3 | 1 | 78 | 1236 | 20230421132642 | 20230421134101 | 20230421134557 | 20230421135139 | 0 | 0 | 0 |  | 0 |  | 0 | 0 | 0 | 0 | 0 | 0 | 3173 |  | 1 | 1 | 1 | 1 | 1 | 4 | 1 | 1 | 0 | 0 | 0 | 0 | 0 | 0 | 0 | 0 | 0 | 0 | 0 | 0 | 0 | 0 | 0 | 0 | 0 | 0 | 0 | 0 | 0 | 0 | 0 | 0 | 0 | 0 | 0 | 0 | 0 | 0 | 0 | 0 | 0 | 0 | 0 | 0 | 0 | 0 | 0 | 0 | 0 | 0 | 0 | 0 | 0 | 0 | 0 | 0 | 0 | 0 | 0 | 0 | 0 | 0 | 0 | 0 | 0 | 0 | 0 | 0 | 0 | 0 | 0 | 0 | 0 | 0 | 0 | 0 | 0 | 0 | 0 | 0 | 0 | 0 | 0 | 0 | 0 | 0 | 0 | 0 | 0 | 0 | 0 | 0 | 0 | 0 | 0 | 0 | 0 | 0 | 0 | 0 | 86 | 59800 | 1249 | 14470 |  |  |  | 14470 | 44 | 144 |  | 300 | 1659 | 325 |  | 1 |  | 20230421134118 | 0 | 0 | 1480 | 0 | [] | 0 | 20230421132350 | 20230421133922 | 932 | 1251.08 | 1237.645 | 1219.523 | 1239.341 | 56997.86 | 58694.97 | 56885.7 | 58010.17 | 0.8125954 | 0.8394316 | 0.7905608 | 0.8262768 | 2.376718 | 2.378863 | 2.38 | 2.378391 | 2.255305 | 2.229201 | 2.257383 | 2.239775 | 93.62309 | 80.63424 | 81.4875 | 84.38357 | 2.316011 | 2.304032 | 2.318692 | 2.309083 | 14885180 | 32999170 | 6040685 | 54017125 | 99913.85 | 362537.8 | 145373.7 | 609102.9 | 95691.9 | 0 | 0 | 95691.9 | 4134.772 | 9166.436 | 1677.968 | 15004.76 | 26.58108 | 169.1952 |  | 1028
106 | 182078 | 20230423065007 | 3 | 253 | 2706 | 1421 | 59 | 20 | 112 | 5 | 850 | 475 | 237 | 1647 | 1677 | 1665 | 31 | 204 | 178 | 62 | 0 | 0 | 0 | 961 | 479 | 148 | 257 | 367 | 0 | 157 | 1219 | 525 | 479 | 148 | 121 | 39 | 1588 | 624 | 157 | 1 | -30 | 13120576 | 20230423 | ZIt5nfZ3 | 1 | 78 | 1279 | 20230423063523 | 20230423065141 | 20230423065636 | 20230423070059 | 0 | 0 | 0 |  | 0 |  | 0 | 0 | 0 | 0 | 0 | 0 | 3181 |  | 1 | 1 | 1 | 1 | 1 | 4 | 1 | 1 | 0 | 0 | 0 | 0 | 0 | 0 | 0 | 0 | 0 | 0 | 0 | 0 | 0 | 0 | 0 | 0 | 0 | 0 | 0 | 0 | 0 | 0 | 0 | 0 | 0 | 0 | 0 | 0 | 0 | 0 | 0 | 0 | 0 | 0 | 0 | 0 | 0 | 0 | 0 | 0 | 0 | 0 | 0 | 0 | 0 | 0 | 0 | 0 | 0 | 0 | 0 | 0 | 0 | 0 | 0 | 0 | 0 | 0 | 0 | 0 | 0 | 0 | 0 | 0 | 0 | 0 | 0 | 0 | 0 | 0 | 0 | 0 | 0 | 0 | 0 | 0 | 0 | 0 | 0 | 0 | 0 | 0 | 0 | 0 | 0 | 0 | 0 | 0 | 0 | 0 | 0 | 0 | 77 | 54800 | 1224 | 14210 |  |  |  | 14210 | 68 | 154 |  | 300 | 1644 | 352 |  | 0 |  | 20230423065519 | 0 | 0 | 1588 | 0 | [] | 0 | 20230423063533 | 20230423065131 | 958 | 1229.682 | 1227.144 | 1224 | 1227.652 | 52010.17 | 54972.46 | 55979.17 | 54145.45 | 0.72875 | 0.7711073 | 0.7610714 | 0.7571399 | 2.397128 | 2.389844 | 2.4 | 2.392985 | 2.206588 | 2.202318 | 2.173452 | 2.201107 | 97.8723 | 81.6333 | 82.4375 | 86.72129 | 2.301858 | 2.296081 | 2.286726 | 2.297046 | 15352225 | 31732445 | 4655910 | 51823770 | 118994.7 | 376826.9 | 205562.9 | 702675.5 | 112124.8 | 0 | 0 | 112124.8 | 4264.507 | 8814.568 | 1293.308 | 14395.49 | 31.14578 | 195.1876 |  | 1029
107 | 182123 | 20230423215300 | 2 | 447 | 2597 | 1372 | 42 | 18 | 108 | 28 | 857 | 433 | 210.609375 | 1653 | 1663 | 1665 | 105 | 60 | 60 | 121 | 30 | 40 | 17 | 849 | 480 | 150 | 256 | 88 | 0 | 0 | 1105 | 286 | 480 | 150 | 154 | 136 | 1737 | 344 | 0 | 1 | -10 | 13120622 | 20230423 | ZIt5nfZ3 | 1 | 78 | 1292 | 20230423214806 | 20230423220153 | 20230423220653 | 20230423221140 | 0 | 0 | 0 |  | 0 |  | 0 | 0 | 0 | 0 | 0 | 0 | 3030 |  | 1 | 1 | 1 | 1 | 1 | 4 | 1 | 1 | 0 | 0 | 0 | 0 | 0 | 0 | 0 | 0 | 86 | 68 | 0 | 0 | 0 | 0 | 0 | 0 | 0 | 0 | 0 | 0 | 0 | 0 | 0 | 0 | 0 | 0 | 0 | 0 | 0 | 0 | 104 | 0 | 0 | 0 | 0 | 0 | 0 | 0 | 0 | 0 | 0 | 0 | 0 | 0 | 0 | 0 | 0 | 0 | 0 | 0 | 0 | 0 | 0 | 0 | 0 | 0 | 0 | 0 | 0 | 0 | 0 | 0 | 0 | 0 | 0 | 0 | 0 | 0 | 0 | 92 | 0 | 0 | 0 | 0 | 0 | 0 | 0 | 36 | 0 | 0 | 0 | 0 | 0 | 0 | 0 | 0 | 0 | 0 | 0 | 0 | 0 | 0 | 91 | 63800 | 1257 | 13740 |  |  |  | 13740 | 53 | 127 |  | 300 | 1686 | 426 |  | 0 |  | 20230423215725 | 154 | 0 | 1583 | 128 | [] | 0 | 20230423214017 | 20230423215345 | 808 | 1254.961 | 1252.466 | 1227 | 1251.842 | 59934.67 | 63759.45 | 54499.11 | 62027.17 | 0.8487938 | 0.9067589 | 0.7171111 | 0.8777599 | 2.355058 | 2.348043 | 2.37 | 2.351497 | 2.065058 | 2.109288 | 2.069111 | 2.092983 | 79.4875 | 91.11971 | 82 | 86.91196 | 2.210058 | 2.228666 | 2.219555 | 2.22224 | 15354470 | 32212615 | 2403670 | 50069635 | 0 | 324950.7 | 173840 | 499446.7 | 162787.2 | 43258.15 | 0 | 206676.9 | 4265.131 | 8947.949 | 667.6861 | 13908.23 | 57.41025 | 138.7352
108 | 182270 | 20230425201548 | 4 | 225 | 2766 | 1295 | 47 | 19 | 101 | 5 | 850 | 485 | 309 | 1589 | 1667 | 1660 | 115 | 61 | 50 | 112 | 34 | 60 | 40 | 854 | 146 | 112 | 386 | 0 | 0 | 0 | 1241 | 0 | 146 | 113 | 0 | 199 | 1372 | 387 | 0 | 1 | -78 | 13120748 | 20230425 | ZIt5nfZ3 | 1 | 78 | 1337 | 20230425200125 | 20230425201805 | 20230425202203 | 20230425203051 | 0 | 0 | 0 |  | 0 |  | 0 | 0 | 13 | 0 | 0 | 0 | 3251 |  | 1 | 1 | 1 | 1 | 1 | 4 | 1 | 1 | 0 | 0 | 0 | 0 | 0 | 0 | 0 | 0 | 0 | 0 | 0 | 0 | 0 | 0 | 0 | 0 | 0 | 0 | 0 | 0 | 0 | 0 | 0 | 0 | 0 | 0 | 0 | 0 | 0 | 0 | 0 | 0 | 0 | 0 | 0 | 0 | 50 | 210 | 0 | 0 | 0 | 0 | 0 | 0 | 0 | 0 | 0 | 1 | 0 | 0 | 0 | 0 | 0 | 0 | 0 | 0 | 0 | 0 | 0 | 0 | 0 | 0 | 0 | 0 | 0 | 0 | 0 | 0 | 0 | 0 | 0 | 0 | 0 | 0 | 0 | 0 | 0 | 0 | 0 | 0 | 0 | 0 | 0 | 0 | 0 | 0 | 0 | 210 | 0 | 0 | 0 | 0 | 85 | 59800 | 1239 | 15500 |  |  |  | 15500 | 80 | 151 |  | 300 | 1667 | 320 |  | 1 |  | 20230425201952 | 0 | 0 | 1372 | 0 | [] | 0 | 20230425200136 | 20230425201757 | 981 | 1243.219 | 1255.727 | 1219 | 1247.404 | 57211.13 | 59290.92 | 57364.19 | 58456.66 | 0.8114234 | 0.8382526 | 0.7894574 | 0.8243425 | 2.131496 | 2.111038 | 2.086124 | 2.113476 | 2.164161 | 2.167388 | 2.220388 | 2.173456 | 100.8421 | 81.33199 | 81.8 | 86.84284 | 2.147829 | 2.139213 | 2.153256 | 2.143466 | 15627625 | 34223795 | 7354340 | 57298430 | 88813.7 | 375134.8 | 159632 | 624862.9 | 131571.4 | 284.45 | 0 | 131894.9 | 4341.007 | 9506.61 | 2042.872 | 15916.23 | 36.63747 | 173.573 |  | 1031
109 | 182710 | 20230501223919 | 2 | 195 | 2589 | 1410 | 38 | 16 | 105 | 6 | 841 | 489 | 93 | 1621.585 | 1666 | 1675 | 179 | 60 | 59 | 39 | 31 | 52 | 12 | 803 | 479 | 0 | 283 | 0 | 66 | 0 | 1086 | 173 | 479 | 148 | 156 | 66 | 1603 | 349 | 0 | 1 | -44.41478 | 13121157 | 20230501 | ZIt5nfZ3 | 1 | 78 | 1487 | 20230501222550 | 20230501224001 | 20230501224355 | 20230501224910 | 0 | 0 | 0 |  | 0 |  | 0 | 0 | 57 | 0 | 0 | 0 | 3078 |  | 1 | 1 | 1 | 1 | 1 | 4 | 1 | 1 | 0 | 0 | 0 | 0 | 0 | 0 | 0 | 0 | 0 | 0 | 0 | 0 | 0 | 0 | 0 | 0 | 173 | 0 | 0 | 0 | 0 | 0 | 148 | 0 | 0 | 0 | 0 | 0 | 0 | 0 | 0 | 0 | 0 | 0 | 0 | 0 | 0 | 0 | 0 | 0 | 0 | 0 | 0 | 0 | 0 | 0 | 0 | 0 | 0 | 0 | 0 | 0 | 0 | 0 | 0 | 0 | 0 | 0 | 0 | 0 | 0 | 0 | 0 | 0 | 0 | 0 | 0 | 0 | 0 | 0 | 0 | 0 | 0 | 0 | 0 | 0 | 0 | 0 | 0 | 0 | 0 | 0 | 0 | 0 | 0 | 0 | 0 | 0 | 0 | 0 | 0 | 0 | 86 | 59500 | 1231 | 13660 |  |  |  | 13660 | 125 | 122 |  | 300 | [5 empty] | 20230501224232 | 0 | 321 | 1282 | 0 | [] | 0 | 20230501222559 | 20230501224036 | 877 | 1244.855 | 1247.19 | 1220 | 1244.143 | 56623.87 | 59580.71 | 57295.97 | 58543.97 | 0.8032258 | 0.8475 | 0.7809091 | 0.8291334 | 2.275202 | 2.234855 | 2.25 | 2.247594 | 1.994274 | 2.05163 | 2.025195 | 2.03309 | 79.07964 | 91.16857 | 82.05 | 86.94943 | 2.134738 | 2.143243 | 2.137597 | 2.140342 | 13995260 | 32841860 | 4364190 | 51294635 | 0 | 332372.7 | 126685.2 | 459714.3 | 156256.7 | 69583.8 | 0 | 226471.9 | 3887.572 | 9122.739 | 1212.275 | 14248.51 | 62.90886 | 127.6984 |  | 1024
110 | 182713 | 20230502000658 | 2 | 225 | 2554 | 1388 | 51 | 17 | 105 | 6 | 840 | 485 | 155 | 1609 | 1657 | 1655 | 190 | 60 | 62 | 51 | 31 | 84 | 7 | 1049 | 628 | 151 | 121 | 54 | 52 | 0 | 1171 | 54 | 628 | 151 | 108 | 52 | 1828 | 227 | 0 | 1 | -48 | 13121115 | 20230501 | ZIt5nfZ3 | 1 | 78 | 1488 | 20230501235820 | 20230502001324 | 20230502001647 | 20230502002248 | 0 | 0 | 0 |  | 0 |  | 0 | 454 | 0 | 0 | 0 | 0 | 3039 |  | 1 | 1 | 1 | 1 | 1 | 4 | 1 | 1 | 0 | 0 | 0 | 0 | 0 | 0 | 0 | 0 | 0 | 0 | 0 | 0 | 0 | 0 | 0 | 0 | 0 | 0 | 0 | 0 | 0 | 0 | 0 | 0 | 0 | 0 | 0 | 0 | 0 | 0 | 0 | 0 | 0 | 0 | 0 | 0 | 0 | 0 | 0 | 0 | 0 | 0 | 0 | 0 | 0 | 0 | 0 | 0 | 0 | 0 | 0 | 0 | 0 | 0 | 0 | 0 | 0 | 0 | 0 | 0 | 0 | 0 | 0 | 0 | 0 | 0 | 0 | 0 | 0 | 0 | 0 | 0 | 0 | 0 | 0 | 0 | 0 | 0 | 0 | 0 | 0 | 0 | 0 | 0 | 0 | 0 | 0 | 0 | 0 | 0 | 0 | 0 | 86 | 59900 | 1230 | 14170 |  |  |  | 14170 | 211 | 166 |  | 300 | 1670 | 329 |  | 0 |  | 20230502001012 | 0 | 0 | 1828 | 0 | [] | 0 | 20230501235332 | 20230502000817 | 885 | 1230 | 1235.712 | 1220 | 1232.696 | 56798.64 | 59642.61 | 56914.3 | 58595.68 | 0.80712 | 0.8461691 | 0.7749367 | 0.8287797 | 2.28 | 2.246043 | 2.24 | 2.255096 | 1.92468 | 1.991079 | 2.025063 | 1.975356 | 78.9568 | 91.24456 | 82.075 | 86.95492 | 2.10234 | 2.118561 | 2.132532 | 2.115226 | 14151970 | 33114800 | 4448440 | 51808090 | 0 | 349461.1 | 127380.4 | 477498.1 | 157277.1 | 55751.5 | 0 | 213658.4 | 3931.103 | 9198.556 | 1235.678 | 14391.14 | 59.34956 | 132.6384 |  | 1023
111 | 183037 | 20230506113246 | 4 | 338 | 2658 | 1353 | 37 | 16 | 106 | 5 | 844 | 490 | 217 | 1623 | 1676 | 1675 | 169 | 61 | 30 | 121 | 109 | 0 | 0 | 856 | 483 | 100 | 316 | 0 | 0 | 0 | 1172 | 0 | 483 | 100 | 0 | 158 | 1639 | 316 | 0 | 1 | -53 | 13121520 | 20230506 | ZIt5nfZ3 | 1 | 78 | 1594 | 20230506111816 | 20230506113425 | 20230506113841 | 20230506114508 | 0 | 0 | 0 |  | 0 |  | 0 | 0 | 0 | 0 | 0 | 0 | 3148 |  | 1 | 1 | 1 | 1 | 1 | 4 | 1 | 1 | 0 | 0 | 0 | 0 | 0 | 0 | 0 | 0 | 0 | 0 | 0 | 0 | 0 | 0 | 0 | 0 | 0 | 0 | 0 | 0 | 0 | 0 | 0 | 0 | 0 | 0 | 0 | 0 | 0 | 0 | 0 | 0 | 0 | 0 | 0 | 0 | 0 | 200 | 0 | 0 | 0 | 0 | 0 | 0 | 0 | 0 | 0 | 0 | 0 | 0 | 0 | 0 | 0 | 0 | 0 | 0 | 0 | 0 | 0 | 0 | 0 | 0 | 0 | 0 | 0 | 0 | 0 | 0 | 0 | 0 | 0 | 0 | 0 | 0 | 0 | 0 | 0 | 0 | 0 | 0 | 0 | 0 | 0 | 0 | 0 | 0 | 0 | 200 | 0 | 0 | 0 | 0 | 78 | 54800 | 1241 | 14600 |  |  |  | 14600 | 77 | 143 |  | 300 | 1683 | 336 |  | 1 |  | 20230506113614 | 0 | 0 | 1639 | 0 | [] | 0 | 20230506111826 | 20230506113417 | 951 | 1245.427 | 1252.811 | 1221 | 1247.694 | 52651.54 | 58092.26 | 56318.02 | 56394.96 | 0.7416854 | 0.8262563 | 0.7745055 | 0.7975605 | 2.083371 | 2.046341 | 2.05 | 2.057087 | 2.291423 | 2.259578 | 2.174396 | 2.260368 | 99.97786 | 79.73952 | 81.425 | 85.58286 | 2.187397 | 2.15296 | 2.112198 | 2.158728 | 14012775 | 34404720 | 5078535 | 53583865 | 80224.9 | 376757.3 | 134948.6 | 593198.9 | 132653.4 | 853.65 | 0 | 133587.6 | 3892.4375 | 9556.867 | 1410.704 | 14884.41 | 37.10767 | 164.7775 |  | 1027
112 | 183158 | 20230508111219 | 2 | 475 | 2599 | 1412 | 47 | 16 | 105 | 36 | 840 | 492 | 73 | 1644 | 1665 | 1660 | 247 | 51 | 31 | 163 | 0 | 0 | 0 | 850 | 479 | 150 | 306 | 307 | 0 | 0 | 1156 | 527 | 479 | 150 | 65 | 40 | 1559 | 613 | 0 | 1 | -21 | 13121643 | 20230508 | ZIt5nfZ3 | 1 | 78 | 1639 | 20230508110502 | 20230508112016 | 20230508112348 | 20230508112807 | 0 | 0 | 0 |  | 0 |  | 0 | 0 | 0 | 0 | 0 | 0 | 3091 |  | 1 | 1 | 1 | 1 | 1 | 4 | 1 | 1 | 0 | 0 | 0 | 0 | 0 | 0 | 0 | 0 | 0 | 0 | 0 | 0 | 0 | 0 | 0 | 0 | 0 | 0 | 0 | 0 | 0 | 0 | 0 | 0 | 0 | 0 | 0 | 0 | 0 | 0 | 80 | 0 | 0 | 0 | 0 | 0 | 0 | 0 | 0 | 0 | 0 | 0 | 0 | 0 | 0 | 0 | 0 | 0 | 0 | 0 | 0 | 0 | 0 | 0 | 0 | 0 | 0 | 0 | 0 | 0 | 0 | 0 | 0 | 0 | 0 | 0 | 0 | 0 | 0 | 139 | 0 | 0 | 0 | 0 | 0 | 0 | 0 | 0 | 0 | 0 | 0 | 0 | 0 | 0 | 0 | 0 | 0 | 0 | 0 | 0 | 0 | 0 | 78 | 55200 | 1241 | 13630 |  |  |  | 13630 | 169 | 107 |  | 300 | 1676 | 357 |  | 1 |  | 20230508111504 | 0 | 0 | 1559 | 139 | [] | 0 | 20230508105812 | 20230508111307 | 895 | 1245.403 | 1248.535 | 1221 | 1246.173 | 52667.11 | 57403.1 | 51693.75 | 55758.12 | 0.7447431 | 0.8190236 | 0.6975 | 0.7915084 | 2.326482 | 2.293013 | 2.29 | 2.302313 | 2.220474 | 2.243215 | 2.27 | 2.238223 | 79.98839 | 91.77159 | 83.3625 | 87.98971 | 2.273478 | 2.268114 | 2.28 | 2.270268 | 13278455 | 34052795 | 2435040 | 49855480 | 0 | 302668.1 | 109076.5 | 412411.5 | 161254.5 | 132777.4 | 0 | 294671 | 3688.46 | 9459.11 | 676.4 | 13848.74 | 81.85307 | 114.5588 |  | 1025
113 | 183226 | 20230509092856 | 1 | 175 | 2784 | 1349 | 53 | 18 | 110 | 31 | 850 | 490 | 165 | 1608 | 1663 | 1660 | 81 | 31 | 104 | 274 | 0 | 0 | 0 | 962 | 441 | 148 | 285 | 108 | 76 | 0 | 1248 | 108 | 441 | 148 | 129 | 76 | 1551 | 469 | 0 | 1 | -55 | 13121781 | 20230509 | ZIt5nfZ3 | 1 | 78 | 1660 | 20230509091537 | 20230509093025 | 20230509093415 | 20230509093856 | 0 | 0 | 0 |  | 0 |  | 0 | 0 | 0 | 0 | 0 | 0 | 3274 |  | 1 | 1 | 1 | 1 | 1 | 2 | 1 | 1 | 0 | 0 | 0 | 0 | 0 | 0 | 0 | 0 | 0 | 0 | 0 | 0 | 0 | 0 | 0 | 0 | 0 | 0 | 0 | 0 | 0 | 0 | 0 | 0 | 0 | 0 | 0 | 0 | 0 | 0 | 0 | 0 | 0 | 0 | 0 | 0 | 0 | 0 | 0 | 0 | 0 | 0 | 0 | 0 | 0 | 0 | 0 | 0 | 0 | 0 | 0 | 0 | 0 | 0 | 0 | 0 | 0 | 0 | 0 | 0 | 0 | 0 | 0 | 0 | 0 | 0 | 0 | 0 | 0 | 0 | 0 | 0 | 0 | 0 | 0 | 0 | 0 | 0 | 0 | 0 | 0 | 0 | 0 | 0 | 0 | 0 | 0 | 0 | 0 | 0 | 0 | 0 | 85 | 60000 | 1221 | 14410 |  |  |  | 14410 | 62 | 108 |  | 300 | 1668 | 332 |  | 1 |  | 20230509093213 | 0 | 0 | 1551 | 0 | [] | 0 | 20230509091547 | 20230509093017 | 870 | 1231.276 | 1234.718 | 1221 | 1232.468 | 56654.8 | 62228.45 | 59503.95 | 60398.79 | 0.7939431 | 0.8857643 | 0.8148148 | 0.8531954 | 1.943374 | 1.947219 | 1.94 | 1.94546 | 2.096097 | 2.097993 | 2.14 | 2.101368 | 79.64238 | 91.27912 | 81.6 | 87.08757 | 2.019736 | 2.022606 | 2.04 | 2.023414 | 13890400 | 33743030 | 4768065 | 52495535 | 0 | 276533.9 | 127685.3 | 404872 | 156096.4 | 119338.1 | 0 | 276070.7 | 3858.444 | 9373.064 | 1324.4625 | 14582.09 | 76.68629 | 112.4644 |  | 1032
114 | 183333 | 20230510172526 | 4 | 366 | 2747 | 1333 | 33 | 16 | 115 | 48 | 849 | 485 | 401 | 1626 | 1657 | 1665 | 171 | 61 | 121 | 102 | 30 | 0 | 0 | 852 | 481 | 0 | 319 | 0 | 0 | 155 | 1171 | 155 | 481 | 0 | 99 | 100 | 1478 | 319 | 155 | 1 | -31 | 13121893 | 20230510 | ZIt5nfZ3 | 1 | 78 | 1697 | 20230510171707 | 20230510173336 | 20230510173800 | 20230510174453 | 0 | 0 | 0 |  | 0 |  | 0 | 0 | 0 | 0 | 0 | 0 | 3232 |  | 1 | 1 | 1 | 1 | 1 | 4 | 1 | 1 | 0 | 0 | 0 | 0 | 0 | 0 | 0 | 0 | 0 | 0 | 0 | 0 | 0 | 0 | 0 | 0 | 0 | 0 | 0 | 0 | 0 | 0 | 0 | 0 | 0 | 0 | 0 | 0 | 0 | 0 | 0 | 0 | 0 | 0 | 0 | 0 | 0 | 145 | 0 | 0 | 0 | 0 | 0 | 0 | 0 | 0 | 0 | 0 | 0 | 0 | 0 | 0 | 0 | 0 | 0 | 0 | 0 | 0 | 0 | 0 | 0 | 0 | 0 | 0 | 0 | 0 | 0 | 0 | 0 | 0 | 0 | 0 | 0 | 0 | 0 | 0 | 0 | 0 | 0 | 0 | 0 | 0 | 0 | 0 | 0 | 0 | 0 | 145 | 0 | 0 | 0 | 0 | 78 | 54900 | 1241 | 14880 |  |  |  | 14880 | 87 | 164 |  | 300 | 1666 | 374 |  | 1 |  | 20230510172924 | 0 | 0 | 1478 | 0 | [] | 0 | 20230510171119 | 20230510172727 | 968 | 1245.262 | 1259.74 | 1222.661 | 1251.052 | 52675.87 | 58147.95 | 56726.53 | 56438.32 | 0.7415867 | 0.8243924 | 0.7834711 | 0.796095 | 2.311218 | 2.300365 | 2.270661 | 2.29969 | 2.174613 | 2.195868 | 2.245289 | 2.196095 | 98.67537 | 81.15955 | 81.53182 | 86.10979 | 2.242915 | 2.248116 | 2.257975 | 2.247893 | 14230395 | 33448640 | 6816870 | 54585010 | 88559.85 | 373294.7 | 154876.9 | 618007.5 | 124731.5 | 45.2 | 0 | 124787.9 | 3952.8875 | 9291.289 | 1893.575 | 15162.5 | 34.66332 | 171.6687 |  | 1031
115 | 183392 | 20230511111443 | 3 | 237 | 2735 | 1420 | 43 | 17 | 113 | 5 | 850 | 481 | 186 | 1598 | 1680 | 1670 | 122 | 123 | 111 | 64 | 61 | 0 | 0 | 392 | 478 | 151 | 422 | 131 | 98 | 0 | 1131 | 131 | 528 | 151 | 134 | 98 | 1336 | 651 | 0 | 1 | -82 | 13121960 | 20230511 | ZIt5nfZ3 | 1 | 78 | 1717 | 20230511110458 | 20230511111950 | 20230511112435 | 20230511113010 | 0 | 0 | 0 |  | 0 |  | 0 | 0 | 0 | 0 | 0 | 0 | 3216 |  | 1 | 1 | 1 | 1 | 1 | 4 | 1 | 1 | 315 | 0 | 0 | 0 | 0 | 0 | 0 | 0 | 0 | 0 | 0 | 0 | 0 | 0 | 0 | 0 | 0 | 0 | 0 | 0 | 0 | 0 | 0 | 0 | 0 | 0 | 0 | 0 | 0 | 0 | 0 | 0 | 0 | 0 | 0 | 0 | 0 | 0 | 0 | 0 | 0 | 0 | 0 | 0 | 0 | 0 | 0 | 0 | 0 | 0 | 0 | 0 | 0 | 0 | 0 | 0 | 0 | 0 | 0 | 0 | 0 | 0 | 0 | 0 | 0 | 0 | 0 | 0 | 0 | 0 | 49 | 0 | 0 | 0 | 0 | 0 | 0 | 0 | 0 | 0 | 0 | 0 | 0 | 0 | 0 | 0 | 0 | 0 | 0 | 0 | 0 | 0 | 85 | 60000 | 1241 | 14620 |  |  |  | 14620 | 60 | 154 |  | 300 | 1670 | 324 |  | 1 |  | 20230511112034 | 315 | 0 | 1021 | 49 | [] | 0 | 20230511110143 | 20230511111629 | 886 | 1244.873 | 1252.312 | 1221 | 1246.19 | 58283.39 | 63990.48 | 61026.42 | 61812.95 | 0.8228622 | 0.9087324 | 0.8415094 | 0.8732619 | 2.074417 | 2.084346 | 2.09 | 2.081851 | 2.196396 | 2.160543 | 2.196415 | 2.176287 | 96.36988 | 80.48265 | 80.99811 | 85.61891 | 2.135406 | 2.122445 | 2.143208 | 2.129069 | 16444890 | 31753965 | 6419305 | 54716770 | 140157.8 | 319367.3 | 226953.1 | 687741.6 | 77395.5 | 0 | 0 | 77395.5 | 4568.025 | 8820.546 | 1783.14 | 15199.1 | 21.49875 | 191.0393 |  | 1030
116 | 183435 | 20230512002523 | 4 | 737 | 2635 | 1345 | 14 | 12 | 95 | 5 | 844 | 485 | 104 | 1586 | 1657 | 1660 | 168 | 14 | 61 | 60 | 32 | 119 | 31 | 601 | 449 | 0 | 501 | 0 | 0 | 0 | 1102 | 0 | 449 | 0 | 151 | 0 | 1351 | 501 | 0 | 1 | -71 | 13122052 | 20230512 | ZIt5nfZ3 | 1 | 78 | 1731 | 20230512001159 | 20230512002707 | 20230512003050 | 20230512003453 | 0 | 0 | 0 |  | 0 |  | 0 | 0 | 0 | 0 | 0 | 0 | 3120 |  | 1 | 1 | 1 | 1 | 1 | 4 | 1 | 1 | 0 | 0 | 0 | 0 | 0 | 0 | 0 | 0 | 0 | 0 | 0 | 100 | 0 | 0 | 0 | 0 | 0 | 0 | 0 | 0 | 0 | 0 | 0 | 0 | 0 | 0 | 0 | 0 | 0 | 0 | 0 | 0 | 0 | 0 | 0 | 0 | 0 | 201 | 0 | 0 | 0 | 0 | 0 | 0 | 0 | 0 | 0 | 0 | 0 | 0 | 0 | 0 | 0 | 0 | 0 | 0 | 0 | 0 | 0 | 0 | 0 | 0 | 0 | 0 | 0 | 0 | 0 | 0 | 0 | 0 | 0 | 0 | 0 | 0 | 0 | 0 | 0 | 0 | 0 | 0 | 0 | 0 | 0 | 0 | 0 | 0 | 0 | 201 | 100 | 0 | 0 | 0 | 85 | 60000 | 1251 | 14110 |  |  |  | 14110 | 34 | 135 |  | 300 | 1654 | 317 |  | 1 |  | 20230512002855 | 100 | 0 | 1251 | 0 | [] | 0 | 20230512001210 | 20230512002701 | 891 | 1251 | 1257.961 | 1221 | 1251.935 | 57071.43 | 59219.21 | 56402.55 | 58304.37 | 0.8085259 | 0.8354428 | 0.7687755 | 0.8205275 | 2.092231 | 2.102417 | 2.11 | 2.100381 | 2.191155 | 2.185793 | 2.224796 | 2.191594 | 100.1398 | 81.52894 | 81.68801 | 86.78923 | 2.141693 | 2.144105 | 2.167398 | 2.145988 | 14275925 | 32050955 | 5481770 | 51900210 | 82549.1 | 352655.9 | 138301.4 | 574778.4 | 117880.5 | 202.05 | 0 | 118116.9 | 3965.535 | 8903.043 | 1522.714 | 14416.725 | 32.81026 | 159.6607 |  | 1026
117 | 183438 | 20230512011017 | 4 | 229 | 2661 | 1368 | 40 | 18 | 108 | 5 | 843 | 492 | 217 | 1635 | 1665 | 1660 | 177 | 12 | 62 | 60 | 32 | 118 | 31 | 424 | 478 | 147 | 303 | 88 | 0 | 121 | 1117 | 210 | 478 | 147 | 114 | 50 | 1438 | 391 | 121 | 1 | -30 | 13122053 | 20230512 | ZIt5nfZ3 | 1 | 78 | 1732 | 20230512005715 | 20230512011147 | 20230512011509 | 20230512011948 | 0 | 0 | 0 |  | 0 |  | 0 | 0 | 0 | 0 | 0 | 0 | 3153 |  | 1 | 1 | 1 | 1 | 1 | 4 | 1 | 1 | 389 | 0 | 0 | 0 | 0 | 0 | 0 | 0 | 0 | 0 | 0 | 0 | 0 | 0 | 0 | 0 | 0 | 0 | 0 | 0 | 0 | 0 | 0 | 0 | 0 | 0 | 0 | 0 | 0 | 0 | 0 | 0 | 0 | 0 | 0 | 0 | 0 | 0 | 0 | 0 | 0 | 0 | 0 | 0 | 0 | 0 | 0 | 0 | 0 | 0 | 0 | 0 | 0 | 0 | 0 | 0 | 0 | 0 | 0 | 0 | 0 | 0 | 0 | 0 | 0 | 0 | 0 | 0 | 0 | 0 | 0 | 0 | 0 | 0 | 0 | 0 | 0 | 0 | 0 | 0 | 0 | 0 | 0 | 0 | 0 | 0 | 0 | 0 | 0 | 0 | 0 | 0 | 86 | 60600 | 1251 | 13460 |  |  |  | 13460 | 36 | 136 |  | 300 | 1665 | 345 |  | 1 |  | 20230512011453 | 389 | 0 | 1049 | 0 | [] | 0 | 20230512005725 | 20230512011140 | 855 | 1251 | 1256.582 | 1221 | 1251.418 | 56835.65 | 59125.59 | 55935.06 | 58114.15 | 0.799542 | 0.8361373 | 0.7589157 | 0.8174269 | 2.03855 | 2.038823 | 2.08 | 2.042737 | 2.21855 | 2.132667 | 2.089879 | 2.15483 | 99.8459 | 80.98463 | 81.81777 | 86.84522 | 2.12855 | 2.085745 | 2.08494 | 2.098784 | 14844475 | 30108225 | 4596565 | 49640860 | 84922.2 | 329639.2 | 180114.4 | 595950.1 | 123706.9 | 129.85 | 0 | 123860.8 | 4123.465 | 8363.396 | 1276.824 | 13789.13 | 34.40578 | 165.5417 |  | 1027
118 | 183441 | 20230512020113 | 4 | 392 | 2732 | 1340 | 19 | 15 | 106 | 7 | 875 | 388 | 176 | 1618 | 1660 | 1650 | 93 | 60 | 59 | 31 | 114 | 31 | 0 | 264 | 481 | 0 | 362 | 0 | 0 | 0 | 1154 | 0 | 481 | 0 | 155 | 0 | 1272 | 362 | 0 | 1 | -42 | 13122037 | 20230512 | ZIt5nfZ3 | 1 | 78 | 1733 | 20230512014818 | 20230512020237 | 20230512020740 | 20230512021141 | 0 | 0 | 0 |  | 0 |  | 0 | 445 | 0 | 0 | 0 | 0 | 3120 |  | 1 | 1 | 1 | 1 | 1 | 4 | 1 | 1 | 527 | 0 | 0 | 0 | 0 | 0 | 0 | 0 | 0 | 0 | 0 | 0 | 0 | 0 | 0 | 0 | 0 | 0 | 0 | 0 | 0 | 0 | 0 | 0 | 0 | 0 | 0 | 0 | 0 | 0 | 0 | 0 | 0 | 0 | 0 | 0 | 0 | 0 | 0 | 0 | 0 | 0 | 0 | 0 | 0 | 0 | 0 | 0 | 0 | 0 | 0 | 0 | 0 | 0 | 0 | 0 | 0 | 0 | 0 | 0 | 0 | 0 | 0 | 0 | 0 | 0 | 0 | 0 | 0 | 0 | 0 | 0 | 0 | 0 | 0 | 0 | 0 | 0 | 0 | 0 | 0 | 0 | 0 | 0 | 0 | 0 | 0 | 0 | 0 | 0 | 0 | 0 | 85 | 60000 | 1251 | 13340 |  |  |  | 13340 | 37 |  |  | 300 | 1666 | 349 |  | 1 |  | 20230512020621 | 527 | 0 | 745 | 0 | [] | 0 | 20230512014828 | 20230512020230 | 842 | 1251 | 1257.726 | 1221 | 1252.227 | 56948.43 | 59090.2 | 55615.97 | 58090.78 | 0.8002239 | 0.835332 | 0.7527273 | 0.8166033 | 2.047015 | 2.047062 | 2.05 | 2.047316 | 2.223806 | 2.195413 | 2.145325 | 2.199869 | 99.17696 | 81.2004 | 81.81786 | 86.97862 | 2.13541 | 2.121237 | 2.097662 | 2.123593 | 15215280 | 29321785 | 4236135 | 48865265 | 92380.5 | 322210.9 | 200565.3 | 616431.9 | 119618.6 | 3.4 | 0 | 119624.8 | 4226.467 | 8144.94 | 1176.704 | 13573.68 | 33.22911 | 171.2311 |  | 1026
119 | 183535 | 20230513065455 | 3 | 382 | 2759 | 1394 | 32 | 14 | 109 | 9 | 851 | 483 | 165 | 1601 | 1654 | 1665 | 166 | 62 | 61 | 128 | 33 | 33 | 0 | 797 | 480 | 151 | 158 | 0 | 0 | 0 | 956 | 0 | 529 | 217 | 154 | 0 | 1633 | 367 | 0 | 1 | -53 | 13122175 | 20230513 | ZIt5nfZ3 | 1 | 78 | 1764 | 20230513064352 | 20230513065929 | 20230513070342 | 20230513070855 | 0 | 0 | 0 |  | 0 |  | 0 | 0 | 0 | 0 | 0 | 0 | 3242 |  | 1 | 1 | 1 | 1 | 1 | 4 | 1 | 1 | 0 | 0 | 0 | 0 | 0 | 0 | 0 | 0 | 0 | 0 | 0 | 0 | 0 | 0 | 0 | 0 | 0 | 0 | 0 | 0 | 0 | 0 | 0 | 0 | 0 | 0 | 0 | 0 | 0 | 0 | 0 | 0 | 0 | 0 | 0 | 0 | 0 | 149 | 0 | 56 | 0 | 0 | 48 | 0 | 0 | 0 | 0 | 0 | 0 | 0 | 0 | 161 | 0 | 0 | 0 | 0 | 0 | 0 | 0 | 0 | 0 | 0 | 0 | 0 | 0 | 0 | 0 | 0 | 0 | 0 | 0 | 0 | 0 | 0 | 0 | 0 | 0 | 0 | 0 | 0 | 0 | 0 | 0 | 0 | 0 | 0 | 0 | 149 | 0 | 218 | 0 | 0 | 85 | 60000 | 1244 | 14650 |  |  |  | 14650 | 43 | 139 |  | 300 | 1662 | 335 |  | 1 |  | 20230513065818 | 0 | 0 | 1633 | 0 | [] | 0 | 20230513064041 | 20230513065621 | 940 | 1245.466 | 1227.971 | 1214.942 | 1231.693 | 56791.14 | 57061.92 | 55417.67 | 56835.44 | 0.7978788 | 0.8051864 | 0.7569767 | 0.7987234 | 2.177992 | 2.18961 | 2.201512 | 2.187436 | 2.154811 | 2.188644 | 2.140233 | 2.174713 | 100.0473 | 82.09307 | 82.6266 | 87.18436 | 2.166402 | 2.189127 | 2.170872 | 2.181075 | 14948295 | 33621665 | 4718820 | 53378590 | 96304.45 | 386835.8 | 133662.9 | 618090 | 114359.1 | 0 | 0 | 114359.2 | 4152.304 | 9339.351 | 1310.783 | 14827.39 | 31.76643 | 171.6917 |  | 1031
120 | 183935 | 20230518113910 | 4 | 608 | 2779 | 1409 | 21 | 12 | 97 | 5 | 851 | 485 | 73 | 1619 | 1665 | 1675 | 158 | 31 | 51 | 121 | 124 | 0 | 0 | 742 | 482 | 0 | 379 | 144 | 0 | 0 | 1121 | 144 | 482 | 0 | 0 | 155 | 1224 | 523 | 0 | 1 | -46 | 13122545 | 20230518 | ZIt5nfZ3 | 1 | 78 | 1895 | 20230518112537 | 20230518114136 | 20230518114628 | 20230518115320 | 0 | 0 | 0 |  | 0 |  | 0 | 0 | 0 | 0 | 0 | 0 | 3264 |  | 1 | 1 | 1 | 1 | 1 | 4 | 1 | 1 | 0 | 0 | 0 | 0 | 0 | 0 | 0 | 0 | 0 | 0 | 0 | 0 | 0 | 0 | 0 | 0 | 0 | 0 | 0 | 0 | 0 | 0 | 0 | 0 | 0 | 0 | 0 | 0 | 0 | 0 | 0 | 0 | 0 | 0 | 0 | 0 | 0 | 0 | 0 | 0 | 0 | 0 | 0 | 0 | 0 | 0 | 0 | 0 | 0 | 0 | 0 | 0 | 0 | 0 | 0 | 0 | 0 | 0 | 0 | 0 | 0 | 0 | 0 | 0 | 0 | 0 | 0 | 0 | 0 | 0 | 0 | 0 | 0 | 0 | 0 | 0 | 0 | 0 | 0 | 0 | 0 | 0 | 0 | 0 | 0 | 0 | 0 | 0 | 0 | 0 | 0 | 0 | 78 | 54700 | 1242 | 13470 |  |  |  | 13470 | 108 | 155 |  | 300 | 1667 | 299 |  | 1 |  | 20230518114224 | 0 | 0 | 1224 | 0 | [] | 0 | 20230518112546 | 20230518114028 | 882 | 1246.462 | 1261.535 | 1222 | 1253.783 | 52423.57 | 57981.3 | 55602.56 | 56201.92 | 0.7400803 | 0.8264865 | 0.7621795 | 0.7964059 | 2.211767 | 2.2 | 2.2 | 2.203322 | 2.142048 | 2.156829 | 2.145257 | 2.151633 | 97.7368 | 79.99809 | 80.96747 | 85.09168 | 2.176908 | 2.178414 | 2.172628 | 2.177477 | 13008350 | 32135815 | 4290745 | 49522450 | 72171.4 | 353981.8 | 125178 | 552588.7 | 121864 | 549.25 | 0 | 122478.8 | 3613.431 | 8926.615 | 1191.874 | 13756.24 | 34.0219 | 153.4969 |  | 1032
121 | 183938 | 20230518124111 | 4 | 378 | 2633 | 1338 | 34 | 14 | 110 | 5 | 844 | 486 | 278 | 1592 | 1663 | 1660 | 162 | 32 | 52 | 121 | 119 | 0 | 0 | 846 | 476 | 0 | 302 | 0 | 0 | 0 | 1148 | 0 | 476 | 0 | 164 | 0 | 1386 | 302 | 0 | 1 | -71 | 13122519 | 20230518 | ZIt5nfZ3 | 1 | 78 | 1896 | 20230518122721 | 20230518124316 | 20230518124703 | 20230518125205 | 0 | 0 | 0 |  | 0 |  | 0 | 0 | 0 | 0 | 0 | 0 | 3119 |  | 1 | 1 | 1 | 1 | 1 | 4 | 1 | 1 | 0 | 0 | 0 | 0 | 0 | 0 | 0 | 0 | 0 | 0 | 0 | 0 | 0 | 0 | 0 | 0 | 0 | 0 | 0 | 0 | 0 | 0 | 0 | 0 | 0 | 0 | 0 | 0 | 0 | 0 | 0 | 0 | 0 | 0 | 0 | 0 | 0 | 64 | 0 | 0 | 0 | 0 | 0 | 0 | 0 | 0 | 0 | 0 | 0 | 0 | 0 | 0 | 0 | 0 | 0 | 0 | 0 | 0 | 0 | 0 | 0 | 0 | 0 | 0 | 0 | 0 | 0 | 0 | 0 | 0 | 0 | 0 | 0 | 0 | 0 | 0 | 0 | 0 | 0 | 0 | 0 | 0 | 0 | 0 | 0 | 0 | 0 | 64 | 0 | 0 | 0 | 0 | 78 | 54900 | 1242 | 14430 |  |  |  | 14430 | 36 | 148 |  | 300 | 1672 | 320 |  | 1 |  | 20230518124503 | 0 | 0 | 1386 | 0 | [] | 0 | 20230518122729 | 20230518124307 | 938 | 1246.369 | 1256.136 | 1222 | 1249.176 | 52453 | 58011.84 | 57219.83 | 56355.29 | 0.7409506 | 0.8278891 | 0.7956897 | 0.7995309 | 2.104905 | 2.08025 | 2.075603 | 2.086588 | 2.17 | 2.19898 | 2.232069 | 2.194947 | 96.18907 | 79.52482 | 80.29601 | 84.29258 | 2.137452 | 2.139615 | 2.153836 | 2.140768 | 13750590 | 32384705 | 6591170 | 52814275 | 77724.75 | 354908.2 | 148800.7 | 582681.2 | 124026 | 93.45 | 0 | 124138.3 | 3819.608 | 8995.751 | 1830.881 | 14670.63 | 34.48287 | 161.8559 |  | 1026
122 | 183988 | 20230519024929 | 1 | 543 | 2779 | 1331 | 26 | 14 | 105 | 44 | 851 | 485 | 206 | 1604 | 1673 | 1660 | 32 | 31 | 52 | 121 | 49 | 54 | 146 | 506 | 478 | 0 | 223 | 0 | 0 | 0 | 791 | 0 | 478 | 0 | 0 | 154 | 1373 | 464 | 0 | 0 | -69 | 13122586 | 20230519 | ZIt5nfZ3 | 1 | 78 | 1913 | 20230519023622 | 20230519025108 | 20230519025508 | 20230519030226 | 0 | 0 | 0 |  | 0 |  | 0 | 0 | 0 | 0 | 0 | 0 | 3264 |  | 1 | 1 | 1 | 1 | 1 | 2 | 1 | 1 | 61 | 0 | 0 | 0 | 0 | 0 | 0 | 0 | 0 | 0 | 0 | 100 | 0 | 0 | 0 | 0 | 0 | 0 | 0 | 0 | 0 | 0 | 0 | 0 | 0 | 0 | 0 | 0 | 0 | 0 | 0 | 0 | 0 | 0 | 0 | 0 | 0 | 0 | 0 | 228 | 0 | 0 | 0 | 0 | 0 | 0 | 0 | 0 | 0 | 0 | 0 | 241 | 0 | 0 | 0 | 0 | 0 | 0 | 0 | 0 | 0 | 0 | 0 | 0 | 0 | 0 | 0 | 0 | 0 | 0 | 0 | 0 | 0 | 0 | 0 | 0 | 0 | 0 | 0 | 0 | 0 | 0 | 0 | 0 | 0 | 0 | 0 | 0 | 100 | 470 | 0 | 0 | 86 | 59900 | 1231 | 14550 |  |  |  | 14550 | 58 | 118 |  | 300 | 1671 | 324 |  | 1 |  | 20230519025317 | 161 | 0 | 1212 | 0 | [] | 0 | 20230519023633 | 20230519025102 | 869 | 1235.482 | 1246.12 | 1221 | 1240.359 | 56620 | 63353.66 | 60027.42 | 61052.75 | 0.8039442 | 0.9047238 | 0.8291398 | 0.8675259 | 1.863944 | 1.872533 | 1.903871 | 1.873406 | 2.058048 | 2.022648 | 1.982581 | 2.028585 | 80.70309 | 87.01467 | 79.64315 | 84.40275 | 1.960996 | 1.94759 | 1.943226 | 1.950995 | 14164975 | 33213655 | 5533015 | 53005520 | 4896 | 329462.9 | 144553.1 | 480129.2 | 156265.7 | 35109 | 0 | 191939.2 | 3934.715 | 9226.015 | 1536.949 | 14723.76 | 53.31644 | 133.3692 |  | 1032
123 | 184087 | 20230520103542 | 2 | 235 | 2833 | 1411 | 49 | 14 | 98 | 7 | 852 | 492 | 210.609375 | 1621.585 | 1675 | 1670 | 170 | 51 | 31 | 117 | 123 | 0 | 0 | 0 | 0 | 0 | 0 | 0 | 0 | 0 | 1183 | 530 | 479 | 60 | 160 | 137 | 325 | 0 | 0 | 1 | -53.41478 | 13122720 | 20230520 | ZIt5nfZ3 | 1 | 78 | 1948 | 20230520102132 | 20230520104329 | 20230520104810 | 20230520105247 | 0 | 0 | 0 |  | 0 |  | 0 | 480 | 0 | 0 | 0 | 0 | 3325 |  | 1 | 1 | 1 | 3 | 1 | 4 | 1 | 1 | 0 | 0 | 0 | 0 | 0 | 0 | 0 | 0 | 80 | 35 | 0 | 0 | 0 | 0 | 0 | 0 | 150 | 0 | 0 | 0 | 0 | 0 | 60 | 0 | 0 | 0 | 0 | 0 | 0 | 0 | 0 | 0 | 0 | 0 | 0 | 0 | 0 | 0 | 0 | 0 | 0 | 0 | 0 | 0 | 0 | 0 | 0 | 0 | 0 | 0 | 0 | 0 | 0 | 0 | 0 | 0 | 0 | 0 | 0 | 0 | 0 | 0 | 0 | 0 | 0 | 0 | 0 | 0 | 1183 | 380 | 479 | 0 | 0 | 0 | 0 | 0 | 0 | 35 | 0 | 0 | 0 | 0 | 0 | 0 | 0 | 0 | 0 | 0 | 0 | 0 | 0 | 0 | 86 | 60000 | 1241 | 0 | 14940 |  |  | 14940 | 120 |  | 247 | 300 |  |  | 1 |  |  | 20230520104105 | 115 | 210 | 0 | 2077 | [] | 0 | 20230520102150 | 20230520103720 | 930 | 1238.924 | 1240.389 | 1221 | 1237.89 | 57000.87 | 59231.22 | 56297.96 | 58229.03 | 0.810519 | 0.8479926 | 0.7819388 | 0.8293871 | 2.04 | 2.019595 | 2.03 | 2.027032 | 2.077163 | 2.166354 | 2.15449 | 2.137387 | 82.54057 | 86.90856 | 80.74732 | 84.90195 | 2.058581 | 2.092974 | 2.092245 | 2.08221 | 16426825 | 32115865 | 5470480 | 54106445 | 10080 | 346080.2 | 208225 | 565611.1 | 179884.7 | 30575.25 | 0 | 210986.8 | 4563.007 | 8921.074 | 1519.578 | 15029.57 | 58.60746 | 157.1142 |  | 1034
124 | 184169 | 20230521104709 | 1 | 268 | 2772 | 1399 | 40 | 15 | 108 | 5 | 851 | 484 | 268 | 1614 | 1654 | 1655 | 158 | 51 | 32 | 121 | 122 | 0 | 0 | 818 | 480 | 154 | 296 | 110 | 54 | 96 | 1115 | 207 | 480 | 154 | 135 | 54 | 1452 | 460 | 96 | 1 | -40 | 13122718 | 20230521 | ZIt5nfZ3 | 1 | 78 | 1975 | 20230521103418 | 20230521104948 | 20230521105447 | 20230521110126 | 0 | 0 | 0 |  | 0 |  | 0 | 0 | 0 | 0 | 0 | 0 | 3256 |  | 1 | 1 | 1 | 1 | 1 | 2 | 1 | 1 | 0 | 0 | 0 | 0 | 0 | 0 | 0 | 0 | 0 | 0 | 0 | 0 | 0 | 0 | 0 | 0 | 0 | 0 | 0 | 0 | 0 | 0 | 0 | 0 | 0 | 0 | 0 | 0 | 0 | 0 | 0 | 0 | 0 | 0 | 0 | 0 | 0 | 0 | 0 | 0 | 0 | 0 | 0 | 0 | 0 | 0 | 0 | 0 | 0 | 0 | 0 | 0 | 0 | 0 | 0 | 0 | 0 | 0 | 0 | 0 | 0 | 0 | 0 | 0 | 0 | 0 | 0 | 0 | 0 | 0 | 0 | 0 | 0 | 0 | 0 | 0 | 0 | 0 | 0 | 0 | 0 | 0 | 0 | 0 | 0 | 0 | 0 | 0 | 0 | 0 | 0 | 0 | 88 | 60500 | 1231 | 14380 |  |  |  | 14380 | 30 | 135 |  | 300 | 1659 | 343 |  | 1 |  | 20230521105102 | 0 | 0 | 1452 | 0 | [] | 0 | 20230521103428 | 20230521104838 | 850 | 1234.165 | 1242.421 | 1221 | 1237.769 | 57653.99 | 64014.11 | 60207.87 | 61759.92 | 0.8236694 | 0.9226706 | 0.8382022 | 0.8849412 | 2.222419 | 2.236121 | 2.26 | 2.234624 | 2.178347 | 2.137388 | 2.125056 | 2.148047 | 98.3815 | 79.96579 | 81.29663 | 85.47819 | 2.200383 | 2.186754 | 2.192528 | 2.191335 | 14248085 | 32790235 | 5309400 | 52445615 | 81304.75 | 327484.7 | 151057.7 | 561108.3 | 113252.1 | 57.55 | 0 | 113324.1 | 3957.801 | 9108.399 | 1474.833 | 14568.23 | 31.47892 | 155.8634 |  | 1032
125 | 184419 | 20230524193208 | 2 | 194 | 2805 | 1369 | 49 | 17 | 105 | 5 | 851 | 491 | 165 | 1609 | 1664 | 1665 | 168 | 63 | 32 | 121 | 107 | 0 | 0 | 849 | 479 | 150 | 274 | 151 | 0 | 0 | 1123 | 151 | 479 | 150 | 111 | 95 | 1478 | 425 | 0 | 1 | -55 | 13123018 | 20230524 | ZIt5nfZ3 | 1 | 78 | 2049 | 20230524191840 | 20230524193344 | 20230524193745 | 20230524194248 | 0 | 0 | 0 |  | 0 |  | 0 | 0 | 0 | 0 | 0 | 0 | 3296 |  | 1 | 1 | 1 | 1 | 1 | 4 | 1 | 1 | 0 | 0 | 0 | 0 | 0 | 0 | 0 | 0 | 0 | 0 | 0 | 0 | 0 | 0 | 0 | 0 | 0 | 0 | 0 | 0 | 0 | 0 | 0 | 0 | 0 | 0 | 0 | 0 | 0 | 0 | 0 | 0 | 0 | 0 | 0 | 0 | 0 | 0 | 0 | 0 | 0 | 0 | 0 | 0 | 0 | 0 | 0 | 0 | 0 | 0 | 0 | 0 | 0 | 0 | 0 | 0 | 0 | 0 | 0 | 0 | 0 | 0 | 0 | 0 | 0 | 0 | 0 | 0 | 0 | 0 | 0 | 0 | 0 | 0 | 0 | 0 | 0 | 0 | 0 | 0 | 0 | 0 | 0 | 0 | 0 | 0 | 0 | 0 | 0 | 0 | 0 | 0 | 90 | 62800 | 1241 | 14320 |  |  |  | 14320 | 240 | 134 |  | 300 | 1672 | 325 |  | 1 |  | 20230524193532 | 0 | 0 | 1478 | 0 | [] | 0 | 20230524191852 | 20230524193337 | 885 | 1241 | 1251.379 | 1221 | 1245.392 | 59030.48 | 59624.08 | 57662.81 | 59259.16 | 0.84876 | 0.850989 | 0.7933708 | 0.844565 | 1.91156 | 1.895128 | 1.860562 | 1.896294 | 2.09544 | 2.168004 | 2.193483 | 2.150068 | 82.50775 | 85.88139 | 81 | 84.43749 | 2.0035 | 2.031566 | 2.027023 | 2.023181 | 14709120 | 32507945 | 5083880 | 52394465 | 9504 | 345856.4 | 130738.6 | 487323 | 154644 | 28402.3 | 0 | 183567 | 4085.867 | 9029.985 | 1412.189 | 14554.02 | 50.99085 | 135.3675 |  | 1033
126 | 184431 | 20230524225659 | 3 | 236 | 2306 | 1306 | 37 | 17 | 116 | 5 | 829 | 474 | 210.609375 | 1574 | 1658 | 1670 | 169 | 62 | 31 | 121 | 31 | 46 | 14 | 854 | 480 | 146 | 318 | 0 | 0 | 0 | 1173 | 0 | 480 | 146 | 145 | 40 | 1680 | 318 | 0 | 1 | -84 | 13123016 | 20230524 | ZIt5nfZ3 | 1 | 78 | 2053 | 20230524224150 | 20230524225923 | 20230524230232 | 20230524230727 | 0 | 0 | 0 |  | 0 |  | 0 | 0 | 0 | 0 | 0 | 0 | 2780 |  | 1 | 1 | 1 | 1 | 1 | 4 | 1 | 1 | 0 | 0 | 0 | 0 | 0 | 0 | 0 | 0 | 0 | 0 | 0 | 0 | 0 | 0 | 0 | 0 | 0 | 0 | 0 | 0 | 0 | 0 | 0 | 0 | 0 | 0 | 0 | 0 | 0 | 0 | 0 | 0 | 0 | 0 | 0 | 0 | 0 | 200 | 0 | 0 | 0 | 0 | 0 | 0 | 0 | 0 | 0 | 0 | 0 | 0 | 0 | 0 | 0 | 0 | 0 | 0 | 0 | 0 | 0 | 0 | 0 | 0 | 0 | 0 | 0 | 0 | 0 | 0 | 0 | 0 | 0 | 0 | 0 | 0 | 0 | 0 | 0 | 0 | 0 | 0 | 0 | 0 | 0 | 0 | 0 | 0 | 0 | 200 | 0 | 0 | 0 | 0 | 86 | 60300 | 1251 | 16540 |  |  |  | 16540 | 37 | 163 |  | 300 | 1650 | 312 |  | 1 |  | 20230524230110 | 0 | 0 | 1680 | 0 | [] | 0 | 20230524224202 | 20230524225916 | 1034 | 1251 | 1267.679 | 1211.526 | 1255.609 | 57056.55 | 59361.2 | 57165.91 | 58430.65 | 0.8075958 | 0.8449181 | 0.7954015 | 0.8279981 | 2.055017 | 2.068508 | 2.098905 | 2.068791 | 2.168119 | 1.937033 | 1.931752 | 2.000474 | 95.42043 | 79.90936 | 80.95511 | 84.35322 | 2.111568 | 2.00277 | 2.015328 | 2.034632 | 16329345 | 36163660 | 7785235 | 60371390 | 134336.7 | 389331.1 | 162383.1 | 687302.6 | 84126.9 | 0 | 0 | 84126.9 | 4535.929 | 10045.46 | 2162.565 | 16769.83 | 23.36858 | 190.9174 |  | 1013
127 | 184666 | 20230528235202 | 3 | 277 | 2722 | 1409 | 35 | 19 | 115 | 5 | 851 | 475 | 135 | 1663 | 1675 | 1668 | 64 | 84 | 63 | 32 | 139 | 93 | 0 | 804 | 480 | 150 | 321 | 98 | 0 | 123 | 1125 | 296 | 480 | 150 | 111 | 0 | 1509 | 419 | 123 | 1 | -12 | 13123211 | 20230528 | ZIt5nfZ3 | 1 | 78 | 2132 | 20230528233809 | 20230528235337 | 20230528235751 | 20230529000223 | 0 | 0 | 0 |  | 0 |  | 0 | 0 | 0 | 0 | 0 | 0 | 3197 |  | 1 | 1 | 1 | 1 | 1 | 4 | 1 | 1 | 0 | 0 | 0 | 0 | 0 | 0 | 0 | 0 | 0 | 0 | 0 | 0 | 0 | 0 | 0 | 0 | 0 | 0 | 0 | 0 | 0 | 0 | 0 | 0 | 0 | 0 | 0 | 0 | 0 | 0 | 75 | 0 | 0 | 0 | 0 | 0 | 0 | 0 | 0 | 0 | 0 | 0 | 0 | 0 | 0 | 0 | 0 | 0 | 0 | 0 | 0 | 0 | 0 | 0 | 0 | 0 | 0 | 0 | 0 | 0 | 0 | 0 | 0 | 0 | 0 | 0 | 0 | 0 | 0 | 0 | 0 | 0 | 0 | 0 | 0 | 0 | 0 | 0 | 0 | 0 | 0 | 0 | 0 | 0 | 0 | 0 | 0 | 0 | 0 | 0 | 0 | 0 | 87 | 60000 | 1262 | 14130 |  |  |  | 14130 | 59 | 166 |  | 300 | 1703 | 352 |  | 0 |  | 20230528235648 | 0 | 0 | 1509 | 0 | [] | 0 | 20230528233820 | 20230528235307 | 887 | 1261.213 | 1265.226 | 1243.923 | 1262.411 | 57048.7 | 59265.41 | 54416.31 | 58217.81 | 0.8225632 | 0.8540367 | 0.7441538 | 0.8361556 | 2.425054 | 2.396991 | 2.397846 | 2.405817 | 2.290541 | 2.299193 | 2.271692 | 2.294476 | 89.488 | 84.65489 | 82.8375 | 86.03103 | 2.357798 | 2.348092 | 2.334769 | 2.350147 | 15754625 | 32253365 | 3490615 | 51591075 | 30150.75 | 352608.5 | 187099.2 | 571121.2 | 167343.4 | 15666.5 | 0 | 183387.7 | 4376.285 | 8959.268 | 969.6153 | 14330.85 | 50.94104 | 158.6448 |  | 1029
128 | 179906 | 20230325035538 | 4 | 313 | 2643 | 1339 | 41 | 17 | 104 | 5 | 845 | 483 | 309 | 1623 | 1674 | 1665 | 146 | 60 | 50 | 31 | 40 | 13 | 51 | 825 | 90 | 149 | 334 | 0 | 0 | 151 | 1159 | 151 | 389 | 149 | 0 | 237 | 1213 | 633 | 151 | 1 | -51 | 13118377 | 20230325 | ZIt5nfZf | 1 | 78 | 442 | 20230325034148 | 20230325035730 | 20230325040201 | 20230325040610 | 0 | 0 | 0 |  | 0 |  | 0 | 0 | 60 | 32 | 0 | 0 | 3126 |  | 1 | 1 | 1 | 1 | 1 | 4 | 1 | 1 | 0 | 0 | 0 | 0 | 0 | 0 | 0 | 0 | 0 | 0 | 0 | 0 | 0 | 0 | 0 | 0 | 0 | 0 | 0 | 0 | 0 | 0 | 0 | 0 | 0 | 0 | 0 | 0 | 0 | 0 | 0 | 0 | 0 | 0 | 0 | 0 | 0 | 149 | 0 | 0 | 0 | 0 | 299 | 0 | 0 | 0 | 0 | 0 | 0 | 0 | 0 | 0 | 0 | 0 | 0 | 0 | 0 | 0 | 0 | 0 | 0 | 0 | 0 | 0 | 0 | 0 | 0 | 0 | 0 | 0 | 0 | 0 | 0 | 0 | 0 | 0 | 0 | 51 | 0 | 0 | 0 | 0 | 0 | 0 | 0 | 0 | 0 | 149 | 0 | 0 | 0 | 0 | 82 | 60000 | 1264 | 15390 |  |  |  | 15390 | 36 |  |  | 300 | 1654 | 371 |  | 0 |  | 20230325035917 | 0 | 0 | 1213 | 51 | [] | 0 | 20230325034158 | 20230325035723 | 925 | 1268.442 | 1284.014 | 1244 | 1275.095 | 57687.31 | 63316.27 | 56257.52 | 60932.81 | 0.781 | 0.8664464 | 0.7426667 | 0.8283784 | 2.104769 | 2.108982 | 2.124667 | 2.109578 | 2.469192 | 2.414357 | 2.437714 | 2.432422 | 101.4696 | 80.26408 | 81.55 | 86.37051 | 2.286981 | 2.26167 | 2.281191 | 2.271 | 14948815 | 35407500 | 5859955 | 56315465 | 91402.8 | 358902.4 | 142875.6 | 594451.6 | 119009.6 | 40.7 | 0 | 119060.1 | 4152.449 | 9835.417 | 1627.765 | 15643.18 | 33.07224 | 165.1254 |  | 994
129 | 180356 | 20230331042314 | 2 | 538 | 2757 | 1416 | 18 | 15 | 93 | 6 | 850 | 484 | 45 | 1699 | 1669 | 1660 | 254 | 116 | 50 | 64 | 0 | 0 | 0 | 758 | 474 | 149 | 266 | 53 | 0 | 52 | 1025 | 512 | 474 | 149 | 104 | 100 | 1381 | 319 | 52 | 1 | 30 | 13118839 | 20230331 | ZIt5nfZf | 1 | 78 | 665 | 20230331040955 | 20230331042416 | 20230331042903 | 20230331043256 | 0 | 0 | 0 |  | 0 |  | 0 | 436 | 0 | 0 | 0 | 0 | 3241 |  | 1 | 1 | 1 | 1 | 1 | 4 | 1 | 1 | 0 | 0 | 0 | 0 | 0 | 0 | 0 | 0 | 0 | 0 | 0 | 0 | 0 | 0 | 0 | 0 | 0 | 0 | 0 | 0 | 0 | 0 | 0 | 0 | 0 | 0 | 0 | 0 | 0 | 0 | 0 | 0 | 0 | 0 | 0 | 0 | 0 | 0 | 0 | 0 | 0 | 0 | 0 | 0 | 0 | 0 | 0 | 0 | 0 | 0 | 0 | 0 | 0 | 0 | 0 | 0 | 0 | 0 | 0 | 0 | 0 | 0 | 0 | 0 | 0 | 0 | 0 | 0 | 0 | 406 | 0 | 0 | 0 | 0 | 0 | 0 | 0 | 67 | 0 | 0 | 0 | 0 | 0 | 0 | 0 | 0 | 0 | 0 | 0 | 0 | 0 | 0 | 84 | 60100 | 1269 | 13810 |  |  |  | 13810 | 52 | 119 |  | 300 | 1725 | 315 |  | 0 |  | 20230331042740 | 0 | 0 | 1381 | 473 | [] | 0 | 20230331041004 | 20230331042355 | 831 | 1269 | 1280.677 | 1239 | 1274.911 | 57761.67 | 64149.83 | 54117.8 | 61625.42 | 0.7923864 | 0.8951521 | 0.6970732 | 0.8527317 | 2.11 | 2.0927 | 2.09 | 2.098062 | 2.338826 | 2.359943 | 2.32 | 2.351263 | 81.16965 | 91.14563 | 81.3875 | 87.49492 | 2.224413 | 2.226321 | 2.205 | 2.224663 | 15199955 | 33692475 | 2169680 | 51162695 | 0 | 334004.9 | 171529.3 | 506185.3 | 170779.3 | 48886.05 | 0 | 220314 | 4222.21 | 9359.021 | 602.6889 | 14211.86 | 61.19833 | 140.607 |  | 1041
130 | 180544 | 20230402180707 | 2 | 303 | 2755 | 1341 | 24 | 15 | 91 | 5 | 850 | 484 | 104 | 1617 | 1649 | 1670 | 139 | 60 | 121 | 51 | 50 | 63 | 0 | 730 | 475 | 145 | 288 | 0 | 0 | 0 | 1019 | 0 | 475 | 145 | 86 | 66 | 1350 | 288 | 0 | 0 | -32 | 13118927 | 20230402 | ZIt5nfZf | 1 | 78 | 759 | 20230402175350 | 20230402181148 | 20230402181243 | 20230402181737 | 0 | 0 | 0 |  | 0 |  | 0 | 460 | 0 | 0 | 0 | 0 | 3239 |  | 1 | 1 | 1 | 1 | 1 | 4 | 1 | 1 | 0 | 0 | 0 | 0 | 0 | 0 | 0 | 0 | 0 | 0 | 0 | 0 | 0 | 0 | 0 | 0 | 0 | 0 | 0 | 0 | 0 | 0 | 0 | 0 | 0 | 0 | 0 | 0 | 0 | 0 | 0 | 0 | 0 | 0 | 0 | 0 | 0 | 0 | 0 | 0 | 0 | 0 | 0 | 0 | 0 | 0 | 0 | 0 | 0 | 0 | 0 | 0 | 0 | 0 | 0 | 0 | 0 | 0 | 0 | 0 | 0 | 0 | 0 | 0 | 0 | 0 | 0 | 0 | 0 | 0 | 0 | 0 | 0 | 0 | 0 | 0 | 0 | 0 | 0 | 0 | 0 | 0 | 0 | 0 | 0 | 0 | 0 | 0 | 0 | 0 | 0 | 0 | 85 | 60200 | 1267 | 14380 | 250 |  |  | 14630 | 56 |  |  | 300 | 1669 | 337 |  | 0 |  | 20230402181010 | 0 | 0 | 1350 | 0 | [] | 0 | 20230402175358 | 20230402180815 | 857 | 1267 | 1268.493 | 1237 | 1265.571 | 57022.88 | 64126.52 | 58040.44 | 61629.39 | 0.7928807 | 0.9034982 | 0.7780882 | 0.862182 | 2.24 | 2.232802 | 2.24 | 2.235414 | 2.40856 | 2.359487 | 2.339118 | 2.371785 | 80.76178 | 90.55268 | 81.275 | 87.04034 | 2.32428 | 2.296145 | 2.289559 | 2.3036 | 13808045 | 34963670 | 3897075 | 52767495 | 0 | 330600.1 | 118986.6 | 450236.9 | 156352.9 | 64286.35 | 0 | 221284.4 | 3835.568 | 9712.131 | 1082.521 | 14657.6375 | 61.46788 | 125.0658 |  | 1041
131 | 180750 | 20230405163924 | 3 | 654 | 2716 | 1360 | 41 | 18 | 107 | 5 | 849 | 480 | 176 | 1614 | 1659 | 1655 | 123 | 55 | 35 | 171 | 63 | 33 | 0 | 621 | 479 | 150 | 300 | 0 | 0 | 0 | 1122 | 0 | 479 | 150 | 138 | 0 | 1451 | 300 | 0 | 1 | -45 | 13119270 | 20230405 | ZIt5nfZf | 1 | 78 | 839 | 20230405162725 | 20230405164253 | 20230405164602 | 20230405165106 | 0 | 0 | 0 |  | 0 |  | 0 | 0 | 0 | 0 | 0 | 0 | 3196 |  | 1 | 1 | 1 | 1 | 1 | 4 | 1 | 1 | 201 | 0 | 0 | 0 | 0 | 0 | 0 | 0 | 0 | 0 | 0 | 0 | 0 | 0 | 0 | 0 | 0 | 0 | 0 | 0 | 0 | 0 | 0 | 0 | 0 | 0 | 0 | 0 | 0 | 0 | 0 | 0 | 0 | 0 | 0 | 0 | 0 | 0 | 0 | 0 | 0 | 0 | 0 | 0 | 0 | 0 | 0 | 0 | 0 | 0 | 0 | 0 | 0 | 0 | 0 | 0 | 0 | 0 | 0 | 0 | 0 | 0 | 0 | 0 | 0 | 0 | 0 | 0 | 0 | 0 | 0 | 0 | 0 | 0 | 0 | 0 | 0 | 0 | 0 | 0 | 0 | 0 | 0 | 0 | 0 | 0 | 0 | 0 | 0 | 0 | 0 | 0 | 83 | 59600 | 1268 | 14550 |  |  |  | 14550 | 40 |  |  | 300 | 1672 | 343 |  | 0 |  | 20230405164240 | 201 | 0 | 1250 | 0 | [] | 0 | 20230405162534 | 20230405164045 | 911 | 1267.098 | 1266.627 | 1237 | 1264.125 | 56696.76 | 59254.58 | 55551.11 | 58206.52 | 0.7820703 | 0.8211498 | 0.7425926 | 0.8031833 | 2.324297 | 2.320732 | 2.33 | 2.322558 | 2.268906 | 2.249704 | 2.218148 | 2.252294 | 101.1081 | 81.17637 | 82 | 86.8506 | 2.296602 | 2.285218 | 2.274074 | 2.287426 | 14467900 | 33965025 | 4452305 | 52979435 | 96270.6 | 372119.1 | 128576 | 598248.5 | 110159.6 | 0.9 | 0 | 110161.5 | 4018.861 | 9434.729 | 1236.751 | 14716.51 | 30.6004 | 166.1801
132 | 181349 | 20230413115921 | 3 | 178 | 2681 | 1408 | 51 | 17 | 101 | 5 | 850 | 473 | 227 | 1632 | 1664 | 1660 | 72 | 63 | 63 | 121 | 104 | 50 | 0 | 759 | 479 | 150 | 153 | 257 | 0 | 122 | 913 | 380 | 479 | 150 | 117 | 32 | 1486 | 562 | 122 | 1 | -32 | 13119921 | 20230413 | ZIt5nfZf | 1 | 78 | 1035 | 20230413114926 | 20230413120406 | 20230413120952 | 20230413121512 | 0 | 0 | 0 |  | 0 |  | 0 | 0 | 0 | 0 | 0 | 0 | 3154 |  | 1 | 1 | 1 | 1 | 1 | 4 | 1 | 1 | 0 | 0 | 0 | 0 | 0 | 0 | 0 | 0 | 0 | 0 | 0 | 0 | 0 | 0 | 0 | 0 | 0 | 0 | 0 | 0 | 0 | 0 | 0 | 0 | 0 | 0 | 0 | 0 | 0 | 0 | 0 | 0 | 0 | 0 | 0 | 0 | 0 | 0 | 0 | 98 | 0 | 0 | 0 | 0 | 0 | 0 | 0 | 0 | 0 | 0 | 0 | 152 | 0 | 0 | 0 | 0 | 0 | 0 | 0 | 0 | 0 | 0 | 0 | 0 | 0 | 0 | 0 | 0 | 0 | 0 | 0 | 0 | 0 | 0 | 0 | 0 | 0 | 0 | 0 | 0 | 0 | 0 | 0 | 0 | 0 | 0 | 0 | 0 | 0 | 251 | 0 | 0 | 86 | 60000 | 1249 | 14620 |  |  |  | 14620 | 63 | 157 |  | 300 | 1665 | 330 |  | 1 |  | 20230413120448 | 0 | 0 | 1486 | 0 | [] | 0 | 20230413114536 | 20230413120059 | 923 | 1245.823 | 1236.402 | 1229 | 1238.556 | 56284.41 | 58908.77 | 56463.06 | 57830.23 | 0.7994444 | 0.8416015 | 0.7792857 | 0.821831 | 1.972882 | 1.979851 | 1.98 | 1.977692 | 2.227743 | 2.17689 | 2.253878 | 2.200932 | 96.77248 | 79.27062 | 80.275 | 84.8383 | 2.100313 | 2.078371 | 2.116939 | 2.089312 | 16164130 | 31590125 | 5487395 | 53329360 | 118686.8 | 339917.1 | 207173.2 | 667036.1 | 103645.8 | 0 | 0 | 103645.8 | 4490.036 | 8775.035 | 1524.276 | 14813.71 | 28.7905 | 185.2878 |  | 1027
133 | 182629 | 20230430162131 | 2 | 353 | 2806 | 1412 | 43 | 15 | 115 | 5 | 851 | 489 | 227 | 1615 | 1657 | 1650 | 167 | 47 | 61 | 50 | 121 | 43 | 0 | 849 | 549 | 147 | 259 | 261 | 0 | 0 | 1109 | 545 | 549 | 147 | 71 | 40 | 1677 | 520 | 0 | 1 | -42 | 13121155 | 20230430 | ZIt5nfZf | 1 | 78 | 1461 | 20230430160755 | 20230430162250 | 20230430162626 | 20230430163112 | 0 | 0 | 0 |  | 0 |  | 0 | 0 | 0 | 0 | 0 | 0 | 3295 |  | 1 | 1 | 1 | 1 | 1 | 4 | 1 | 1 | 0 | 0 | 0 | 0 | 0 | 0 | 0 | 0 | 0 | 0 | 0 | 0 | 0 | 0 | 0 | 0 | 0 | 0 | 0 | 0 | 0 | 0 | 0 | 0 | 0 | 0 | 0 | 0 | 0 | 0 | 132 | 0 | 0 | 0 | 0 | 0 | 0 | 0 | 0 | 0 | 0 | 0 | 0 | 0 | 0 | 0 | 0 | 0 | 0 | 0 | 0 | 0 | 0 | 0 | 0 | 0 | 0 | 0 | 0 | 0 | 0 | 0 | 0 | 0 | 0 | 0 | 0 | 0 | 0 | 151 | 0 | 0 | 0 | 0 | 0 | 0 | 0 | 0 | 0 | 0 | 0 | 0 | 0 | 0 | 0 | 0 | 0 | 0 | 0 | 0 | 0 | 0 | 88 | 61600 | 1240 | 14070 |  |  |  | 14070 | 61 | 112 |  | 300 | 1661 | 396 |  | 1 |  | 20230430162440 | 0 | 0 | 1677 | 151 | [] | 0 | 20230430160803 | 20230430162242 | 879 | 1240 | 1243.188 | 1220 | 1240.412 | 57492.29 | 59143.47 | 57381.27 | 58533.39 | 0.8144578 | 0.8480501 | 0.7870423 | 0.8336064 | 2.250843 | 2.25619 | 2.28 | 2.256598 | 2.123092 | 2.06059 | 2.005493 | 2.073845 | 79.75492 | 91.18515 | 81.875 | 87.19522 | 2.186968 | 2.15839 | 2.142746 | 2.165222 | 14271095 | 33015885 | 4025225 | 51402755 | 0 | 290369.5 | 123795 | 414819.5 | 158229 | 116764.7 | 0 | 275630.3 | 3964.193 | 9171.079 | 1118.118 | 14278.54 | 76.56397 | 115.2276 |  | 1033
134 | 183557 | 20230513133659 | 1 | 208 | 2755 | 1397 | 58 | 17 | 116 | 5 | 850 | 484 | 165 | 1628 | 1661 | 1655 | 62 | 64 | 121 | 124 | 113 | 0 | 0 | 1008 | 479 | 151 | 273 | 413 | 116 | 84 | 1281 | 498 | 479 | 151 | 112 | 116 | 1638 | 802 | 84 | 1 | -33 | 13122168 | 20230513 | ZIt5nfZf | 1 | 78 | 1771 | 20230513132355 | 20230513133817 | 20230513134211 | 20230513134610 | 0 | 0 | 0 |  | 0 |  | 0 | 0 | 0 | 0 | 0 | 0 | 3239 |  | 1 | 1 | 1 | 1 | 1 | 4 | 1 | 1 | 0 | 0 | 0 | 0 | 0 | 0 | 0 | 0 | 0 | 0 | 0 | 0 | 0 | 0 | 0 | 0 | 0 | 0 | 0 | 0 | 0 | 0 | 0 | 0 | 0 | 0 | 0 | 0 | 0 | 0 | 0 | 0 | 0 | 0 | 0 | 0 | 0 | 0 | 0 | 0 | 0 | 0 | 0 | 0 | 0 | 0 | 0 | 0 | 0 | 0 | 0 | 0 | 0 | 0 | 0 | 0 | 0 | 0 | 0 | 0 | 0 | 0 | 0 | 0 | 0 | 0 | 0 | 0 | 0 | 0 | 0 | 0 | 0 | 0 | 0 | 0 | 0 | 0 | 0 | 0 | 0 | 0 | 0 | 0 | 0 | 0 | 0 | 0 | 0 | 0 | 0 | 0 | 87 | 60000 | 1234 | 14090 |  |  |  | 14090 | 43 |  |  | 300 | 1664 | 349 |  | 1 |  | 20230513134020 | 0 | 0 | 1638 | 0 | [] | 0 | 20230513132405 | 20230513133808 | 843 | 1238.361 | 1233.772 | 1224 | 1234.3 | 56769.59 | 63234.17 | 59146.52 | 61028.47 | 0.8134836 | 0.9152642 | 0.8169565 | 0.877758 | 2.281066 | 2.276245 | 2.29 | 2.278766 | 2.074221 | 2.070924 | 2.043913 | 2.069668 | 83.23878 | 88.68651 | 81.46123 | 86.51831 | 2.177643 | 2.173585 | 2.166956 | 2.174217 | 13803470 | 33466955 | 4030585 | 51394930 | 9504 | 341510.1 | 130417.5 | 482664.2 | 152101.3 | 33635.55 | 0 | 186276.3 | 3834.297 | 9296.376 | 1119.607 | 14276.37 | 51.74342 | 134.0734 |  | 1031
135 | 183574 | 20230513184705 | 1 | 304.8894 | 2758 | 1326 | 42 | 15 | 115 | 5 | 850 | 484 | 391 | 1576 | 1653 | 1660 | 126 | 62 | 61 | 121 | 114 | 0 | 0 | 818 | 479 | 153 | 295 | 0 | 125 | 0 | 1113 | 0 | 479 | 153 | 0 | 125 | 1627 | 420 | 0 | 1 | -77 | 13122047 | 20230513 | ZIt5nfZf | 1 | 78 | 1777 | 20230513183428 | 20230513184923 | 20230513185340 | 20230513185754 | 0 | 0 | 0 |  | 0 |  | 0 | 0 | 0 | 0 | 0 | 0 | 3242 |  | 1 | 1 | 1 | 1 | 1 | 4 | 1 | 1 | 0 | 0 | 0 | 0 | 0 | 0 | 0 | 0 | 0 | 0 | 0 | 0 | 0 | 0 | 0 | 0 | 0 | 0 | 0 | 0 | 0 | 0 | 0 | 0 | 0 | 0 | 0 | 0 | 0 | 0 | 0 | 0 | 0 | 0 | 0 | 0 | 0 | 177 | 0 | 0 | 0 | 0 | 0 | 0 | 0 | 0 | 0 | 0 | 0 | 0 | 0 | 0 | 0 | 0 | 0 | 0 | 0 | 0 | 0 | 0 | 0 | 0 | 0 | 0 | 0 | 0 | 0 | 0 | 0 | 0 | 0 | 0 | 0 | 0 | 0 | 0 | 0 | 0 | 0 | 0 | 0 | 0 | 0 | 0 | 0 | 0 | 0 | 177 | 0 | 0 | 0 | 0 | 88 | 60700 | 1244 | 15200 |  |  |  | 15200 | 37 |  |  | 300 | 1661 | 359 |  | 1 |  | 20230513185117 | 0 | 0 | 1627 | 0 | [] | 0 | 20230513183438 | 20230513184917 | 879 | 1247.532 | 1242.891 | 1224 | 1241.374 | 57233.72 | 67206.64 | 61672.58 | 63539.15 | 0.81236 | 0.9676056 | 0.8609849 | 0.9074403 | 2.0264 | 2.018229 | 2.049318 | 2.025222 | 2.03084 | 2.091891 | 2.024773 | 2.064448 | 89.83285 | 84.21041 | 80.32794 | 85.22648 | 2.02862 | 2.05506 | 2.037045 | 2.044835 | 14260230 | 33352345 | 8091375 | 55802575 | 28192.3 | 315407.2 | 161749.1 | 506588.7 | 150658.1 | 18593.65 | 0 | 169653 | 3961.175 | 9264.54 | 2247.604 | 15500.72 | 47.12583 | 140.7191 |  | 1031
136 | 183757 | 20230516032137 | 4 | 255 | 2782 | 1434 | 44 | 15 | 103 | 20 | 851 | 486 | 289 | 1620 | 1680 | 1650 | 171 | 60 | 32 | 131 | 62 | 30 | 0 | 833 | 481 | 151 | 294 | 372 | 99 | 116 | 1128 | 488 | 481 | 232 | 133 | 99 | 1465 | 765 | 116 | 0 | -60 | 13122323 | 20230516 | ZIt5nfZf | 1 | 78 | 1835 | 20230516030737 | 20230516032334 | 20230516032930 | 20230516033359 | 0 | 0 | 0 |  | 0 |  | 0 | 456 | 0 | 0 | 0 | 0 | 3268 |  | 1 | 1 | 1 | 1 | 1 | 4 | 1 | 1 | 0 | 0 | 0 | 0 | 0 | 0 | 0 | 0 | 0 | 0 | 0 | 0 | 0 | 0 | 0 | 0 | 0 | 0 | 0 | 0 | 0 | 0 | 0 | 0 | 0 | 0 | 0 | 0 | 0 | 0 | 0 | 0 | 0 | 0 | 0 | 0 | 0 | 0 | 0 | 0 | 0 | 0 | 0 | 0 | 0 | 0 | 0 | 0 | 0 | 0 | 0 | 0 | 0 | 0 | 0 | 0 | 0 | 0 | 0 | 0 | 0 | 0 | 0 | 0 | 0 | 0 | 0 | 0 | 0 | 0 | 0 | 0 | 0 | 0 | 0 | 81 | 0 | 0 | 0 | 0 | 0 | 0 | 0 | 0 | 0 | 0 | 0 | 0 | 0 | 0 | 0 | 0 | 78 | 55000 | 1244 | 14180 |  |  |  | 14180 | 72 | 153 | 45 | 300 | 1659 | 333 | 0 | 0 | 0 | 20230516032827 | 0 | 0 | 1465 | 81 | [] | 0 | 20230516030748 | 20230516032327 | 939 | 1247.645 | 1254.308 | 1224 | 1248.558 | 52800.42 | 56818.81 | 56462.27 | 55450.42 | 0.7454193 | 0.8084008 | 0.7827273 | 0.7846006 | 2.149613 | 2.147553 | 2.15 | 2.14852 | 2.184194 | 2.184567 | 2.187818 | 2.184824 | 79.61706 | 96.74644 | 82.15295 | 89.3818 | 2.166903 | 2.16606 | 2.168909 | 2.166672 | 16324285 | 29444735 | 6163970 | 52021380 | 0 | 294502.4 | 269111.7 | 564274.2 | 196810.1 | 106540.8 | 0 | 303986.7 | 4534.524 | 8179.093 | 1712.214 | 14450.38 | 84.44075 | 156.7428 |  | 1032
137 | 184175 | 20230521124900 | 1 | 304 | 2761 | 1413 | 45 | 16 | 108 | 9 | 851 | 483 | 135 | 1649 | 1674 | 1660 | 181 | 52 | 32 | 122 | 96 | 0 | 0 | 819 | 479 | 151 | 301 | 155 | 44 | 90 | 1121 | 245 | 479 | 151 | 131 | 44 | 1449 | 500 | 90 | 0 | -25 | 13122713 | 20230521 | ZIt5nfZf | 1 | 78 | 1977 | 20230521123552 | 20230521125014 | 20230521125355 | 20230521125903 | 0 | 0 | 0 |  | 0 |  | 0 | 0 | 0 | 0 | 0 | 0 | 3244 |  | 1 | 1 | 1 | 1 | 1 | 2 | 1 | 1 | 0 | 0 | 0 | 0 | 0 | 0 | 0 | 0 | 0 | 0 | 0 | 0 | 0 | 0 | 0 | 0 | 0 | 0 | 0 | 0 | 0 | 0 | 0 | 0 | 0 | 0 | 0 | 0 | 0 | 0 | 0 | 0 | 0 | 0 | 0 | 0 | 0 | 0 | 0 | 0 | 0 | 0 | 0 | 0 | 0 | 0 | 0 | 0 | 0 | 0 | 0 | 0 | 0 | 0 | 0 | 0 | 0 | 0 | 0 | 0 | 0 | 0 | 0 | 0 | 0 | 0 | 0 | 0 | 0 | 0 | 0 | 0 | 0 | 0 | 0 | 0 | 0 | 0 | 0 | 0 | 0 | 0 | 0 | 0 | 0 | 0 | 0 | 0 | 0 | 0 | 0 | 0 | 87 | 59900 | 1231 | 14020 |  |  |  | 14020 | 44 | 141 |  | 300 | 1675 | 343 |  | 1 |  | 20230521125239 | 0 | 0 | 1449 | 0 | [] | 0 | 20230521123600 | 20230521125005 | 845 | 1235.472 | 1229.502 | 1221 | 1230.614 | 56823.12 | 62717.19 | 57704.15 | 60587.76 | 0.81636 | 0.9117547 | 0.7981538 | 0.8747929 | 2.27196 | 2.267264 | 2.26 | 2.268095 | 2.2408 | 2.171962 | 2.174615 | 2.192533 | 97.81565 | 79.76627 | 81.1825 | 85.21527 | 2.25638 | 2.219613 | 2.217308 | 2.230314 | 14157980 | 33193515 | 3701360 | 51145845 | 81932.4 | 337541.4 | 141715.6 | 562448.4 | 113070.7 | 34.05 | 0 | 113113.5 | 3932.772 | 9220.421 | 1028.156 | 14207.18 | 31.4204 | 156.2357 |  | 1031
138 | 184740 | 20230530000249 | 2 | 337 | 2766 | 1374 | 37 | 17 | 102 | 5 | 848 | 493 | 124 | 1608 | 1652 | 1660 | 99 | 73 | 62 | 31 | 32 | 122 | 74 | 850 | 480 | 149 | 209 | 182 | 65 | 0 | 1060 | 182 | 480 | 149 | 53 | 110 | 1479 | 456 | 45 | 1 | -44 | 13123222 | 20230529 | ZIt5nfZf | 1 | 78 | 2157 | 20230529235608 | 20230530000926 | 20230530001326 | 20230530001752 | 0 | 0 | 0 |  | 0 |  | 0 | 450 | 0 | 0 | 0 | 0 | 3259 |  | 1 | 1 | 1 | 1 | 1 | 4 | 1 | 1 | 0 | 0 | 0 | 0 | 0 | 0 | 0 | 0 | 0 | 0 | 0 | 0 | 0 | 0 | 0 | 0 | 0 | 0 | 0 | 0 | 0 | 0 | 0 | 0 | 0 | 0 | 0 | 0 | 0 | 0 | 0 | 0 | 0 | 0 | 0 | 0 | 0 | 0 | 0 | 0 | 0 | 0 | 0 | 0 | 0 | 0 | 0 | 0 | 0 | 0 | 0 | 0 | 0 | 0 | 0 | 0 | 0 | 0 | 0 | 0 | 0 | 0 | 45 | 0 | 0 | 0 | 0 | 0 | 0 | 0 | 0 | 0 | 0 | 0 | 0 | 0 | 0 | 0 | 0 | 0 | 0 | 0 | 0 | 0 | 0 | 0 | 0 | 0 | 0 | 0 | 0 | 0 | 90 | 62300 | 1239 | 13930 |  |  |  | 13930 | 84 | 114 |  | 300 | 1661 | 331 |  | 1 |  | 20230530000558 | 0 | 0 | 1479 | 0 | [] | 0 | 20230529234928 | 20230530000403 | 875 | 1239 | 1245.265 | 1219 | 1241.275 | 58556.28 | 59624.8 | 56905.14 | 59093.17 | 0.8402429 | 0.8543141 | 0.7841892 | 0.8444114 | 2.19 | 2.194025 | 2.21 | 2.19424 | 2.256113 | 2.235433 | 2.13446 | 2.232731 | 77.70283 | 88.47671 | 81.46419 | 84.84234 | 2.223057 | 2.214729 | 2.17223 | 2.213486 | 14417090 | 32985690 | 4162825 | 51658410 | 0 | 341828.2 | 122252.6 | 464733.4 | 152914.5 | 49664.5 | 0 | 203198.6 | 4004.747 | 9162.692 | 1156.34 | 14349.56 | 56.44406 | 129.0926 |  | 1032
139 | 180371 | 20230331085312 | 4 | 360 | 2760 | 1359 | 40.94706 | 16.87059 | 103.3471 | 11.95882 | 855 | 468 | 217 | 1620.873 | 1668 | 1655 | 138 | 40 | 60 | 51 | 120 | 59 | 0 | 778 | 480 | 150 | 301 | 151 | 53 | 0 | 1080 | 151 | 480 | 150 | 166 | 53 | 1408 | 505 | 0 | 0 | -47.12651 | 13118830 | 20230331 | ZIt5o3Z5 | 1 | 78 | 672 | 20230331084026 | 20230331085452 | 20230331085856 | 20230331090333 | 0 | 0 | 0 |  | 0 |  | 0 |  | 0 | 0 | 0 | 0 | 3228 |  | 1 | 1 | 1 | 1 | 1 | 4 | 1 | 1 | 0 | 0 | 0 | 0 | 0 | 0 | 0 | 0 | 0 | 0 | 0 | 0 | 0 | 0 | 0 | 0 | 0 | 0 | 0 | 0 | 0 | 0 | 0 | 0 | 0 | 0 | 0 | 0 | 0 | 0 | 0 | 0 | 0 | 0 | 0 | 0 | 0 | 0 | 0 | 0 | 0 | 0 | 0 | 0 | 0 | 0 | 0 | 0 | 0 | 0 | 0 | 0 | 0 | 0 | 0 | 0 | 0 | 0 | 0 | 0 | 0 | 0 | 0 | 0 | 0 | 0 | 0 | 0 | 0 | 0 | 0 | 0 | 0 | 0 | 0 | 0 | 0 | 0 | 0 | 0 | 0 | 0 | 0 | 0 | 0 | 0 | 0 | 0 | 0 | 0 | 0 | 0 | 86 | 61600 | 1251 | 14070 |  |  |  | 14070 | 36 | 142 |  | 300 | [5 empty] | 20230331085552 | 0 | 0 | 1408 | 0 | [] | 0 | 20230331084034 | 20230331085442 | 848 | 1260.472 | 1279.057 | 1241 | 1269.999 | 57065.5 | 63182.1 | 56371.78 | 60807.54 | 0.7833188 | 0.8800378 | 0.7557778 | 0.8407311 | 2.109127 | 2.088204 | 2.073 | 2.09224 | 2.435066 | 2.42828 | 2.403 | 2.427429 | 101.8564 | 81.55997 | 81.4375 | 87.02796 | 2.272096 | 2.258242 | 2.238 | 2.259835 | 13018450 | 33373915 | 5026280 | 51517440 | 59269.3 | 339303.5 | 104221.4 | 504060.5 | 126589.3 | 5122.25 | 0 | 131919.5 | 3616.236 | 9270.532 | 1396.189 | 14310.4 | 36.64429 | 140.0168 |  | 1040
140 | 180388 | 20230331150716 | 4 | 603 | 2817 | 1301 | 26 | 15 | 107 | 87 | 855 | 475 | 360 | 1550 | 1646 | 1655 | 140 | 61 | 51 | 121 | 52 | 50 | 0 | 807 | 480 | 0 | 286 | 0 | 65 | 0 | 1093 | 0 | 480 | 0 | 180 | 65 | 1487 | 351 | 0 | 1 | -96 | 13118817 | 20230331 | ZIt5o3Z5 | 1 | 78 | 682 | 20230331145330 | 20230331151004 | 20230331151223 | 20230331151831 | 0 | 0 | 0 |  | 0 |  | 0 | 0 | 0 | 0 | 0 | 0 | 3292 |  | 1 | 1 | 1 | 1 | 1 | 4 | 1 | 1 | 0 | 0 | 0 | 0 | 0 | 0 | 0 | 0 | 0 | 0 | 0 | 0 | 0 | 0 | 0 | 0 | 0 | 0 | 0 | 0 | 0 | 0 | 0 | 0 | 0 | 0 | 0 | 0 | 0 | 0 | 0 | 0 | 0 | 0 | 0 | 0 | 0 | 200 | 0 | 0 | 0 | 0 | 0 | 0 | 0 | 0 | 0 | 0 | 0 | 0 | 0 | 0 | 0 | 0 | 0 | 0 | 0 | 0 | 0 | 0 | 0 | 0 | 0 | 0 | 0 | 0 | 0 | 0 | 0 | 0 | 0 | 0 | 0 | 0 | 0 | 0 | 0 | 0 | 0 | 0 | 0 | 0 | 0 | 0 | 0 | 0 | 0 | 200 | 0 | 0 | 0 | 0 | 84 | 59900 | 1261 | 15920 |  |  |  | 15920 | 37 | 157 |  | 320 | 1626 | 351 |  | 0 |  | 20230331151135 | 0 | 0 | 1487 | 0 | [] | 0 | 20230331145338 | 20230331150956 | 978 | 1265.327 | 1285.675 | 1241 | 1272.756 | 56857.81 | 61623.21 | 57991.9375 | 59716.46 | 0.7852788 | 0.864708 | 0.795125 | 0.8314432 | 2.016506 | 2.014653 | 2.041875 | 2.019621 | 2.38539 | 2.359982 | 2.347 | 2.364852 | 99.94396 | 78.95575 | 81 | 85.06927 | 2.200948 | 2.187318 | 2.194437 | 2.192236 | 15247880 | 33723380 | 9232590 | 58296110 | 79750.85 | 344957.3 | 167826 | 593794.8 | 134660.6 | 526 | 0 | 135247.3 | 4235.522 | 9367.606 | 2564.608 | 16193.36 | 37.56869 | 164.943 |  | 1043
141 | 180946 | 20230408105954 | 4 | 270 | 2800 | 1441 | 47 | 16 | 113 | 5 | 855 | 474 | 247 | 1642 | 1676 | 1660 | 141 | 61 | 51 | 50 | 121 | 31 | 19 | 842 | 479 | 151 | 313 | 271 | 0 | 133 | 1156 | 404 | 479 | 217 | 154 | 0 | 1472 | 584 | 133 | 0 | -34 | 13119329 | 20230408 | ZIt5o3Z5 | 1 | 78 | 904 | 20230408104549 | 20230408110142 | 20230408110623 | 20230408111023 | 0 | 0 | 0 |  | 0 |  | 0 | 0 | 0 | 0 | 0 | 0 | 3274 |  | 1 | 1 | 1 | 1 | 1 | 4 | 1 | 1 | 0 | 0 | 0 | 0 | 0 | 0 | 0 | 0 | 0 | 0 | 0 | 0 | 0 | 0 | 0 | 0 | 0 | 0 | 0 | 0 | 0 | 0 | 0 | 0 | 0 | 0 | 0 | 0 | 0 | 0 | 0 | 0 | 0 | 0 | 0 | 0 | 0 | 0 | 0 | 0 | 0 | 0 | 0 | 0 | 0 | 0 | 0 | 0 | 0 | 0 | 0 | 0 | 0 | 0 | 0 | 0 | 0 | 0 | 0 | 0 | 0 | 0 | 0 | 0 | 0 | 0 | 0 | 0 | 0 | 0 | 0 | 0 | 0 | 0 | 0 | 66 | 0 | 0 | 0 | 0 | 0 | 0 | 0 | 0 | 0 | 0 | 0 | 0 | 0 | 0 | 0 | 0 | 76 | 54500 | 1254 | 14340 |  |  |  | 14340 | 66 | 131 |  | 300 | 1667 | 334 |  | 1 |  | 20230408110335 | 0 | 0 | 1472 | 66 | [] | 0 | 20230408104559 | 20230408110132 | 933 | 1258.277 | 1266.946 | 1234 | 1261.032 | 52594.7 | 58091.77 | 56079.29 | 56324.94 | 0.7215909 | 0.8090192 | 0.7579592 | 0.7789175 | 2.138674 | 2.112119 | 2.12 | 2.120461 | 2.469053 | 2.426848 | 2.377653 | 2.433623 | 81.3152 | 90.25517 | 81.2125 | 86.77571 | 2.303864 | 2.269483 | 2.248826 | 2.277042 | 13840695 | 33126155 | 5448635 | 52503990 | 0 | 336170.1 | 143531.1 | 480350.8 | 171085.7 | 75465.75 | 0 | 247201.4 | 3844.6375 | 9201.71 | 1513.51 | 14584.44 | 68.66706 | 133.4308
142 | 180949 | 20230408114518 | 4 | 270 | 2827 | 1396 | 41 | 17 | 108 | 5 | 856 | 475 | 227 | 1602 | 1646 | 1660 | 141 | 61 | 51 | 50 | 121 | 51 | 0 | 901 | 480 | 150 | 295 | 153 | 82 | 0 | 1196 | 153 | 480 | 150 | 153 | 82 | 1531 | 530 | 0 | 0 | -44 | 13119330 | 20230408 | ZIt5o3Z5 | 1 | 78 | 905 | 20230408113347 | 20230408115102 | 20230408115524 | 20230408120144 | 0 | 0 | 0 |  | 0 |  | 0 | 0 | 0 | 0 | 0 | 0 | 3302 |  | 1 | 1 | 1 | 1 | 1 | 4 | 1 | 1 | 0 | 0 | 0 | 0 | 0 | 0 | 0 | 0 | 0 | 0 | 0 | 0 | 0 | 0 | 0 | 0 | 0 | 0 | 0 | 0 | 0 | 0 | 0 | 0 | 0 | 0 | 0 | 0 | 0 | 0 | 0 | 0 | 0 | 0 | 0 | 0 | 0 | 0 | 0 | 0 | 0 | 0 | 0 | 0 | 0 | 0 | 0 | 0 | 0 | 0 | 0 | 0 | 0 | 0 | 0 | 0 | 0 | 0 | 0 | 0 | 0 | 0 | 0 | 0 | 0 | 0 | 0 | 0 | 0 | 0 | 0 | 0 | 0 | 0 | 0 | 0 | 0 | 0 | 0 | 0 | 0 | 0 | 0 | 0 | 0 | 0 | 0 | 0 | 0 | 0 | 0 | 0 | 76 | 54800 | 1254 | 14140 |  |  |  | 14140 | 56 | 141 |  | 300 | 1664 | 334 |  | 0 |  | 20230408114855 | 0 | 0 | 1531 | 0 | [] | 0 | 20230408113055 | 20230408114654 | 959 | 1258.237 | 1260.172 | 1234 | 1257.007 | 52223.15 | 54485.97 | 55834.48 | 53983.88 | 0.7122593 | 0.7563575 | 0.7582292 | 0.7441293 | 2.126037 | 2.106627 | 2.13 | 2.114432 | 2.394222 | 2.43253 | 2.354583 | 2.413942 | 94.27699 | 83.05479 | 81.2 | 86.02865 | 2.26013 | 2.269578 | 2.242292 | 2.264187 | 14057935 | 32265470 | 5312720 | 51725500 | 37986.2 | 376776.5 | 140963.2 | 556984.1 | 164837 | 16423.8 | 0 | 181627.7 | 3904.982 | 8962.631 | 1475.756 | 14368.19 | 50.45214 | 154.7178 |  | 1043
143 | 180952 | 20230408124213 | 4 | 312 | 2803 | 1376 | 39 | 17 | 113 | 5 | 858 | 461 | 391 | 1619 | 1658 | 1660 | 131 | 62 | 49 | 121 | 50 | 48 | 0 | 861 | 480 | 152 | 200 | 0 | 35 | 137 | 1062 | 137 | 480 | 152 | 155 | 35 | 1493 | 235 | 137 | 1 | -39 | 13119331 | 20230408 | ZIt5o3Z5 | 1 | 78 | 906 | 20230408122759 | 20230408124410 | 20230408124746 | 20230408125202 | 0 | 0 | 0 |  | 0 |  | 0 | 0 | 0 | 0 | 0 | 0 | 3264 |  | 1 | 1 | 1 | 1 | 1 | 4 | 1 | 1 | 0 | 0 | 0 | 0 | 0 | 0 | 0 | 0 | 0 | 0 | 0 | 0 | 0 | 0 | 0 | 0 | 0 | 0 | 0 | 0 | 0 | 0 | 0 | 0 | 0 | 0 | 0 | 0 | 0 | 0 | 0 | 0 | 0 | 0 | 0 | 0 | 0 | 0 | 0 | 0 | 0 | 0 | 0 | 0 | 0 | 0 | 0 | 0 | 0 | 0 | 0 | 0 | 0 | 0 | 0 | 0 | 0 | 0 | 0 | 0 | 0 | 0 | 0 | 0 | 0 | 0 | 0 | 0 | 0 | 0 | 0 | 0 | 0 | 0 | 0 | 0 | 0 | 0 | 0 | 0 | 0 | 0 | 0 | 0 | 0 | 0 | 0 | 0 | 0 | 0 | 0 | 0 | 76 | 54600 | 1254 | 14410 |  |  |  | 14410 | 68 | 114 |  | 300 | 1660 | 422 |  | 1 |  | 20230408124602 | 0 | 0 | 1493 | 0 | [] | 0 | 20230408122806 | 20230408124359 | 953 | 1258.245 | 1270.216 | 1234 | 1262.809 | 52512.34 | 56646.56 | 56748.77 | 55490.98 | 0.7223048 | 0.7894118 | 0.7726415 | 0.7686044 | 2.140372 | 2.141315 | 2.14 | 2.140903 | 2.363308 | 2.302803 | 2.363773 | 2.326663 | 80.8888 | 90.31994 | 81.125 | 86.63511 | 2.25184 | 2.222059 | 2.251887 | 2.233783 | 14081840 | 32697790 | 5969095 | 52836495 | 0 | 295893.7 | 148621 | 445163.7 | 173423.5 | 121098 | 0 | 295167.9 | 3911.622 | 9082.719 | 1658.082 | 14676.8 | 81.9911 | 123.6566 |  | 1042
144 | 181625 | 20230417033207 | 1 | 262 | 2783 | 1342 | 50 | 17 | 101 | 5 | 856 | 468 | 227 | 1600 | 1664 | 1660 | 160 | 71 | 30 | 30 | 64 | 50 | 30 | 925 | 480 | 149 | 241 | 0 | 71 | 0 | 1166 | 0 | 480 | 149 | 137 | 71 | 1554 | 312 | 0 | 1 | -64 | 13119837 | 20230417 | ZIt5o3Z5 | 1 | 78 | 1126 | 20230417031829 | 20230417033354 | 20230417033806 | 20230417034207 | 0 | 0 | 0 |  | 0 |  | 0 | 0 | 33 | 0 | 0 | 0 | 3251 |  | 1 | 1 | 1 | 1 | 1 | 4 | 1 | 1 | 0 | 0 | 0 | 0 | 0 | 0 | 0 | 0 | 0 | 0 | 0 | 0 | 0 | 0 | 0 | 0 | 0 | 0 | 0 | 0 | 0 | 0 | 0 | 0 | 0 | 0 | 0 | 0 | 0 | 0 | 0 | 0 | 0 | 0 | 0 | 0 | 0 | 0 | 0 | 0 | 0 | 0 | 0 | 0 | 0 | 0 | 0 | 0 | 0 | 0 | 0 | 0 | 0 | 0 | 0 | 0 | 0 | 0 | 0 | 0 | 0 | 0 | 0 | 0 | 0 | 0 | 0 | 0 | 0 | 0 | 0 | 0 | 0 | 0 | 0 | 0 | 0 | 0 | 0 | 0 | 0 | 0 | 0 | 0 | 0 | 0 | 0 | 0 | 0 | 0 | 0 | 0 | 86 | 60500 | 1244 | 14460 |  |  |  | 14460 | 46 | 133 |  | 300 | 1668 | 327 |  | 1 |  | 20230417033556 | 0 | 0 | 1554 | 0 | [] | 0 | 20230417031840 | 20230417033346 | 906 | 1244 | 1255.505 | 1224 | 1248.774 | 56933.94 | 59317.41 | 56365.25 | 58313.45 | 0.8062162 | 0.8391059 | 0.7689899 | 0.822042 | 2.337954 | 2.321807 | 2.34 | 2.328411 | 2.273629 | 2.279507 | 2.19404 | 2.268488 | 88.89204 | 86.95807 | 82.05 | 86.97463 | 2.305791 | 2.300657 | 2.26702 | 2.298449 | 14698230 | 32459885 | 5533965 | 52784020 | 19457 | 353152.1 | 150313.6 | 524174.4 | 163859.2 | 27203.1 | 0 | 191550.2 | 4082.842 | 9016.635 | 1537.2125 | 14662.23 | 53.2084 | 145.604 |  | 1031
145 | 182007 | 20230422073848 | 4 | 378 | 2786 | 1401 | 41.1217 | 17.03043 | 102.6146 | 11.04057 | 856 | 467 | 52 | 1616 | 1672 | 1660 | 165 | 152 | 60 | 60 | 30 | 0 | 0 | 759 | 479 | 148 | 306 | 323 | 50 | 0 | 1066 | 324 | 479 | 148 | 77 | 166 | 1386 | 679 | 0 | 1 | -56 | 13120618 | 20230422 | ZIt5o3Z5 | 1 | 78 | 1255 | 20230422072510 | 20230422074021 | 20230422074821 | 20230422075101 | 0 | 0 | 0 |  | 0 |  | 0 |  | 0 | 0 | 0 | 0 | 3253 |  | 1 | 1 | 1 | 1 | 1 | 4 | 1 | 1 | 0 | 0 | 0 | 0 | 0 | 0 | 0 | 0 | 0 | 0 | 0 | 0 | 0 | 0 | 0 | 0 | 0 | 0 | 0 | 0 | 0 | 0 | 0 | 0 | 0 | 0 | 0 | 0 | 0 | 0 | 0 | 0 | 0 | 0 | 0 | 0 | 0 | 0 | 0 | 0 | 0 | 0 | 0 | 0 | 0 | 0 | 0 | 0 | 0 | 0 | 0 | 0 | 0 | 0 | 0 | 0 | 0 | 0 | 0 | 0 | 0 | 0 | 0 | 0 | 0 | 0 | 0 | 0 | 0 | 0 | 0 | 0 | 0 | 0 | 0 | 0 | 0 | 49 | 0 | 0 | 0 | 0 | 0 | 0 | 0 | 0 | 0 | 0 | 0 | 0 | 0 | 0 | 79 | 54700 | 1239 | 13730 |  |  |  | 13730 | 151 | 162 |  | 300 | 1666 | 265 |  | 1 |  | 20230422074359 | 0 | 0 | 1386 | 49 | [] | 0 | 20230422072517 | 20230422074013 | 896 | 1247.089 | 1258.539 | 1229 | 1252.158 | 52467.43 | 58243.07 | 55270.35 | 56156.17 | 0.7639643 | 0.8376836 | 0.7668235 | 0.8079241 | 2.065571 | 2.045838 | 2.06 | 2.053348 | 2.250607 | 2.202957 | 2.235765 | 2.22096 | 97.25607 | 80.27688 | 81.1 | 85.66097 | 2.158089 | 2.124397 | 2.147882 | 2.137154 | 14647350 | 30882510 | 4650845 | 50269760 | 95552.6 | 340378 | 201776.8 | 638979.1 | 121668.5 | 1.75 | 0 | 121672.4 | 4068.708 | 8578.475 | 1291.901 | 13963.82 | 33.79789 | 177.4942 |  | 1031
146 | 183012 | 20230505230953 | 2 | 171 | 2566 | 1406 | 54 | 18 | 103 | 5 | 845 | 468 | 186 | 1609 | 1653 | 1645 | 146 | 61 | 121 | 40 | 30 | 54 | 16 | 901 | 477 | 0 | 242 | 337 | 32 | 0 | 1143 | 533 | 542 | 148 | 0 | 32 | 1722 | 675 | 0 | 1 | -44 | 13121515 | 20230505 | ZIt5o3Z5 | 1 | 78 | 1585 | 20230505225630 | 20230505231124 | 20230505231610 | 20230505232049 | 0 | 0 | 0 |  | 0 |  | 0 | 0 | 0 | 0 | 0 | 0 | 3034 |  | 1 | 1 | 1 | 1 | 1 | 4 | 1 | 1 | 0 | 0 | 0 | 0 | 0 | 0 | 0 | 0 | 0 | 0 | 0 | 0 | 0 | 0 | 0 | 0 | 196 | 0 | 0 | 0 | 0 | 0 | 148 | 0 | 0 | 0 | 0 | 0 | 0 | 0 | 0 | 0 | 0 | 0 | 0 | 0 | 0 | 0 | 0 | 0 | 0 | 0 | 64 | 0 | 0 | 0 | 0 | 0 | 0 | 0 | 0 | 0 | 0 | 0 | 0 | 0 | 0 | 0 | 0 | 0 | 0 | 0 | 0 | 0 | 0 | 0 | 0 | 0 | 0 | 0 | 0 | 0 | 0 | 0 | 0 | 0 | 0 | 0 | 0 | 0 | 0 | 0 | 0 | 0 | 0 | 0 | 0 | 0 | 0 | 0 | 0 | 0 | 87 | 60200 | 1241 | 14270 |  |  |  | 14270 | 248 |  |  | 300 | 1670 | 341 |  | 0 |  | 20230505231455 | 0 | 344 | 1378 | 0 | [] | 0 | 20230505225628 | 20230505231116 | 888 | 1241 | 1250.765 | 1221 | 1244.937 | 57373.39 | 59575.19 | 57681.69 | 58711.39 | 0.8244043 | 0.8510038 | 0.7898795 | 0.8369933 | 2.230072 | 2.209129 | 2.2 | 2.214809 | 2.215812 | 2.263447 | 2.29 | 2.25107 | 81.56128 | 89.31402 | 82.2125 | 86.23188 | 2.222942 | 2.236288 | 2.245 | 2.232939 | 15842985 | 31409650 | 4740500 | 52085090 | 4320 | 337256.9 | 196510.9 | 539321.6 | 175521 | 39100.75 | 0 | 215199.8 | 4400.829 | 8724.903 | 1316.806 | 14468.08 | 59.77772 | 149.8115 |  | 1023
147 | 183027 | 20230506072209 | 2 | 248 | 2604 | 1352 | 59 | 19 | 106 | 5 | 845 | 476 | 350 | 1582 | 1663 | 1665 | 168 | 61 | 31 | 40 | 31 | 81 | 64 | 849 | 480 | 151 | 304 | 48 | 0 | 0 | 1153 | 48 | 560 | 151 | 61 | 44 | 1480 | 431 | 0 | 1 | -81 | 13121468 | 20230506 | ZIt5o3Z5 | 1 | 78 | 1590 | 20230506070826 | 20230506072427 | 20230506072923 | 20230506073339 | 0 | 0 | 0 |  | 0 |  | 0 | 0 | 0 | 0 | 0 | 0 | 3080 |  | 1 | 1 | 1 | 1 | 1 | 4 | 1 | 1 | 0 | 0 | 0 | 0 | 0 | 0 | 0 | 0 | 0 | 0 | 0 | 0 | 0 | 0 | 0 | 0 | 0 | 0 | 0 | 0 | 0 | 0 | 0 | 0 | 0 | 0 | 0 | 0 | 0 | 0 | 0 | 0 | 0 | 0 | 0 | 0 | 0 | 0 | 0 | 0 | 0 | 0 | 79 | 0 | 0 | 0 | 0 | 0 | 0 | 0 | 0 | 0 | 0 | 0 | 0 | 0 | 0 | 0 | 0 | 0 | 0 | 0 | 0 | 0 | 0 | 0 | 0 | 0 | 0 | 0 | 0 | 0 | 0 | 0 | 0 | 0 | 0 | 0 | 0 | 0 | 0 | 0 | 0 | 0 | 0 | 0 | 0 | 0 | 0 | 0 | 0 | 0 | 88 | 62300 | 1231 | 15240 |  |  |  | 15240 | 260 | 125 |  | 300 | 1668 | 320 |  | 1 |  | 20230506072810 | 0 | 0 | 1480 | 0 | [] | 0 | 20230506070836 | 20230506072417 | 941 | 1231 | 1250.8 | 1221 | 1240.571 | 57520.85 | 59123.08 | 61573.05 | 58955.92 | 0.8258163 | 0.8414808 | 0.855625 | 0.8385138 | 2.32 | 2.294808 | 2.263672 | 2.298439 | 2.242109 | 2.228827 | 2.261406 | 2.237399 | 79.6514 | 90.84349 | 82.6 | 86.23028 | 2.281054 | 2.261817 | 2.262539 | 2.267919 | 16864430 | 30699295 | 7831925 | 55485045 | 0 | 315654.3 | 237368.6 | 553683.7 | 186699.7 | 61607.65 | 0 | 248940.6 | 4684.564 | 8527.582 | 2175.535 | 15412.5125 | 69.15015 | 153.801 |  | 1025
148 | 183033 | 20230506095438 | 4 | 267 | 2648 | 1302 | 46 | 18 | 105 | 5 | 849 | 468 | 381 | 1583 | 1672 | 1660 | 162 | 61 | 30 | 31 | 105 | 79 | 0 | 857 | 480 | 0 | 318 | 0 | 0 | 0 | 1176 | 0 | 480 | 0 | 0 | 161 | 1536 | 318 | 0 | 1 | -89 | 13121467 | 20230506 | ZIt5o3Z5 | 1 | 78 | 1592 | 20230506094016 | 20230506095659 | 20230506100147 | 20230506100706 | 0 | 0 | 0 |  | 0 |  | 0 | 0 | 0 | 0 | 0 | 0 | 3116 |  | 1 | 1 | 1 | 1 | 1 | 4 | 1 | 1 | 0 | 0 | 0 | 0 | 0 | 0 | 0 | 0 | 0 | 0 | 0 | 0 | 0 | 0 | 0 | 0 | 0 | 0 | 0 | 0 | 0 | 0 | 0 | 0 | 0 | 0 | 0 | 0 | 0 | 0 | 0 | 0 | 0 | 0 | 0 | 0 | 0 | 199 | 0 | 0 | 0 | 0 | 0 | 0 | 0 | 0 | 0 | 0 | 0 | 0 | 0 | 0 | 0 | 0 | 0 | 0 | 0 | 0 | 0 | 0 | 0 | 0 | 0 | 0 | 0 | 0 | 0 | 0 | 0 | 0 | 0 | 0 | 0 | 0 | 0 | 0 | 0 | 0 | 0 | 0 | 0 | 0 | 0 | 0 | 0 | 0 | 0 | 199 | 0 | 0 | 0 | 0 | 78 | 55200 | 1241 | 15210 |  |  |  | 15210 | 265 | 153 |  | 300 | 1666 | 337 |  | 1 |  | 20230506095846 | 0 | 0 | 1536 | 0 | [] | 0 | 20230506094024 | 20230506095650 | 986 | 1245.262 | 1256.356 | 1221 | 1248.528 | 52706 | 58166.96 | 57398.64 | 56541.01 | 0.7451636 | 0.8289292 | 0.7975 | 0.801359 | 2.151818 | 2.136028 | 2.139773 | 2.140933 | 2.214509 | 2.236045 | 2.27 | 2.234584 | 99.00655 | 80.43437 | 81.925 | 85.81379 | 2.183164 | 2.186036 | 2.204886 | 2.187759 | 14448945 | 33635140 | 7530805 | 55701810 | 78763 | 370908.7 | 161878.5 | 612825.2 | 138373.9 | 983.8 | 0 | 139443.7 | 4013.596 | 9343.094 | 2091.89 | 15472.725 | 38.73437 | 170.2292 |  | 1026
149 | 183042 | 20230506143453 | 4 | 1043 | 2660 | 1285 | 13 | 12 | 91 | 8 | 868 | 401 | 145 | 1590 | 1667 | 1660 | 124 | 30 | 81 | 71 | 95 | 0 | 0 | 699 | 479 | 0 | 478 | 0 | 0 | 0 | 1178 | 0 | 479 | 0 | 0 | 149 | 1477 | 478 | 0 | 1 | -77 | 13121618 | 20230506 | ZIt5o3Z5 | 1 | 78 | 1597 | 20230506142030 | 20230506143643 | 20230506144037 | 20230506144840 | 0 | 0 | 0 |  | 0 |  | 0 | 402 | 0 | 0 | 0 | 0 | 3061 |  | 1 | 1 | 1 | 1 | 1 | 4 | 1 | 1 | 0 | 0 | 0 | 0 | 0 | 0 | 0 | 0 | 0 | 0 | 0 | 100 | 0 | 0 | 0 | 0 | 0 | 0 | 0 | 0 | 0 | 0 | 0 | 0 | 0 | 0 | 0 | 0 | 0 | 0 | 0 | 0 | 0 | 0 | 0 | 0 | 0 | 199 | 0 | 0 | 0 | 0 | 0 | 0 | 0 | 0 | 0 | 0 | 0 | 0 | 0 | 0 | 0 | 0 | 0 | 0 | 0 | 0 | 0 | 0 | 0 | 0 | 0 | 0 | 0 | 0 | 0 | 0 | 0 | 0 | 0 | 0 | 0 | 0 | 0 | 0 | 0 | 0 | 0 | 0 | 0 | 0 | 0 | 0 | 0 | 0 | 0 | 199 | 100 | 0 | 0 | 0 | 78 | 54700 | 1231 | 14600 |  |  |  | 14600 | 68 | 144 |  | 300 | 1660 | 316 |  | 1 |  | 20230506143830 | 100 | 0 | 1377 | 0 | [] | 0 | 20230506142039 | 20230506143635 | 956 | 1240.034 | 1247.65 | 1221 | 1242.672 | 52481.6 | 58040.55 | 56441.76 | 56311.6 | 0.7376866 | 0.8254437 | 0.7783333 | 0.7958159 | 1.950112 | 1.932764 | 1.95 | 1.939467 | 2.30209 | 2.248362 | 2.153628 | 2.253316 | 100.1352 | 79.34443 | 81.25 | 85.37612 | 2.126101 | 2.090563 | 2.051814 | 2.096391 | 14021290 | 33967815 | 5710435 | 53787380 | 88946.7 | 371182.9 | 140516.5 | 601909.8 | 125096.6 | 140.05 | 0 | 125262.1 | 3894.803 | 9435.504 | 1586.232 | 14940.94 | 34.79503 | 167.1972 |  | 1024
150 | 183055 | 20230506202019 | 1 | 605 | 2762 | 1319 | 25 | 14 | 102 | 5 | 855 | 468 | 206 | 1600 | 1659 | 1660 | 162 | 60 | 30 | 121 | 13 | 40 | 42 | 890 | 479 | 0 | 226 | 0 | 44 | 0 | 1116 | 0 | 479 | 0 | 0 | 188 | 1769 | 270 | 0 | 1 | -59 | 13121438 | 20230506 | ZIt5o3Z5 | 1 | 78 | 1603 | 20230506200535 | 20230506202218 | 20230506202529 | 20230506203017 | 0 | 0 | 0 |  | 0 |  | 0 | 0 | 0 | 0 | 0 | 0 | 3230 |  | 1 | 1 | 1 | 1 | 1 | 4 | 1 | 1 | 0 | 0 | 0 | 0 | 0 | 0 | 0 | 0 | 0 | 0 | 0 | 0 | 0 | 0 | 0 | 0 | 0 | 0 | 0 | 0 | 0 | 0 | 0 | 0 | 0 | 0 | 200 | 0 | 0 | 0 | 0 | 0 | 0 | 0 | 0 | 0 | 0 | 200 | 0 | 0 | 0 | 0 | 0 | 0 | 0 | 0 | 0 | 0 | 0 | 0 | 0 | 0 | 0 | 0 | 0 | 0 | 0 | 0 | 0 | 0 | 0 | 0 | 0 | 0 | 0 | 0 | 0 | 0 | 0 | 0 | 0 | 0 | 0 | 0 | 0 | 0 | 0 | 0 | 0 | 0 | 0 | 0 | 0 | 0 | 0 | 0 | 0 | 200 | 200 | 0 | 0 | 0 | 86 | 60200 | 1221 | 15660 |  |  |  | 15660 | 61 | 122 |  | 300 | 1677 | 319 |  | 0 |  | 20230506202409 | 0 | 200 | 1569 | 0 | [] | 0 | 20230506200545 | 20230506202205 | 980 | 1232.467 | 1230.405 | 1221 | 1229.968 | 57278.51 | 58847.09 | 56787.26 | 58182.53 | 0.8142391 | 0.832592 | 0.7789623 | 0.8216225 | 2 | 1.985552 | 1.98 | 1.98902 | 2.220036 | 2.267475 | 2.288396 | 2.256378 | 80.35915 | 92.06865 | 81.55 | 87.63314 | 2.110018 | 2.126513 | 2.134198 | 2.122699 | 15760410 | 35144705 | 5973590 | 56970365 | 0 | 323930.5 | 149264.7 | 473847.6 | 176787 | 115878.7 | 0 | 293307.7 | 4377.892 | 9762.418 | 1659.331 | 15825.1 | 81.47436 | 131.6243 |  | 1031
151 | 183130 | 20230508012952 | 4 | 190 | 1678 | 1362 | 41 | 16 | 103 | 5 | 779 | 475 | 299 | 1619 | 1673 | 1665 | 150 | 62 | 31 | 82 | 40 | 40 | 13 | 792 | 476 | 100 | 390 | 0 | 0 | 113 | 1183 | 113 | 476 | 100 | 155 | 0 | 1368 | 390 | 113 | 1 | -54 | 13121560 | 20230508 | ZIt5o3Z5 | 1 | 78 | 1629 | 20230508011611 | 20230508013149 | 20230508013740 | 20230508014514 | 0 | 0 | 0 |  | 0 |  | 0 | 0 | 57 | 0 | 0 | 0 | 2153 |  | 1 | 1 | 1 | 1 | 1 | 4 | 1 | 1 | 0 | 0 | 0 | 0 | 0 | 0 | 0 | 0 | 0 | 0 | 0 | 0 | 0 | 0 | 0 | 0 | 0 | 0 | 0 | 0 | 0 | 0 | 0 | 0 | 0 | 0 | 0 | 0 | 0 | 0 | 0 | 0 | 0 | 0 | 0 | 0 | 0 | 0 | 0 | 0 | 0 | 0 | 0 | 0 | 0 | 0 | 0 | 0 | 0 | 0 | 0 | 0 | 0 | 0 | 0 | 0 | 0 | 0 | 0 | 0 | 0 | 0 | 0 | 0 | 0 | 0 | 0 | 0 | 0 | 0 | 0 | 0 | 0 | 0 | 0 | 0 | 0 | 0 | 0 | 0 | 0 | 0 | 0 | 0 | 0 | 0 | 0 | 0 | 0 | 0 | 0 | 0 | 78 | 54900 | 1251 | 14100 |  |  |  | 14100 | 61 | 151 |  | 300 | 1665 | 340 |  | 1 |  | 20230508013330 | 0 | 0 | 1368 | 0 | [] | 0 | 20230508011622 | 20230508013140 | 918 | 1251 | 1262.054 | 1221 | 1254.13 | 52363.31 | 58110.8 | 56558.61 | 56319.14 | 0.7338521 | 0.8218987 | 0.7775 | 0.7920261 | 2.292957 | 2.295244 | 2.314537 | 2.296874 | 2.198716 | 2.226456 | 2.234444 | 2.21963 | 101.6353 | 81.58556 | 83.3875 | 87.41059 | 2.245837 | 2.26085 | 2.274491 | 2.258252 | 13413605 | 32091045 | 6061760 | 51654800 | 81594.25 | 359290.1 | 144909.7 | 587090.8 | 126683.4 | 954.05 | 0 | 127723.6 | 3726.001 | 8914.179 | 1683.822 | 14348.56 | 35.47878 | 163.0808 |  | 990
152 | 183336 | 20230510181358 | 4 | 211 | 2773 | 1344 | 54 | 18 | 106 | 5 | 855 | 468 | 227 | 1620.873 | 1675 | 1655 | 162 | 121 | 61 | 100 | 24 | 0 | 0 | 919 | 479 | 151 | 259 | 138 | 0 | 0 | 1178 | 138 | 479 | 151 | 65 | 117 | 1549 | 397 | 0 | 0 | -54.12651 | 13121721 | 20230510 | ZIt5o3Z5 | 1 | 78 | 1698 | 20230510180022 | 20230510181549 | 20230510182043 | 20230510182513 | 0 | 0 | 0 |  | 0 |  | 0 | 0 | 0 | 0 | 0 | 0 | 3241 |  | 1 | 1 | 1 | 1 | 1 | 4 | 1 | 1 | 0 | 0 | 0 | 0 | 0 | 0 | 0 | 0 | 0 | 0 | 0 | 0 | 0 | 0 | 0 | 0 | 0 | 0 | 0 | 0 | 0 | 0 | 0 | 0 | 0 | 0 | 0 | 0 | 0 | 0 | 0 | 0 | 0 | 0 | 0 | 0 | 0 | 0 | 0 | 0 | 0 | 0 | 0 | 0 | 0 | 0 | 0 | 0 | 0 | 0 | 0 | 0 | 0 | 0 | 0 | 0 | 0 | 0 | 0 | 0 | 0 | 0 | 0 | 0 | 0 | 0 | 0 | 0 | 0 | 0 | 0 | 0 | 0 | 0 | 0 | 0 | 0 | 51 | 0 | 0 | 0 | 0 | 0 | 0 | 0 | 0 | 0 | 0 | 0 | 0 | 0 | 0 | 78 | 55000 | 1241 | 13820 |  |  |  | 13820 | 54 | 156 |  | 300 | [5 empty] | 20230510181815 | 0 | 0 | 1549 | 51 | [] | 0 | 20230510180032 | 20230510181541 | 909 | 1241 | 1256.509 | 1221 | 1247.947 | 52630.45 | 58101.63 | 56428.64 | 56311.03 | 0.7392105 | 0.8221111 | 0.7732039 | 0.7923102 | 2.303797 | 2.2765 | 2.266116 | 2.283311 | 2.217293 | 2.262667 | 2.29 | 2.252486 | 98.55146 | 80.89602 | 81.60449 | 86.14279 | 2.260545 | 2.269583 | 2.278058 | 2.267899 | 13954810 | 31330895 | 5765795 | 51139345 | 84870.15 | 348732.5 | 167291.5 | 602170.8 | 124207.4 | 91.7 | 0 | 124316.8 | 3876.336 | 8703.026 | 1601.61 | 14205.37 | 34.53244 | 167.2697 |  | 1031
153 | 183586 | 20230513223750 | 2 | 511 | 2584 | 1312 | 27 | 12 | 107 | 33 | 846 | 469 | 206 | 1613 | 1653 | 1650 | 90 | 61 | 60 | 121 | 31 | 106 | 0 | 798 | 481 | 58 | 236 | 0 | 65 | 0 | 1034 | 0 | 481 | 58 | 0 | 65 | 1458 | 301 | 0 | 1 | -40 | 13122182 | 20230513 | ZIt5o3Z5 | 1 | 78 | 1781 | 20230513222427 | 20230513223915 | 20230513224227 | 20230513224649 | 0 | 0 | 0 |  | 0 |  | 0 | 0 | 0 | 0 | 0 | 0 | 3053 |  | 1 | 1 | 1 | 1 | 1 | 4 | 1 | 1 | 0 | 0 | 0 | 0 | 0 | 0 | 0 | 0 | 0 | 0 | 0 | 0 | 0 | 0 | 0 | 0 | 0 | 0 | 0 | 0 | 0 | 0 | 0 | 0 | 0 | 0 | 0 | 0 | 0 | 0 | 0 | 0 | 0 | 0 | 0 | 0 | 0 | 121 | 0 | 0 | 0 | 0 | 0 | 0 | 0 | 0 | 0 | 0 | 0 | 0 | 0 | 0 | 0 | 0 | 0 | 0 | 0 | 0 | 0 | 0 | 0 | 0 | 0 | 0 | 0 | 0 | 0 | 0 | 0 | 0 | 0 | 0 | 0 | 0 | 0 | 0 | 0 | 0 | 0 | 0 | 0 | 0 | 0 | 0 | 0 | 0 | 0 | 121 | 0 | 0 | 0 | 0 | 93 | 65100 | 1252 | 14760 |  |  |  | 14760 | 57 |  |  | 300 | 1666 | 349 |  | 0 |  | 20230513224103 | 0 | 0 | 1458 | 0 | [] | 0 | 20230513222436 | 20230513223907 | 871 | 1252 | 1265.83 | 1222 | 1258.033 | 60726.23 | 63248.41 | 59215.84 | 62176.67 | 0.8693117 | 0.9032358 | 0.8087013 | 0.8852583 | 2.276518 | 2.278757 | 2.3 | 2.28 | 2.133563 | 2.131773 | 2.166364 | 2.135339 | 78.47034 | 89.32271 | 83.39919 | 85.72151 | 2.205041 | 2.205265 | 2.233182 | 2.207669 | 14950485 | 34550300 | 4510795 | 54104660 | 0 | 344027.1 | 127835.5 | 472529.8 | 154426.2 | 46208.25 | 0 | 201249 | 4152.9125 | 9597.306 | 1252.999 | 15029.07 | 55.90249 | 131.2583 |  | 1023
154 | 183636 | 20230514141955 | 4 | 390 | 2733 | 1343 | 38 | 17 | 101 | 5 | 855 | 460 | 237 | 1624 | 1658 | 1655 | 114 | 60 | 59 | 120 | 107 | 0 | 0 | 822 | 479 | 101 | 317 | 0 | 50 | 0 | 1140 | 68 | 479 | 101 | 88 | 100 | 1499 | 367 | 0 | 1 | -34 | 13122193 | 20230514 | ZIt5o3Z5 | 1 | 78 | 1797 | 20230514140610 | 20230514142135 | 20230514142610 | 20230514142937 | 0 | 0 | 0 |  | 0 |  | 0 | 0 | 0 | 0 | 0 | 0 | 3193 |  | 1 | 1 | 1 | 1 | 1 | 4 | 1 | 1 | 0 | 0 | 0 | 0 | 0 | 0 | 0 | 0 | 0 | 0 | 0 | 0 | 0 | 0 | 0 | 0 | 0 | 0 | 0 | 0 | 0 | 0 | 0 | 0 | 0 | 0 | 0 | 0 | 0 | 0 | 0 | 0 | 0 | 0 | 0 | 0 | 50 | 47 | 0 | 0 | 0 | 0 | 0 | 0 | 0 | 0 | 0 | 0 | 0 | 0 | 0 | 0 | 0 | 0 | 0 | 0 | 0 | 0 | 0 | 0 | 0 | 0 | 0 | 0 | 0 | 0 | 0 | 0 | 0 | 68 | 0 | 0 | 0 | 0 | 0 | 0 | 0 | 0 | 0 | 0 | 0 | 0 | 0 | 0 | 0 | 0 | 0 | 47 | 0 | 0 | 0 | 0 | 80 | 55500 | 1242 | 13950 |  |  |  | 13950 | 34 | 145 | 63 | 300 | 1682 | 340 | 0 | 0 | 0 | 20230514142340 | 0 | 0 | 1499 | 68 | [] | 0 | 20230514140619 | 20230514142128 | 909 | 1246.254 | 1258.23 | 1222 | 1251.098 | 52537.54 | 58042.95 | 55694.95 | 56228.02 | 0.7490769 | 0.8392266 | 0.7807527 | 0.8074588 | 2.149885 | 2.161241 | 2.173979 | 2.159296 | 2.117077 | 2.187446 | 2.226667 | 2.171331 | 97.35543 | 80.17639 | 81.51196 | 85.22673 | 2.133481 | 2.174344 | 2.200323 | 2.165314 | 13615280 | 32228190 | 5133230 | 51063965 | 86195.35 | 355970.6 | 145560.1 | 588983.9 | 115678.8 | 21.65 | 0 | 115707.9 | 3782.022 | 8952.275 | 1425.897 | 14184.43 | 32.14108 | 163.6066 |  | 1029
155 | 183778 | 20230516091154 | 2 | 350 | 2772 | 1361 | 39 | 16 | 112 | 256 | 855 | 468 | 360 | 1607 | 1658 | 1655 | 166 | 62 | 31 | 120 | 89 | 0 | 0 | 602 | 600 | 148 | 198 | 0 | 59 | 0 | 800 | 0 | 600 | 148 | 79 | 125 | 1806 | 257 | 0 | 1 | -51 | 13122329 | 20230516 | ZIt5o3Z5 | 1 | 78 | 1842 | 20230516085836 | 20230516091347 | 20230516091746 | 20230516092210 | 0 | 0 | 0 |  | 0 |  | 0 | 0 | 0 | 0 | 0 | 0 | 3240 |  | 1 | 1 | 1 | 1 | 1 | 4 | 1 | 1 | 0 | 0 | 0 | 0 | 0 | 0 | 0 | 0 | 0 | 0 | 0 | 0 | 0 | 0 | 0 | 0 | 0 | 0 | 0 | 0 | 0 | 0 | 0 | 0 | 0 | 0 | 0 | 0 | 0 | 0 | 0 | 0 | 0 | 0 | 0 | 0 | 66 | 111 | 0 | 279 | 0 | 0 | 0 | 0 | 0 | 0 | 0 | 0 | 0 | 0 | 0 | 0 | 0 | 0 | 0 | 0 | 0 | 0 | 0 | 0 | 0 | 0 | 0 | 0 | 0 | 0 | 0 | 0 | 0 | 0 | 0 | 0 | 0 | 0 | 0 | 0 | 0 | 0 | 0 | 0 | 0 | 0 | 0 | 0 | 0 | 0 | 0 | 111 | 0 | 279 | 0 | 0 | 90 | 62800 | 1234 | 14880 |  |  |  | 14880 | 55 |  |  | 300 | 1671 | 392 |  | 0 |  | 20230516091535 | 0 | 0 | 1806 | 0 | [] | 0 | 20230516085845 | 20230516091339 | 894 | 1241.389 | 1254.384 | 1232.8 | 1248.179 | 58786.31 | 62921.77 | 57253.9 | 61088.33 | 0.8346825 | 0.9044403 | 0.7978095 | 0.8722172 | 2.055476 | 2.074795 | 2.09 | 2.071131 | 2.132579 | 2.113843 | 2.185619 | 2.12757 | 79.55749 | 90.84221 | 81.94786 | 86.61191 | 2.094028 | 2.094319 | 2.13781 | 2.09935 | 14767245 | 33679315 | 5964180 | 54504165 | 0 | 328045.8 | 145443.7 | 474147.1 | 159747.9 | 60839.4 | 0 | 221222.1 | 4102.0125 | 9355.365 | 1656.717 | 15140.05 | 61.45058 | 131.7075 |  | 1031
156 | 184042 | 20230519201819 | 4 | 304.8894 | 2789 | 1415 | 46 | 16 | 107 | 13 | 854 | 475 | 350 | 1603 | 1669 | 1665 | 126 | 55 | 34 | 123 | 124 | 13 | 0 | 802 | 480 | 0 | 312 | 312 | 59 | 101 | 1114 | 414 | 480 | 0 | 129 | 99 | 1321 | 683 | 101 | 1 | -66 | 13122633 | 20230519 | ZIt5o3Z5 | 1 | 78 | 1932 | 20230519200616 | 20230519202034 | 20230519202403 | 20230519202940 | 0 | 0 | 0 |  | 0 |  | 0 | 0 | 0 | 0 | 0 | 0 | 3264 |  | 1 | 1 | 1 | 1 | 1 | 4 | 1 | 1 | 0 | 0 | 0 | 0 | 0 | 0 | 0 | 0 | 0 | 39 | 0 | 0 | 0 | 0 | 0 | 0 | 0 | 0 | 0 | 0 | 0 | 0 | 0 | 0 | 0 | 0 | 0 | 0 | 0 | 0 | 0 | 0 | 0 | 0 | 0 | 0 | 0 | 0 | 0 | 0 | 0 | 0 | 0 | 0 | 0 | 0 | 0 | 0 | 0 | 0 | 0 | 0 | 0 | 0 | 0 | 0 | 0 | 0 | 0 | 0 | 0 | 0 | 0 | 0 | 0 | 0 | 0 | 0 | 0 | 0 | 0 | 0 | 0 | 0 | 0 | 0 | 0 | 0 | 0 | 0 | 0 | 0 | 0 | 0 | 0 | 0 | 0 | 0 | 0 | 0 | 0 | 0 | 87 | 59900 | 1241 | 14380 |  |  |  | 14380 | 51 | 149 |  | 300 | 1662 | 340 |  | 1 |  | 20230519202223 | 39 | 0 | 1282 | 0 | [] | 0 | 20230519200523 | 20230519202028 | 905 | 1245.157 | 1260.564 | 1221 | 1250.583 | 56517.8 | 59265.05 | 57007.52 | 58169.17 | 0.8060784 | 0.8474856 | 0.7934884 | 0.8281216 | 2.325843 | 2.336084 | 2.36 | 2.336608 | 2.169451 | 2.107466 | 1.963256 | 2.104376 | 97.38417 | 80.67423 | 81.7407 | 85.53457 | 2.247647 | 2.221775 | 2.161628 | 2.220492 | 14366395 | 30830380 | 7307310 | 52597390 | 84738.95 | 335607.3 | 159156.1 | 580772.9 | 113297.9 | 5.75 | 0 | 113307.7 | 3990.665 | 8563.994 | 2029.808 | 14610.39 | 31.47437 | 161.3258 |  | 1032
157 | 184044 | 20230519205932 | 4 | 187 | 2776 | 1410 | 53 | 15 | 111 | 5 | 853 | 475 | 278 | 1616 | 1665 | 1660 | 108 | 51 | 31 | 121 | 13 | 30 | 121 | 802 | 480 | 149 | 186 | 324 | 110 | 103 | 988 | 428 | 480 | 149 | 133 | 110 | 1526 | 714 | 103 | 1 | -49 | 13122634 | 20230519 | ZIt5o3Z5 | 1 | 78 | 1933 | 20230519205424 | 20230519211219 | 20230519211841 | 20230519212733 | 0 | 0 | 0 |  | 0 |  | 0 | 0 | 0 | 0 | 0 | 0 | 3251 |  | 1 | 1 | 1 | 1 | 1 | 4 | 1 | 1 | 0 | 0 | 0 | 0 | 0 | 0 | 0 | 0 | 0 | 0 | 0 | 0 | 0 | 0 | 0 | 0 | 0 | 0 | 0 | 0 | 0 | 0 | 0 | 0 | 0 | 0 | 0 | 0 | 0 | 0 | 0 | 0 | 0 | 0 | 0 | 0 | 0 | 0 | 0 | 95 | 0 | 0 | 0 | 0 | 0 | 0 | 0 | 0 | 0 | 0 | 0 | 94 | 0 | 0 | 0 | 0 | 0 | 0 | 0 | 0 | 0 | 0 | 0 | 0 | 0 | 0 | 0 | 0 | 0 | 0 | 0 | 0 | 0 | 0 | 0 | 0 | 0 | 0 | 0 | 0 | 0 | 0 | 0 | 0 | 0 | 0 | 0 | 0 | 0 | 189 | 0 | 0 | 86 | 60100 | 1241 | 13910 |  |  |  | 13910 | 36 | 142 |  | 300 | 1661 | 340 |  | 1 |  | 20230519210307 | 0 | 0 | 1526 | 0 | [] | 0 | 20230519204635 | 20230519210112 | 877 | 1241 | 1256.49 | 1221 | 1248.063 | 56477.42 | 59250.25 | 56116 | 58108.76 | 0.8001613 | 0.8456711 | 0.7748 | 0.8247207 | 2.350685 | 2.356541 | 2.36 | 2.355279 | 2.221048 | 2.177562 | 2.1562 | 2.187423 | 98.43352 | 81.06749 | 81.85237 | 86.06779 | 2.285867 | 2.267051 | 2.2581 | 2.271351 | 13960335 | 31296505 | 5564675 | 50915150 | 77601.4 | 342245.8 | 140413.8 | 561532.4 | 117045.8 | 180.5 | 0 | 117259.1 | 3877.871 | 8693.474 | 1545.743 | 14143.1 | 32.57196 | 155.9812 |  | 1031
158 | 184393 | 20230524112606 | 2 | 352 | 2860 | 1361 | 35 | 15 | 103 | 5 | 858 | 473 | 227 | 1621.585 | 1664 | 1660 | 207 | 60 | 93 | 80 | 33 | 0 | 0 | 801 | 479 | 151 | 0 | 79 | 35 | 67 | 801 | 146 | 479 | 151 | 79 | 80 | 1431 | 415 | 67 | 1 | -42.41478 | 13123014 | 20230524 | ZIt5o3Z5 | 1 | 78 | 2041 | 20230524111302 | 20230524112730 | 20230524113113 | 20230524113617 | 0 | 0 | 0 |  | 0 |  | 0 | 0 | 0 | 0 | 0 | 0 | 3333 |  | 1 | 1 | 1 | 1 | 1 | 4 | 1 | 1 | 0 | 0 | 0 | 0 | 0 | 0 | 0 | 0 | 0 | 0 | 0 | 0 | 0 | 0 | 0 | 0 | 0 | 0 | 0 | 0 | 0 | 0 | 0 | 0 | 0 | 0 | 0 | 0 | 0 | 0 | 0 | 0 | 0 | 0 | 0 | 0 | 0 | 0 | 0 | 0 | 0 | 0 | 0 | 0 | 0 | 0 | 0 | 0 | 0 | 0 | 0 | 301 | 0 | 0 | 0 | 0 | 0 | 0 | 0 | 0 | 0 | 0 | 0 | 0 | 0 | 0 | 0 | 0 | 0 | 0 | 0 | 0 | 0 | 0 | 0 | 0 | 0 | 0 | 0 | 0 | 0 | 0 | 0 | 0 | 0 | 0 | 0 | 0 | 0 | 301 | 0 | 0 | 89 | 62700 | 1241 | 14460 |  |  |  | 14460 | 117 |  |  | 300 | [5 empty] | 20230524112901 | 0 | 0 | 1431 | 0 | [] | 0 | 20230524111311 | 20230524112723 | 852 | 1241 | 1258.851 | 1221 | 1250.455 | 58874.89 | 62540.91 | 71301.17 | 62312.59 | 0.8431224 | 0.89527 | 0.9894805 | 0.8892715 | 1.954304 | 1.94676 | 1.93 | 1.947344 | 1.993333 | 2.065978 | 2.143117 | 2.052726 | 77.49462 | 87.38478 | 80.68198 | 84.02393 | 1.973819 | 2.006369 | 2.036558 | 2.000035 | 13905575 | 33534600 | 5429785 | 52968970 | 0 | 324362.2 | 111324 | 436333.5 | 146306.3 | 50415 | 0 | 197329.5 | 3862.66 | 9315.167 | 1508.274 | 14713.6 | 54.81375 | 121.2038 |  | 1035
159 | 184672 | 20230529014706 | 3 | 287 | 2701 | 1403 | 28 | 16 | 102 | 44 | 855 | 457 | 83 | 1611 | 1660 | 1660 | 70 | 77 | 63 | 33 | 120 | 94 | 0 | 746 | 479 | 150 | 274 | 151 | 32 | 0 | 1021 | 258 | 479 | 150 | 148 | 32 | 1481 | 457 | 0 | 1 | -49 | 13123188 | 20230529 | ZIt5o3Z5 | 1 | 78 | 2134 | 20230529013408 | 20230529014746 | 20230529015258 | 20230529015813 | 0 | 0 | 0 |  | 0 |  | 0 | 472 | 0 | 0 | 0 | 0 | 3158 |  | 1 | 1 | 1 | 1 | 1 | 4 | 1 | 1 | 0 | 0 | 0 | 0 | 0 | 0 | 0 | 0 | 0 | 0 | 0 | 0 | 0 | 0 | 0 | 0 | 0 | 0 | 0 | 0 | 0 | 0 | 0 | 0 | 0 | 0 | 0 | 0 | 0 | 0 | 106 | 0 | 0 | 0 | 0 | 0 | 0 | 0 | 0 | 0 | 0 | 0 | 0 | 0 | 0 | 0 | 0 | 0 | 0 | 0 | 0 | 0 | 0 | 0 | 0 | 0 | 0 | 0 | 0 | 0 | 0 | 0 | 0 | 0 | 0 | 0 | 0 | 0 | 0 | 0 | 0 | 0 | 0 | 0 | 0 | 0 | 0 | 0 | 0 | 0 | 0 | 0 | 0 | 0 | 0 | 0 | 0 | 0 | 0 | 0 | 0 | 0 | 95 | 65400 | 1272 | 13930 |  |  |  | 13930 | 41 | 139 |  | 300 | 1661 | 379 |  | 1 |  | 20230529015155 | 0 | 0 | 1481 | 0 | [] | 0 | 20230529013419 | 20230529014814 | 835 | 1264.311 | 1248.666 | 1216.5 | 1250.993 | 60912.54 | 64027.22 | 58407.06 | 62584.77 | 0.8775 | 0.9261034 | 0.7998529 | 0.9004551 | 2.315947 | 2.268907 | 2.27 | 2.283868 | 2.323977 | 2.374453 | 2.269559 | 2.349952 | 98.81108 | 80.84617 | 81.49798 | 86.57918 | 2.319962 | 2.32168 | 2.269779 | 2.31691 | 16032190 | 32155985 | 3921805 | 52209300 | 101250.6 | 324691.8 | 187504.1 | 614712.7 | 106810 | 0 | 0 | 106810 | 4453.386 | 8932.218 | 1089.39 | 14502.58 | 29.66943 | 170.7535 |  | 1028
160 | 184704 | 20230529125354 | 1 | 263 | 2786 | 1410 | 38 | 19 | 112 | 5 | 856 | 468 | 186 | 1660 | 1681 | 1655 | 58 | 67 | 60 | 31 | 121 | 121 | 10 | 786 | 480 | 146 | 340 | 197 | 44 | 175 | 1126 | 424 | 480 | 146 | 134 | 44 | 1412 | 581 | 175 | 0 | -21 | 13123213 | 20230529 | ZIt5o3Z5 | 1 | 78 | 2145 | 20230529124400 | 20230529125818 | 20230529130338 | 20230529130803 | 0 | 0 | 0 |  | 0 |  | 0 | 0 | 0 | 0 | 0 | 0 | 3254 |  | 1 | 1 | 1 | 1 | 1 | 2 | 1 | 1 | 0 | 0 | 0 | 0 | 0 | 0 | 0 | 0 | 0 | 0 | 0 | 0 | 0 | 0 | 0 | 0 | 0 | 0 | 0 | 0 | 0 | 0 | 0 | 0 | 0 | 0 | 0 | 0 | 0 | 0 | 0 | 0 | 0 | 0 | 0 | 0 | 0 | 0 | 0 | 0 | 0 | 0 | 0 | 0 | 0 | 0 | 0 | 0 | 0 | 0 | 0 | 0 | 0 | 0 | 0 | 0 | 0 | 0 | 0 | 0 | 0 | 0 | 0 | 0 | 0 | 0 | 0 | 0 | 0 | 51 | 0 | 0 | 0 | 0 | 0 | 0 | 0 | 0 | 0 | 0 | 0 | 0 | 0 | 0 | 0 | 0 | 0 | 0 | 0 | 0 | 0 | 0 | 89 | 60400 | 1231 | 14220 |  |  |  | 14220 | 80 | 142 |  | 300 | 1668 | 353 |  | 0 |  | 20230529125721 | 0 | 0 | 1412 | 51 | [] | 0 | 20230529124109 | 20230529125511 | 842 | 1236.761 | 1237.958 | 1221 | 1236.062 | 57033.79 | 64185.54 | 58733.38 | 61622.96 | 0.8225514 | 0.9404406 | 0.8251948 | 0.8958789 | 2.011852 | 1.998027 | 2 | 2.002197 | 2.195803 | 2.0441 | 2.027792 | 2.08639 | 95.77351 | 78.20048 | 78.98653 | 83.34391 | 2.103827 | 2.021063 | 2.013896 | 2.044293 | 13810605 | 33454555 | 4472200 | 51837735 | 62568.1 | 324356 | 130255.6 | 518405 | 122947.4 | 1539.35 | 0 | 124603.3 | 3836.279 | 9292.932 | 1242.278 | 14399.37 | 34.61203 | 144.0014 |  | 1031
161 | 184798 | 20230530175428 | 4 | 366 | 2774 | 1401 | 32 | 16 | 99 | 10 | 855 | 467 | 186 | 1614 | 1667 | 1660 | 104 | 60 | 30 | 56 | 72 | 105 | 31 | 819 | 479 | 150 | 312 | 109 | 0 | 0 | 1131 | 109 | 479 | 150 | 0 | 0 | 1448 | 421 | 0 | 1 | -53 | 13123370 | 20230530 | ZIt5o3Z5 | 1 | 78 | 2175 | 20230530174200 | 20230530175856 | 20230530180337 | 20230530181039 | 0 | 0 | 0 |  | 0 |  | 0 | 466 | 9 | 0 | 0 | 0 | 3241 |  | 1 | 1 | 1 | 1 | 1 | 4 | 1 | 1 | 0 | 0 | 0 | 0 | 0 | 0 | 0 | 0 | 0 | 0 | 0 | 0 | 0 | 0 | 0 | 0 | 0 | 0 | 0 | 0 | 0 | 0 | 0 | 0 | 0 | 0 | 0 | 0 | 0 | 0 | 0 | 0 | 0 | 0 | 0 | 0 | 0 | 0 | 0 | 0 | 0 | 0 | 0 | 0 | 0 | 0 | 0 | 0 | 0 | 0 | 0 | 0 | 0 | 0 | 0 | 0 | 0 | 0 | 0 | 0 | 0 | 0 | 0 | 0 | 0 | 0 | 0 | 0 | 0 | 0 | 0 | 0 | 0 | 0 | 0 | 0 | 0 | 0 | 0 | 0 | 0 | 0 | 0 | 0 | 0 | 0 | 0 | 0 | 0 | 0 | 0 | 0 | 91 | 62300 | 1249 | 13650 |  |  |  | 13650 | 43 | 187 |  | 300 | 1673 | 336 |  | 1 |  | 20230530175742 | 0 | 0 | 1448 | 0 | [] | 0 | 20230530174211 | 20230530175548 | 817 | 1249 | 1248.343 | 1219 | 1245.657 | 57020.6 | 64052.5 | 59227.625 | 61574.63 | 0.8215021 | 0.9338492 | 0.825 | 0.8911505 | 2.299657 | 2.28877 | 2.3 | 2.292974 | 1.95 | 1.985179 | 1.888 | 1.96563 | 95.02232 | 80.18638 | 81.79344 | 84.5748 | 2.124828 | 2.136974 | 2.094 | 2.129302 | 13235850 | 32233145 | 4688525 | 50256035 | 58247.8 | 320296.8 | 125955.8 | 505756.1 | 118189.1 | 2316.7 | 0 | 120648.5 | 3676.625 | 8953.651 | 1302.368 | 13960.01 | 33.51346 | 140.4878 |  | 1031
162 | 184801 | 20230530184157 | 4 | 283 | 2794 | 1366 | 32 | 19 | 112 | 5 | 856 | 469 | 360 | 1602 | 1678 | 1665 | 168 | 60 | 30 | 72 | 31 | 99 | 9 | 780 | 480 | 0 | 281 | 0 | 0 | 0 | 1061 | 0 | 480 | 0 | 174 | 65 | 1370 | 281 | 0 | 0 | -76 | 13123368 | 20230530 | ZIt5o3Z5 | 1 | 78 | 2176 | 20230530182924 | 20230530184358 | 20230530184828 | 20230530185323 | 0 | 0 | 0 |  | 0 |  | 0 | 0 | 0 | 0 | 0 | 0 | 3263 |  | 1 | 1 | 1 | 1 | 1 | 4 | 1 | 1 | 0 | 0 | 0 | 0 | 0 | 0 | 0 | 0 | 109 | 0 | 0 | 0 | 0 | 0 | 0 | 0 | 0 | 0 | 0 | 0 | 0 | 0 | 0 | 0 | 0 | 0 | 0 | 0 | 0 | 0 | 0 | 0 | 0 | 0 | 0 | 0 | 0 | 1 | 0 | 0 | 0 | 0 | 0 | 0 | 0 | 0 | 0 | 0 | 0 | 0 | 0 | 0 | 0 | 0 | 0 | 0 | 0 | 0 | 0 | 0 | 0 | 0 | 0 | 0 | 0 | 0 | 0 | 0 | 0 | 0 | 0 | 0 | 0 | 0 | 0 | 0 | 0 | 0 | 0 | 0 | 0 | 0 | 0 | 0 | 0 | 0 | 0 | 1 | 0 | 0 | 0 | 0 | 87 | 60100 | 1249 | 14120 |  |  |  | 14120 | 40 | 143 |  | 300 | 1673 | 354 |  | 1 |  | 20230530184622 | 109 | 0 | 1261 | 0 | [] | 0 | 20230530182933 | 20230530184346 | 853 | 1249 | 1250.321 | 1219 | 1245.928 | 56427.1 | 62902.17 | 60963.94 | 60741.58 | 0.8105159 | 0.9091463 | 0.8574312 | 0.8733998 | 2.246905 | 2.245671 | 2.257706 | 2.247573 | 1.872024 | 1.849654 | 1.85844 | 1.857386 | 94.09762 | 79.49738 | 81.6375 | 84.08417 | 2.059464 | 2.047663 | 2.058073 | 2.052479 | 14173550 | 30901045 | 6595530 | 51763710 | 78671.55 | 312247.3 | 171637.1 | 563809.7 | 110414.5 | 23.95 | 0 | 110446.2 | 3937.097 | 8583.624 | 1832.092 | 14378.81 | 30.6795 | 156.6138 |  | 1032
163 | 184804 | 20230530192550 | 4 | 230 | 2718 | 1395 | 41 | 18 | 108 | 5 | 853 | 468 | 350 | 1639 | 1674 | 1670 | 164 | 60 | 72 | 30 | 10 | 101 | 31 | 817 | 482 | 149 | 356 | 159 | 0 | 145 | 1174 | 305 | 482 | 149 | 129 | 49 | 1448 | 515 | 145 | 1 | -35 | 13123367 | 20230530 | ZIt5o3Z5 | 1 | 78 | 2177 | 20230530191249 | 20230530192745 | 20230530193128 | 20230530193545 | 0 | 0 | 0 |  | 0 |  | 0 | 0 | 0 | 0 | 0 | 0 | 3186 |  | 1 | 1 | 1 | 1 | 1 | 4 | 1 | 1 | 0 | 0 | 0 | 0 | 0 | 0 | 0 | 0 | 0 | 0 | 0 | 0 | 0 | 0 | 0 | 0 | 0 | 0 | 0 | 0 | 0 | 0 | 0 | 0 | 0 | 0 | 0 | 0 | 0 | 0 | 0 | 0 | 0 | 0 | 0 | 0 | 0 | 0 | 0 | 0 | 0 | 0 | 0 | 0 | 0 | 0 | 0 | 0 | 0 | 0 | 0 | 0 | 0 | 0 | 0 | 0 | 0 | 0 | 0 | 0 | 0 | 0 | 0 | 0 | 0 | 0 | 0 | 0 | 0 | 0 | 0 | 0 | 0 | 0 | 0 | 0 | 0 | 0 | 0 | 0 | 0 | 0 | 0 | 0 | 0 | 0 | 0 | 0 | 0 | 0 | 0 | 0 | 87 | 59900 | 1249 | 13930 |  |  |  | 13930 | 37 | 137 |  | 300 | 1675 | 388 |  | 1 |  | 20230530192934 | 0 | 0 | 1448 | 0 | [] | 0 | 20230530191258 | 20230530192737 | 879 | 1249 | 1251.304 | 1219 | 1246.719 | 56466.79 | 59261.8 | 56178.32 | 58094.69 | 0.8116867 | 0.8531931 | 0.7839252 | 0.8330034 | 2.220402 | 2.208126 | 2.2 | 2.210614 | 1.737028 | 1.852237 | 1.909626 | 1.826587 | 93.40904 | 79.72925 | 81.50771 | 83.8209 | 1.978715 | 2.030182 | 2.054813 | 2.018601 | 14013755 | 30946915 | 5964185 | 51018785 | 81658.45 | 332958.1 | 145050.8 | 560925.4 | 103804 | 0.05 | 0 | 103804.5 | 3892.71 | 8596.365 | 1656.718 | 14171.88 | 28.83458 | 155.8126 |  | 1029
164 | 180248 | 20230329194741 | 2 | 304.8894 | 2830 | 1353 | 44 | 18 | 101 | 5 | 864 | 442 | 227 | 1634 | 1656 | 1660 | 119 | 60 | 51 | 121 | 51 | 40 | 0 | 795 | 479 | 150 | 339 | 0 | 36 | 97 | 1135 | 168 | 479 | 204 | 225 | 81 | 1617 | 375 | 97 | 1 | -22 | 13118661 | 20230329 | ZIt5onZm | 1 | 78 | 611 | 20230329193421 | 20230329195006 | 20230329195222 | 20230329195643 | 0 | 0 | 0 |  | 0 |  | 0 | 0 | 0 | 0 | 0 | 0 | 3272 |  | 1 | 1 | 1 | 1 | 1 | 4 | 1 | 1 | 0 | 0 | 0 | 0 | 0 | 0 | 0 | 0 | 77 | 45 | 0 | 0 | 0 | 0 | 0 | 0 | 71 | 0 | 0 | 0 | 0 | 0 | 0 | 0 | 0 | 0 | 0 | 0 | 0 | 0 | 0 | 0 | 0 | 0 | 0 | 0 | 0 | 0 | 0 | 0 | 0 | 0 | 0 | 0 | 0 | 0 | 0 | 0 | 0 | 0 | 0 | 0 | 0 | 0 | 0 | 0 | 0 | 0 | 0 | 0 | 0 | 0 | 0 | 0 | 0 | 0 | 0 | 0 | 0 | 0 | 0 | 0 | 0 | 0 | 0 | 0 | 0 | 0 | 0 | 0 | 0 | 0 | 0 | 0 | 0 | 0 | 0 | 0 | 0 | 0 | 0 | 0 | 83 | 60000 | 1262 | 14620 |  |  |  | 14620 | 84 |  |  | 300 | 1689 | 337 |  | 0 |  | 20230329195103 | 122 | 71 | 1424 | 0 | [] | 0 | 20230329193430 | 20230329194909 | 879 | 1266.496 | 1272.378 | 1244.182 | 1267.895 | 56844.56 | 63064.79 | 58100.8 | 60812.86 | 0.7817339 | 0.8756538 | 0.7776136 | 0.8393402 | 2.16 | 2.127053 | 2.119318 | 2.135575 | 2.402702 | 2.412818 | 2.432614 | 2.411945 | 81.70494 | 91.82636 | 81.6 | 87.94691 | 2.281351 | 2.269936 | 2.275966 | 2.27376 | 14049760 | 34195995 | 5063870 | 53405900 | 0 | 322329.8 | 131865.6 | 454848.2 | 161448.1 | 75910.75 | 0 | 238012.3 | 3902.711 | 9498.8875 | 1406.631 | 14834.97 | 66.11453 | 126.3467 |  | 1042
165 | 180264 | 20230330003235 | 3 | 198 | 2779 | 1415 | 40.94706 | 16.87059 | 103.3471 | 11.95882 | 865 | 433 | 104 | 1659 | 1681 | 1660 | 104 | 61 | 52 | 123 | 40 | 53 | 0 | 850 | 480 | 147 | 323 | 355 | 0 | 58 | 1174 | 413 | 480 | 197 | 150 | 0 | 1477 | 678 | 58 | 0 | -22 | 13118717 | 20230330 | ZIt5onZm | 1 | 78 | 619 | 20230330002022 | 20230330003335 | 20230330003729 | 20230330004153 | 0 | 0 | 0 |  | 0 |  | 0 |  | 0 | 0 | 0 | 0 | 3212 |  | 1 | 1 | 1 | 1 | 1 | 4 | 1 | 1 | 0 | 0 | 0 | 0 | 0 | 0 | 0 | 0 | 0 | 0 | 0 | 0 | 0 | 0 | 0 | 0 | 0 | 0 | 0 | 0 | 0 | 0 | 0 | 0 | 0 | 0 | 0 | 0 | 0 | 0 | 0 | 0 | 0 | 0 | 0 | 0 | 0 | 0 | 0 | 0 | 0 | 0 | 0 | 0 | 0 | 0 | 0 | 0 | 0 | 0 | 0 | 0 | 0 | 0 | 0 | 0 | 0 | 0 | 0 | 0 | 0 | 0 | 0 | 0 | 0 | 0 | 0 | 0 | 0 | 0 | 0 | 0 | 0 | 0 | 0 | 0 | 0 | 0 | 0 | 0 | 0 | 0 | 0 | 0 | 0 | 0 | 0 | 0 | 0 | 0 | 0 | 0 | 99 | 70100 | 1262 | 14160 |  |  |  | 14160 | 39 |  |  | 300 | 1683 | 367 |  | 1 |  | 20230330003523 | 0 | 0 | 1477 | 0 | [] | 0 | 20230330002032 | 20230330003328 | 776 | 1265.081 | 1256.378 | 1242 | 1257.897 | 64550.99 | 68593.32 | 56387.74 | 66598.04 | 0.8919283 | 0.95822 | 0.7356604 | 0.9239691 | 2.185785 | 2.1747 | 2.17 | 2.177565 | 2.423363 | 2.39518 | 2.362264 | 2.401031 | 105.7107 | 81.55433 | 82.525 | 88.56247 | 2.304574 | 2.28494 | 2.266132 | 2.289298 | 14343170 | 34243710 | 2938955 | 51631665 | 80026.5 | 324667.6 | 110913.6 | 516904.5 | 107869.4 | 860.2 | 0 | 108813.9 | 3984.214 | 9512.142 | 816.3764 | 14342.13 | 30.22608 | 143.5846 |  | 1040
166 | 180755 | 20230405180553 | 3 | 154 | 2708 | 1414 | 65 | 18 | 110 | 5 | 855 | 458 | 206 | 1628 | 1657 | 1660 | 122 | 31 | 138 | 62 | 35 | 70 | 0 | 1010 | 479 | 149 | 270 | 459 | 49 | 147 | 1280 | 607 | 479 | 149 | 141 | 49 | 1638 | 778 | 147 | 1 | -29 | 13119304 | 20230405 | ZIt5onZm | 1 | 78 | 841 | 20230405175523 | 20230405181058 | 20230405181527 | 20230405182030 | 0 | 0 | 0 |  | 0 |  | 0 | 0 | 0 | 0 | 0 | 0 | 3166 |  | 1 | 1 | 1 | 1 | 1 | 4 | 1 | 1 | 0 | 0 | 0 | 0 | 0 | 0 | 0 | 0 | 0 | 0 | 0 | 0 | 0 | 0 | 0 | 0 | 0 | 0 | 0 | 0 | 0 | 0 | 0 | 0 | 0 | 0 | 0 | 0 | 0 | 0 | 0 | 0 | 0 | 0 | 0 | 0 | 0 | 0 | 0 | 0 | 0 | 0 | 0 | 0 | 0 | 0 | 0 | 0 | 0 | 0 | 0 | 0 | 0 | 0 | 0 | 0 | 0 | 0 | 0 | 0 | 0 | 0 | 0 | 0 | 0 | 0 | 0 | 0 | 0 | 0 | 0 | 0 | 0 | 0 | 0 | 0 | 0 | 0 | 0 | 0 | 0 | 0 | 0 | 0 | 0 | 0 | 0 | 0 | 0 | 0 | 0 | 0 | 75 | 54300 | 1247 | 14380 |  |  |  | 14380 | 89 | 148 |  | 300 | 1676 | 337 |  | 0 |  | 20230405180915 | 0 | 0 | 1638 | 0 | [] | 0 | 20230405175133 | 20230405180720 | 947 | 1249.834 | 1245.437 | 1237 | 1245.892 | 55090.11 | 55296.3 | 55775.06 | 55282.59 | 0.7615472 | 0.7593445 | 0.7424138 | 0.7584055 | 2.300226 | 2.280639 | 2.268046 | 2.284963 | 2.340377 | 2.332185 | 2.362069 | 2.337223 | 100.2644 | 81.13656 | 82.0625 | 86.57418 | 2.320302 | 2.306412 | 2.315057 | 2.311093 | 14553515 | 32857610 | 4805585 | 52304050 | 115608.5 | 385568.3 | 132576.3 | 635036.6 | 96312.55 | 0 | 0 | 96312.55 | 4042.643 | 9127.114 | 1334.885 | 14528.9 | 26.75349 | 176.399 | 1038
167 | 180961 | 20230408151545 | 4 | 380 | 2812 | 1347 | 32 | 16 | 109 | 5 | 865 | 437 | 401 | 1625 | 1663 | 1660 | 229 | 146 | 62 | 0 | 0 | 0 | 0 | 640 | 480 | 0 | 462 | 0 | 0 | 151 | 1149 | 151 | 480 | 59 | 154 | 35 | 1120 | 462 | 198 | 1 | -38 | 13119326 | 20230408 | ZIt5onZm | 1 | 78 | 909 | 20230408150225 | 20230408151742 | 20230408152220 | 20230408152641 | 0 | 0 | 0 |  | 0 |  | 0 | 0 | 0 | 0 | 0 | 0 | 3249 |  | 1 | 1 | 1 | 1 | 1 | 4 | 1 | 1 | 0 | 0 | 0 | 0 | 0 | 0 | 0 | 0 | 0 | 0 | 0 | 0 | 0 | 0 | 0 | 0 | 0 | 0 | 0 | 0 | 0 | 0 | 0 | 0 | 0 | 0 | 0 | 0 | 0 | 0 | 0 | 0 | 0 | 0 | 0 | 0 | 0 | 0 | 0 | 0 | 0 | 0 | 0 | 0 | 0 | 0 | 0 | 0 | 0 | 0 | 0 | 0 | 0 | 0 | 47 | 0 | 0 | 0 | 0 | 0 | 0 | 0 | 0 | 0 | 0 | 0 | 0 | 0 | 0 | 0 | 0 | 0 | 0 | 0 | 0 | 0 | 0 | 35 | 0 | 0 | 0 | 0 | 0 | 0 | 0 | 0 | 0 | 0 | 0 | 0 | 0 | 0 | 84 | 60000 | 1264 | 14280 |  |  |  | 14280 | 112 |  |  | 300 | 1664 | 428 |  | 1 |  | 20230408151943 | 0 | 0 | 1120 | 35 | [] | 0 | 20230408150233 | 20230408151734 | 901 | 1264 | 1278.293 | 1234 | 1268.858 | 57135.49 | 59222.52 | 56666.79 | 58318.04 | 0.7961868 | 0.8313271 | 0.7695413 | 0.8138291 | 2.090467 | 2.075121 | 2.068532 | 2.078701 | 2.427782 | 2.40772 | 2.456147 | 2.419301 | 81.19149 | 90.84911 | 80.775 | 86.87565 | 2.259125 | 2.241421 | 2.262339 | 2.249001 | 14634910 | 31638125 | 6130895 | 52495470 | 0 | 318220.6 | 153795.6 | 472662.4 | 166278.8 | 69965.9 | 0 | 236893.9 | 4065.253 | 8788.368 | 1703.026 | 14582.075 | 65.80386 | 131.2951 |  | 1041
168 | 180380 | 20230331115922 | 4 | 204 | 2777 | 1336 | 46 | 19 | 110 | 5 | 849 | 492 | 319 | 1622 | 1673 | 1665 | 144 | 61 | 51 | 50 | 121 | 65 | 0 | 875 | 479 | 119 | 260 | 0 | 60 | 71 | 1136 | 71 | 479 | 119 | 189 | 60 | 1473 | 320 | 71 | 1 | -51 | 13118753 | 20230331 | ZIt5odZ5 | 1 | 78 | 677 | 20230331114443 | 20230331120128 | 20230331120550 | 20230331121506 | 0 | 0 | 0 |  | 0 |  | 0 | 0 | 0 | 0 | 0 | 0 | 3269 |  | 1 | 1 | 1 | 1 | 1 | 4 | 1 | 1 | 0 | 0 | 0 | 0 | 0 | 0 | 0 | 0 | 0 | 0 | 0 | 0 | 0 | 0 | 0 | 0 | 0 | 0 | 0 | 0 | 0 | 0 | 0 | 0 | 0 | 0 | 0 | 0 | 0 | 0 | 0 | 0 | 0 | 0 | 0 | 0 | 0 | 0 | 0 | 0 | 0 | 0 | 0 | 0 | 0 | 0 | 0 | 0 | 0 | 0 | 0 | 0 | 0 | 0 | 0 | 0 | 0 | 0 | 0 | 0 | 0 | 0 | 0 | 0 | 0 | 0 | 0 | 0 | 0 | 0 | 0 | 0 | 0 | 0 | 0 | 0 | 0 | 0 | 0 | 0 | 0 | 0 | 0 | 0 | 0 | 0 | 0 | 0 | 0 | 0 | 0 | 0 | 84 | 60000 | 1261 | 14520 |  |  |  | 14520 | 56 | 147 |  | 300 | 1680 | 327 |  | 1 |  | 20230331120315 | 0 | 0 | 1473 | 0 | [] | 0 | 20230331114628 | 20230331120118 | 890 | 1265.198 | 1279.534 | 1241 | 1270.453 | 57064.44 | 61726.42 | 56979.48 | 59787.7 | 0.7912301 | 0.8670498 | 0.7743965 | 0.8335056 | 2.107381 | 2.094923 | 2.1 | 2.099112 | 2.457143 | 2.463946 | 2.428707 | 2.457427 | 101.1581 | 80.33884 | 81.2125 | 86.3476 | 2.282262 | 2.279435 | 2.264353 | 2.27827 | 14331580 | 32175075 | 6563575 | 53162375 | 81260.75 | 334432.5 | 151341.6 | 568299.1 | 122012.5 | 404.95 | 0 | 122470.2 | 3980.994 | 8937.521 | 1823.215 | 14767.33 | 34.0195 | 157.8608 |  | 1042
169 | 180390 | 20230331154417 | 4 | 304.8894 | 2782 | 1357 | 50 | 18 | 107 | 5 | 855 | 469 | 360 | 1611 | 1664 | 1660 | 124 | 61 | 60 | 121 | 50 | 53 | 0 | 841 | 480 | 151 | 332 | 0 | 65 | 119 | 1173 | 119 | 480 | 151 | 180 | 65 | 1472 | 397 | 119 | 1 | -53 | 13118754 | 20230331 | ZIt5odZ5 | 1 | 78 | 683 | 20230331153127 | 20230331154624 | 20230331155013 | 20230331155424 | 0 | 0 | 0 |  | 0 |  | 0 | 0 | 0 | 0 | 0 | 0 | 3251 |  | 1 | 1 | 1 | 1 | 1 | 4 | 1 | 1 | 0 | 0 | 0 | 0 | 0 | 0 | 0 | 0 | 0 | 0 | 0 | 0 | 0 | 0 | 0 | 0 | 0 | 0 | 0 | 0 | 0 | 0 | 0 | 0 | 0 | 0 | 0 | 0 | 0 | 0 | 0 | 0 | 0 | 0 | 0 | 0 | 0 | 0 | 0 | 0 | 0 | 0 | 0 | 0 | 0 | 0 | 0 | 0 | 0 | 0 | 0 | 0 | 0 | 0 | 0 | 0 | 0 | 0 | 0 | 0 | 0 | 0 | 0 | 0 | 0 | 0 | 0 | 0 | 0 | 0 | 0 | 0 | 0 | 0 | 0 | 0 | 0 | 0 | 0 | 0 | 0 | 0 | 0 | 0 | 0 | 0 | 0 | 0 | 0 | 0 | 0 | 0 | 84 | 60100 | 1251 | 14500 |  |  |  | 14500 | 39 |  |  | 300 | 1662 | 344 |  | 1 |  | 20230331154812 | 0 | 0 | 1472 | 0 | [] | 0 | 20230331153136 | 20230331154617 | 881 | 1259.434 | 1281.761 | 1241.292 | 1269.925 | 56933.01 | 62648.73 | 57135.92 | 60279.69 | 0.7895582 | 0.8812525 | 0.77725 | 0.841125 | 2.064578 | 2.026908 | 2.04 | 2.039352 | 2.462008 | 2.474227 | 2.45425 | 2.468045 | 101.087 | 79.86411 | 80.825 | 86.00026 | 2.263293 | 2.250568 | 2.247125 | 2.253699 | 14127995 | 31967325 | 6809990 | 52997645 | 72459.5 | 324268.4 | 151903.5 | 549889.8 | 128217.3 | 1531.85 | 0 | 129859.3 | 3924.443 | 8879.8125 | 1891.664 | 14721.57 | 36.07203 | 152.7472 |  | 1041
170 | 278471 | 20230305061632 | 4 | 257 | 2802 | 1340 | 37 | 19 | 98 | 32 | 850 | 491 | 274 | 1585 | 1677 | 1675 | 158 | 61 | 52 | 32 | 79 | 109 | 0 | 768 | 551 | 135 | 284 | 0 | 0 | 0 | 1053 | 0 | 551 | 259 | 210 | 40 | 1648 | 284 | 0 | 1 | -92 | 13116813 | 20230305 | ZIt53fZ3 | 2 | 77 | 6535 | 20230305060358 | 20230305061845 | 20230305062141 | 20230305062606 | 0 | 0 | 0 |  | 0 |  | 0 | 0 | 0 | 0 | 0 | 0 | 3293 |  | 1 | 1 | 1 | 1 | 1 | 4 | 1 | 1 | 0 | 0 | 0 | 0 | 0 | 0 | 0 | 62 | 98 | 0 | 34 | 0 | 0 | 0 | 0 | 0 | 0 | 0 | 0 | 0 | 0 | 0 | 0 | 0 | 0 | 0 | 0 | 0 | 0 | 0 | 0 | 0 | 0 | 0 | 0 | 0 | 0 | 0 | 0 | 0 | 0 | 0 | 0 | 0 | 0 | 0 | 0 | 0 | 0 | 0 | 0 | 0 | 0 | 0 | 0 | 0 | 0 | 0 | 0 | 0 | 0 | 0 | 0 | 0 | 0 | 0 | 0 | 0 | 0 | 0 | 0 | 0 | 0 | 0 | 0 | 0 | 0 | 0 | 0 | 0 | 0 | 0 | 0 | 0 | 0 | 0 | 0 | 34 | 0 | 0 | 0 | 0 | 89 | 64900 | 1205 | 14880 |  |  |  | 14880 | 61 | 108 |  | 300 | 1671 | 316 |  | 1 |  | 20230305062031 | 194 | 0 | 1454 | 0 | ['底吹气体流量11', '底吹气体流量12', '底吹气体流量13', '底吹气体流量14', '底吹气体流量15', '底吹气体流量16'] | 3 | 20230305060407 | 20230305061838 | 871 | 1204.02 | 1230.152 | 1174 | 1214.649 | 64620.28 | 62843.93 | 56186.67 | 62382.58 | 0.8676829 | 0.8478357 | 0.7375397 | 0.8374856 | 3.002886 | 2.994269 | 3 | 2.997532 | 2.738699 | 2.665792 | 2.659365 | 2.685454 | 54.58862 | 66.3226 | 56.2875 | 61.55683 | 2.870793 | 2.83003 | 2.829683 | 2.841493 | 15838250 | 31309125 | 7032120 | 54279355 | 0 | 184848.9 | 104735.2 | 290034.3 | 106986.3 | 79466.05 | 0 | 186891.8 | 4399.514 | 8696.979 | 1953.367 | 15077.6 | 51.91439 | 80.5651 | 975 | 995 | 20
171 | 278495 | 20230305145047 | 2 | 361 | 3090 | 1386 | 27 | 17 | 93 | 5 | 1000 | 473.882 | 194 | 1625 | 1655 | 1675 | 0 | 0 | 0 | 0 | 0 | 0 | 0 | 664 | 550 | 143 | 339 | 569 | 35 | 0 | 1203 | 1119 | 550 | 177 | 110 | 146 | 1994 | 943 | 0 | 0 | -30 | 13116817 | 20230305 | ZIt53fZ3 | 2 | 77 | 6546 | 20230305143858 | 20230305145209 | 20230305145541 | 20230305150330 | 0 | 0 | 0 |  | 0 |  | 0 | 0 | 0 | 0 | 0 | 0 | 3090 |  | 1 | 1 | 1 | 1 | 1 | 4 | 1 | 1 | 198 | 0 | 0 | 0 | 0 | 0 | 0 | 0 | 0 | 0 | 0 | 0 | 0 | 0 | 0 | 0 | 0 | 0 | 0 | 0 | 0 | 0 | 0 | 0 | 0 | 0 | 0 | 0 | 0 | 0 | 439 | 0 | 0 | 0 | 0 | 0 | 0 | 0 | 0 | 0 | 0 | 0 | 0 | 0 | 0 | 0 | 0 | 0 | 0 | 0 | 0 | 0 | 0 | 0 | 0 | 0 | 0 | 0 | 0 | 0 | 0 | 0 | 0 | 0 | 0 | 0 | 0 | 0 | 0 | 110 | 0 | 0 | 0 | 0 | 0 | 0 | 0 | 0 | 0 | 0 | 0 | 0 | 0 | 0 | 0 | 0 | 0 | 0 | 0 | 0 | 0 | 0 | 82 | 59500 | 1211 | 12620 |  |  |  | 12620 | 56 | 137 |  | 300 | 1682 | 349 |  | 0 |  | 20230305145448 | 198 | 0 | 1796 | 110 | ['底吹气体流量11', '底吹气体流量12', '底吹气体流量13', '底吹气体流量14', '底吹气体流量15', '底吹气体流量16'] | 3 | 20230305143907 | 20230305145204 | 777 | 1211 | 1210.968 | 1198.494 | 1209.741 | 59575.83 | 60474.67 | 55125.71 | 59672.74 | 0.8014894 | 0.8302796 | 0.7332468 | 0.8119562 | 3.069574 | 3.048624 | 3.056883 | 3.055779 | 2.881064 | 2.929764 | 2.928182 | 2.914878 | 48.49197 | 58.02301 | 55.43977 | 54.8844 | 2.975319 | 2.989194 | 2.992532 | 2.985328 | 13948650 | 28071900 | 4196390 | 46314500 | 0 | 196831.9 | 103092.5 | 300370.4 | 90759.65 | 18600.8 | 0 | 109740.3 | 3874.625 | 7797.75 | 1165.664 | 12865.14 | 30.4834 | 83.43624 |  | 990
172 | 278509 | 20230305192647 | 2 | 179 | 3043 | 1412 | 54 | 19 | 97 | 9 | 939 | 197 | 221 | 1664 | 1667 | 1675 | 108 | 89 | 0 | 0 | 0 | 0 | 0 | 799 | 549 | 0 | 338 | 697 | 0 | 217 | 1137 | 1269 | 549 | 206 | 111 | 129 | 1757 | 1073 | 258 | 1 | -3 | 13116818 | 20230305 | ZIt53fZ3 | 2 | 77 | 6553 | 20230305191354 | 20230305192813 | 20230305193352 | 20230305193953 | 0 | 0 | 0 |  | 0 |  | 0 | 0 | 0 | 0 | 0 | 0 | 3240 |  | 1 | 1 | 1 | 1 | 1 | 4 | 1 | 1 | 0 | 0 | 0 | 0 | 0 | 0 | 0 | 0 | 0 | 0 | 0 | 0 | 0 | 0 | 0 | 0 | 222 | 0 | 0 | 0 | 0 | 0 | 150 | 0 | 0 | 0 | 0 | 0 | 0 | 0 | 0 | 0 | 0 | 0 | 0 | 0 | 0 | 0 | 0 | 0 | 0 | 37 | 0 | 0 | 0 | 0 | 0 | 0 | 0 | 0 | 0 | 0 | 0 | 38 | 0 | 0 | 0 | 0 | 0 | 0 | 0 | 0 | 41 | 0 | 0 | 0 | 0 | 0 | 0 | 132 | 0 | 0 | 0 | 0 | 0 | 0 | 0 | 39 | 0 | 0 | 0 | 0 | 0 | 0 | 0 | 0 | 0 | 0 | 0 | 0 | 0 | 75 | 81 | 59200 | 1201 | 13800 |  |  |  | 13800 | 53 | 151 |  | 300 | 1674 | 371 |  | 1 |  | 20230305193221 | 0 | 372 | 1385 | 171 | ['底吹气体流量11', '底吹气体流量12', '底吹气体流量13', '底吹气体流量14', '底吹气体流量15', '底吹气体流量16'] | 3 | 20230305191402 | 20230305192807 | 845 | 1201 | 1213.763 | 1185.3125 | 1206.916 | 59687.05 | 61205.29 | 56895.875 | 60303.2 | 0.8058909 | 0.8299592 | 0.747375 | 0.8143077 | 2.976509 | 2.940306 | 2.94775 | 2.952793 | 2.592909 | 2.687939 | 2.733125 | 2.66129 | 54.41245 | 60.30421 | 55.6 | 57.94141 | 2.784709 | 2.814123 | 2.840438 | 2.807041 | 16361530 | 29943330 | 4501275 | 50900530 | 9458.9 | 211960.8 | 141964.8 | 364193.4 | 109684.8 | 23858.4 | 0 | 133881.3 | 4544.869 | 8317.592 | 1250.354 | 14139.04 | 37.18925 | 101.1648 |  | 993
173 | 278511 | 20230305201344 | 3 | 304.8894 | 3056 | 1434 | 35 | 17 | 88 | 34 | 1000 | 474.7633 | 210.609375 | 1653 | 1664 | 1665 | 0 | 0 | 0 | 0 | 0 | 0 | 0 | 841 | 549 | 150 | 316 | 543 | 0 | 127 | 1157 | 928 | 549 | 203 | 124 | 28 | 1798 | 859 | 127 | 1 | -11 | 13116819 | 20230305 | ZIt53fZ3 | 2 | 77 | 6554 | 20230305200132 | 20230305201440 | 20230305202035 | 20230305202556 | 0 | 0 | 0 |  | 0 |  | 0 | 0 | 0 | 0 | 0 | 0 | 3056 |  | 1 | 1 | 1 | 1 | 1 | 4 | 3 | 1 | 0 | 0 | 0 | 0 | 0 | 0 | 0 | 0 | 0 | 0 | 0 | 0 | 0 | 0 | 0 | 0 | 0 | 0 | 0 | 0 | 0 | 0 | 0 | 0 | 0 | 0 | 0 | 0 | 0 | 0 | 258 | 0 | 0 | 0 | 0 | 0 | 0 | 0 | 0 | 0 | 0 | 0 | 0 | 0 | 0 | 0 | 0 | 0 | 0 | 0 | 0 | 0 | 0 | 0 | 0 | 0 | 0 | 0 | 0 | 0 | 0 | 0 | 0 | 0 | 0 | 0 | 0 | 0 | 0 | 0 | 0 | 0 | 0 | 0 | 0 | 0 | 0 | 0 | 0 | 0 | 0 | 0 | 0 | 0 | 0 | 0 | 0 | 0 | 0 | 0 | 0 | 0 | 81 | 58300 | 1209 | 12540 |  |  |  | 12540 | 88 |  |  | 300 | 1664 | 434 |  | 1 |  | 20230305201909 | 0 | 0 | 1798 | 0 | ['底吹气体流量11', '底吹气体流量12', '底吹气体流量13', '底吹气体流量14', '底吹气体流量15', '底吹气体流量16'] | 3 | 20230305200151 | 20230305201431 | 760 | 1219.788 | 1212.577 | 1169 | 1212.339 | 61742.43 | 59143.35 | 48681.7 | 59382.12 | 0.8450579 | 0.7977753 | 0.6344681 | 0.8037895 | 2.967259 | 2.95152 | 2.96 | 2.957408 | 2.700734 | 2.689449 | 2.722979 | 2.695368 | 51.83089 | 64.01944 | 55.6 | 59.34503 | 2.833996 | 2.820485 | 2.841489 | 2.826388 | 15930530 | 26804955 | 2237390 | 45065025 | 1190 | 194221 | 137142 | 333337.8 | 105623.3 | 37702.1 | 0 | 143731.6 | 4425.147 | 7445.821 | 621.4972 | 12518.0625 | 39.92544 | 92.59382 | 966 | 994 | 28
174 | 278527 | 20230306023832 | 3 | 214 | 3009 | 1383 | 37 | 19 | 99 | 5 | 1000 | 473.882 | 105 | 1665 | 1666 | 1680 | 0 | 0 | 0 | 0 | 0 | 0 | 0 | 932 | 549 | 152 | 341 | 414 | 0 | 124 | 1273 | 879 | 549 | 203 | 111 | 0 | 1973 | 755 | 124 | 0 | -1 | 13116834 | 20230306 | ZIt53fZ3 | 2 | 77 | 6562 | 20230306022532 | 20230306023933 | 20230306024440 | 20230306024949 |  | 0 | 0 |  | 0 |  | 0 | 0 | 0 | 0 | 0 | 0 | 3009 |  | 1 | 1 | 1 | 1 | 1 | 4 | 3 | 3 | 0 | 0 | 0 | 0 | 0 | 0 | 0 | 0 | 0 | 0 | 0 | 0 | 0 | 0 | 0 | 0 | 0 | 0 | 0 | 0 | 0 | 0 | 0 | 0 | 0 | 0 | 0 | 0 | 0 | 0 | 340 | 0 | 0 | 0 | 0 | 0 | 0 | 0 | 0 | 0 | 0 | 0 | 0 | 0 | 0 | 0 | 0 | 0 | 0 | 0 | 0 | 0 | 0 | 0 | 0 | 0 | 0 | 0 | 0 | 0 | 0 | 0 | 0 | 0 | 0 | 0 | 0 | 0 | 0 | 0 | 0 | 0 | 0 | 0 | 0 | 0 | 0 | 0 | 0 | 0 | 0 | 0 | 0 | 0 | 0 | 0 | 0 | 0 | 0 | 0 | 0 | 0 | 82 | 60800 | 1225 | 13120 |  |  |  | 13120 | 100 | 126 |  | 300 | 1663 | 345 |  | 1 |  | 20230306024334 | 0 | 0 | 1973 | 0 | ['底吹气体流量11', '底吹气体流量12', '底吹气体流量13', '底吹气体流量14', '底吹气体流量15', '底吹气体流量16'] | 3 | 20230306022544 | 20230306023927 | 823 | 1209.157 | 1215.936 | 1164 | 1210.266 | 57002.51 | 59482.2 | 51778 | 58162.87 | 0.7575655 | 0.7985629 | 0.664 | 0.7762697 | 3.06 | 3.038004 | 3.03 | 3.044605 | 2.789925 | 2.834631 | 2.876182 | 2.822904 | 51.45328 | 64.08421 | 56.1875 | 59.45872 | 2.924962 | 2.936317 | 2.953091 | 2.933755 | 15169810 | 29754400 | 2796775 | 47813305 | 0 | 205216.5 | 129408.7 | 335074.8 | 109476.1 | 51195.5 | 0 | 161097 | 4213.836 | 8265.111 | 776.8819 | 13281.47 | 44.74915 | 93.07633 |  | 990
175 | 278529 | 20230306032116 | 3 | 217 | 3002 | 1362 | 38 | 18 | 98 | 5 | 1000 | 474.7633 | 185 | 1622 | 1665 | 1675 | 0 | 0 | 0 | 0 | 0 | 0 | 0 | 856 | 549 | 150 | 419 | 500 | 0 | 0 | 1275 | 762 | 549 | 150 | 121 | 0 | 1817 | 919 | 0 | 1 | -43 | 13116835 | 20230306 | ZIt53fZ3 | 2 | 77 | 6563 | 20230306030848 | 20230306032240 | 20230306032612 | 20230306033057 |  | 0 | 0 |  | 0 |  | 0 | 0 | 0 | 0 | 0 | 0 | 3002 |  | 1 | 1 | 1 | 1 | 1 | 4 | 1 | 1 | 0 | 0 | 0 | 0 | 0 | 0 | 0 | 0 | 0 | 0 | 0 | 0 | 0 | 0 | 0 | 0 | 0 | 0 | 0 | 0 | 0 | 0 | 0 | 0 | 0 | 0 | 0 | 0 | 0 | 0 | 262 | 0 | 0 | 0 | 0 | 0 | 0 | 0 | 0 | 0 | 0 | 0 | 0 | 0 | 0 | 0 | 0 | 0 | 0 | 0 | 0 | 0 | 0 | 0 | 0 | 0 | 0 | 0 | 0 | 0 | 0 | 0 | 0 | 0 | 0 | 0 | 0 | 0 | 0 | 0 | 0 | 0 | 0 | 0 | 0 | 0 | 0 | 0 | 0 | 0 | 0 | 0 | 0 | 0 | 0 | 0 | 0 | 0 | 0 | 0 | 0 | 0 | 81 | 59500 | 1215 | 13170 |  |  |  | 13170 | 45 | 150 |  | 300 | 1683 | 340 |  | 0 |  | 20230306032436 | 0 | 0 | 1817 | 0 | ['底吹气体流量11', '底吹气体流量12', '底吹气体流量13', '底吹气体流量14', '底吹气体流量15', '底吹气体流量16'] | 3 | 20230306030900 | 20230306032235 | 815 | 1207.44 | 1216.219 | 1164 | 1208.637 | 58506.88 | 59351.29 | 56663.92 | 58848.36 | 0.7776923 | 0.7961355 | 0.7392405 | 0.7853252 | 3.03594 | 3.029123 | 3.04 | 3.032135 | 2.793761 | 2.801056 | 2.722532 | 2.79135 | 64.08948 | 56.42042 | 56.0875 | 58.59006 | 2.91485 | 2.91509 | 2.881266 | 2.911742 | 13637995 | 29746900 | 4425715 | 47905265 | 36098.4 | 219713.1 | 86977 | 343653.7 | 83364.75 | 6351.35 | 0 | 89891.85 | 3788.332 | 8263.028 | 1229.365 | 13307.02 | 24.96996 | 95.45937 |  | 990
176 | 278734 | 20230309030832 | 4 | 300.2952 | 2637 | 1327 | 40.94706 | 16.87059 | 103.3471 | 11.95882 | 844 | 484 | 203 | 1581 | 1638 | 1680 | 142 | 13 | 61 | 52 | 32 | 120 | 33 | 962 | 549 | 137 | 267 | 236 | 154 | 0 | 1229 | 236 | 549 | 192 | 131 | 187 | 1896 | 657 | 0 | 0 | -57 | 13117148 | 20230309 | ZIt53fZ3 | 2 | 77 | 6667 | 20230309025438 | 20230309031025 | 20230309031303 | 20230309031921 | 0 | 0 | 0 |  | 0 |  | 0 |  | 31 | 0 | 0 | 0 | 3121 |  | 1 | 2 | 1 | 1 | 2 | 4 | 1 | 1 | 0 | 0 | 0 | 0 | 0 | 0 | 0 | 54 | 131 | 32 | 31 | 0 | 0 | 0 | 0 | 0 | 0 | 0 | 0 | 0 | 0 | 0 | 0 | 0 | 0 | 0 | 0 | 0 | 0 | 0 | 0 | 0 | 0 | 0 | 0 | 0 | 0 | 0 | 0 | 0 | 0 | 0 | 0 | 0 | 0 | 0 | 0 | 0 | 0 | 0 | 0 | 0 | 0 | 0 | 0 | 0 | 0 | 0 | 0 | 0 | 0 | 0 | 0 | 0 | 0 | 0 | 0 | 0 | 0 | 0 | 0 | 0 | 0 | 0 | 0 | 0 | 0 | 0 | 0 | 0 | 0 | 0 | 0 | 0 | 0 | 0 | 0 | 31 | 0 | 0 | 0 | 0 | 81 | 58500 | 1184 | 14550 | 401 |  |  | 14951 | 67 |  |  | 300 | 1658 | 316 |  | 0 |  | 20230309031228 | 248 | 0 | 1648 | 0 | ['底吹气体流量11', '底吹气体流量12', '底吹气体流量13', '底吹气体流量14', '底吹气体流量15', '底吹气体流量16'] | 3 | 20230309025448 | 20230309031021 | 933 | 1188.668 | 1199.664 | 1174 | 1193.542 | 59908.57 | 55713.7 | 56162.57 | 56957.61 | 0.8092075 | 0.7529875 | 0.743578 | 0.7678564 | 3.100717 | 3.068998 | 3.05 | 3.075788 | 2.795019 | 2.866476 | 2.916606 | 2.852036 | 53.58241 | 62.63164 | 55.575 | 59.23698 | 2.947868 | 2.967737 | 2.983303 | 2.963912 | 15822050 | 31097730 | 6074515 | 53086730 | 0 | 197398.1 | 104268.9 | 302111.6 | 113158.3 | 82255 | 0 | 195839.9 | 4395.014 | 8638.258 | 1687.365 | 14746.31 | 54.39996 | 83.91989 |  | 990
177 | 279026 | 20230312233159 | 4 | 352 | 2187 | 1337 | 39 | 18 | 100 | 5 | 819 | 483 | 475 | 1578 | 1669 | 1675 | 142 | 61 | 51 | 31 | 121 | 31 | 11 | 911 | 478 | 147 | 350 | 0 | 132 | 0 | 1262 | 0 | 478 | 184 | 111 | 132 | 1679 | 519 | 0 | 1 | -91 | 13117322 | 20230312 | ZIt53fZ3 | 2 | 77 | 6766 | 20230312231541 | 20230312233509 | 20230312233900 | 20230312234351 | 0 | 0 | 0 |  | 0 |  | 0 | 0 | 35 | 0 | 0 | 0 | 2670 |  | 1 | 1 | 1 | 1 | 1 | 4 | 1 | 1 | 0 | 0 | 0 | 0 | 0 | 0 | 0 | 0 | 111 | 0 | 32 | 0 | 0 | 0 | 0 | 0 | 0 | 0 | 0 | 0 | 0 | 0 | 0 | 0 | 0 | 0 | 0 | 0 | 0 | 0 | 0 | 0 | 0 | 0 | 0 | 0 | 0 | 0 | 0 | 0 | 0 | 0 | 0 | 0 | 0 | 0 | 0 | 37 | 0 | 0 | 0 | 0 | 0 | 0 | 0 | 0 | 0 | 0 | 0 | 0 | 0 | 0 | 0 | 0 | 0 | 0 | 0 | 0 | 0 | 0 | 0 | 0 | 0 | 0 | 0 | 0 | 0 | 0 | 0 | 0 | 0 | 0 | 0 | 0 | 0 | 0 | 0 | 32 | 0 | 0 | 0 | 0 | 82 | 60400 | 1203 | 15680 |  |  |  | 15680 | 80 |  | 60 | 300 | 1683 | 402 | 0 | 0 | 0 | 20230312233741 | 143 | 0 | 1536 | 0 | ['底吹气体流量11', '底吹气体流量12', '底吹气体流量13', '底吹气体流量14', '底吹气体流量15', '底吹气体流量16'] | 3 | 20230312231849 | 20230312233505 | 976 | 1199.007 | 1216.148 | 1169 | 1202.193 | 59650.25 | 54304.99 | 51607.1 | 55340.75 | 0.7963251 | 0.724004 | 0.6708602 | 0.7348463 | 2.879152 | 2.835897 | 2.86 | 2.853033 | 3.014134 | 2.987002 | 2.869624 | 2.9725 | 54.42584 | 54.31844 | 55.73582 | 54.6197 | 2.946643 | 2.91145 | 2.864812 | 2.912766 | 16830240 | 27485260 | 9551620 | 53961765 | 58588.2 | 219907.2 | 151777.1 | 431089.3 | 64252.2 | 0 | 0 | 64252.2 | 4675.067 | 7634.794 | 2653.228 | 14989.38 | 17.84783 | 119.747
178 | 279070 | 20230313123423 | 2 | 145 | 2845 | 1397 | 52 | 17 | 94 | 5 | 870 | 425 | 167 | 1623 | 1664 | 1675 | 124 | 60 | 50 | 30 | 121 | 40 | 0 | 904 | 479 | 150 | 258 | 433 | 0 | 0 | 1163 | 544 | 479 | 150 | 77 | 43 | 1644 | 691 | 0 | 1 | -41 | 13117326 | 20230313 | ZIt53fZ3 | 2 | 77 | 6781 | 20230313122555 | 20230313124150 | 20230313124714 | 20230313125250 | 0 | 0 | 0 |  | 0 |  | 0 | 0 | 0 | 0 | 0 | 0 | 3270 |  | 1 | 1 | 1 | 1 | 1 | 4 | 1 | 1 | 0 | 0 | 0 | 0 | 0 | 0 | 0 | 0 | 0 | 0 | 0 | 0 | 0 | 0 | 0 | 0 | 0 | 0 | 0 | 0 | 0 | 0 | 0 | 0 | 0 | 0 | 0 | 0 | 0 | 0 | 111 | 0 | 0 | 0 | 0 | 0 | 0 | 0 | 0 | 0 | 0 | 0 | 0 | 0 | 0 | 0 | 0 | 0 | 0 | 0 | 0 | 0 | 0 | 0 | 0 | 0 | 0 | 0 | 0 | 0 | 0 | 0 | 0 | 0 | 0 | 0 | 0 | 0 | 0 | 0 | 0 | 0 | 0 | 0 | 0 | 0 | 0 | 0 | 0 | 0 | 0 | 0 | 0 | 0 | 0 | 0 | 0 | 0 | 0 | 0 | 0 | 0 | 75 | 55000 | 1189 | 14180 |  |  |  | 14180 | 84 | 124 |  | 300 | 1671 | 340 |  | 1 |  | 20230313124006 | 0 | 0 | 1644 | 0 | ['底吹气体流量11', '底吹气体流量12', '底吹气体流量13', '底吹气体流量14', '底吹气体流量15', '底吹气体流量16'] | 3 | 20230313122005 | 20230313123541 | 936 | 1189 | 1187.276 | 1169 | 1186.306 | 56586.27 | 55476.11 | 53469.23 | 55664.69 | 0.7603 | 0.7536559 | 0.7101282 | 0.7521581 | 2.569333 | 2.526111 | 2.565641 | 2.543259 | 3.1082 | 3.130896 | 3.074487 | 3.118921 | 49.43971 | 61.4985 | 54.4125 | 57.043 | 2.838767 | 2.828504 | 2.820064 | 2.83109 | 16927230 | 30910605 | 4122590 | 52050475 | 0 | 213282.8 | 148513.4 | 362231.5 | 118228.1 | 60819.15 | 0 | 179466.6 | 4702.008 | 8586.279 | 1145.164 | 14458.47 | 49.85183 | 100.6199 |  | 994
179 | 279461 | 20230318145514 | 1 | 292 | 2754 | 1374 | 44 | 15 | 98 | 5 | 850 | 483 | 149 | 1612 | 1678 | 1670 | 30 | 54 | 147 | 63 | 34 | 102 | 53 | 700 | 478 | 149 | 394 | 147 | 0 | 0 | 1094 | 147 | 478 | 149 | 188 | 37 | 1327 | 541 | 0 | 1 | -66 | 13117861 | 20230318 | ZIt53fZ3 | 2 | 77 | 6917 | 20230318144149 | 20230318145702 | 20230318150204 | 20230318150613 | 0 | 0 | 0 |  | 0 |  | 0 | 0 | 0 | 0 | 0 | 0 | 3237 |  | 1 | 1 | 1 | 1 | 1 | 4 | 1 | 1 | 0 | 0 | 0 | 0 | 0 | 0 | 0 | 0 | 0 | 0 | 0 | 0 | 0 | 0 | 0 | 0 | 0 | 0 | 0 | 0 | 0 | 0 | 0 | 0 | 0 | 0 | 0 | 0 | 0 | 0 | 0 | 0 | 0 | 0 | 0 | 0 | 0 | 0 | 0 | 0 | 0 | 0 | 0 | 0 | 0 | 0 | 0 | 0 | 0 | 0 | 0 | 0 | 0 | 0 | 0 | 0 | 0 | 0 | 0 | 0 | 0 | 0 | 0 | 0 | 0 | 0 | 0 | 0 | 0 | 0 | 0 | 0 | 0 | 0 | 0 | 0 | 0 | 37 | 0 | 0 | 0 | 0 | 0 | 0 | 0 | 0 | 0 | 0 | 0 | 0 | 0 | 0 | 81 | 59400 | 1198 | 14380 |  |  |  | 14380 | 28 | 163 |  | 300 | 1669 | 331 |  | 1 |  | 20230318145904 | 0 | 0 | 1327 | 37 | ['底吹气体流量11', '底吹气体流量12', '底吹气体流量13', '底吹气体流量14', '底吹气体流量15', '底吹气体流量16'] | 3 | 20230318144200 | 20230318145656 | 896 | 1194.039 | 1188.006 | 1167 | 1187.338 | 59626.37 | 59919.37 | 50261.27 | 58736.18 | 0.7964844 | 0.8064126 | 0.6472549 | 0.7854576 | 2.76207 | 2.771171 | 2.788922 | 2.770591 | 2.393906 | 2.374851 | 2.24549 | 2.365569 | 54.94932 | 53.95509 | 55.06042 | 54.36498 | 2.577988 | 2.573011 | 2.517206 | 2.56808 | 15212825 | 32182205 | 5070795 | 52574045 | 77292.45 | 231805.7 | 100831.5 | 410763.4 | 34838.25 | 0 | 0 | 34838.25 | 4225.785 | 8939.501 | 1408.554 | 14603.9 | 9.677292 | 114.1009 |  | 993
180 | 279464 | 20230318153759 | 1 | 215 | 2741 | 1340 | 53 | 16 | 103 | 5 | 850 | 483 | 167 | 1618 | 1664 | 1670 | 31 | 155 | 61 | 32 | 103 | 101 | 0 | 758 | 480 | 151 | 393 | 90 | 0 | 0 | 1152 | 90 | 480 | 151 | 134 | 0 | 1389 | 483 | 0 | 1 | -46 | 13117862 | 20230318 | ZIt53fZ3 | 2 | 77 | 6918 | 20230318152402 | 20230318153920 | 20230318154338 | 20230318154806 | 0 | 0 | 0 |  | 0 |  | 0 | 0 | 0 | 0 | 0 | 0 | 3224 |  | 1 | 1 | 1 | 1 | 1 | 4 | 1 | 1 | 0 | 0 | 0 | 0 | 0 | 0 | 0 | 0 | 0 | 0 | 0 | 0 | 0 | 0 | 0 | 0 | 0 | 0 | 0 | 0 | 0 | 0 | 0 | 0 | 0 | 0 | 0 | 0 | 0 | 0 | 0 | 0 | 0 | 0 | 0 | 0 | 0 | 0 | 0 | 0 | 0 | 0 | 0 | 0 | 0 | 0 | 0 | 0 | 0 | 0 | 0 | 0 | 0 | 0 | 0 | 0 | 0 | 0 | 0 | 0 | 0 | 0 | 0 | 0 | 0 | 0 | 0 | 0 | 0 | 0 | 0 | 0 | 0 | 0 | 0 | 0 | 0 | 0 | 0 | 0 | 0 | 0 | 0 | 0 | 0 | 0 | 0 | 0 | 0 | 0 | 0 | 0 | 81 | 60600 | 1187 | 14410 |  |  |  | 14410 | 25 | 169 |  | 300 | 1672 | 336 |  | 1 |  | 20230318154135 | 0 | 0 | 1389 | 0 | ['底吹气体流量11', '底吹气体流量12', '底吹气体流量13', '底吹气体流量14', '底吹气体流量15', '底吹气体流量16'] | 3 | 20230318152413 | 20230318153916 | 903 | 1187 | 1187.125 | 1167 | 1185.373 | 59693.5 | 58338.92 | 53264.03 | 58296.2 | 0.7963077 | 0.7834629 | 0.694026 | 0.7795349 | 2.730385 | 2.704081 | 2.72 | 2.713012 | 2.547269 | 2.641802 | 2.605844 | 2.611517 | 55.01404 | 52.0439 | 54.825 | 53.13624 | 2.638827 | 2.672942 | 2.662922 | 2.662265 | 15467555 | 32973310 | 4053740 | 52587570 | 79857.8 | 235252 | 94227.5 | 410142.9 | 34174.65 | 0 | 0 | 34174.65 | 4296.543 | 9159.253 | 1126.039 | 14607.66 | 9.492958 | 113.9286 |  | 992
181 | 279467 | 20230318163326 | 1 | 351 | 2757 | 1400 | 38 | 15 | 95 | 15 | 850 | 484 | 105 | 1649 | 1660 | 1670 | 30 | 152 | 59 | 102 | 63 | 78 | 0 | 708 | 480 | 148 | 391 | 100 | 37 | 0 | 1099 | 100 | 480 | 148 | 115 | 75 | 1336 | 528 | 0 | 1 | -11 | 13117864 | 20230318 | ZIt53fZ3 | 2 | 77 | 6919 | 20230318162000 | 20230318163437 | 20230318163833 | 20230318164239 | 0 | 0 | 0 |  | 0 |  | 0 | 0 | 0 | 0 | 0 | 0 | 3241 |  | 1 | 1 | 1 | 1 | 1 | 4 | 1 | 1 | 0 | 0 | 0 | 0 | 0 | 0 | 0 | 0 | 0 | 0 | 0 | 0 | 0 | 0 | 0 | 0 | 0 | 0 | 0 | 0 | 0 | 0 | 0 | 0 | 0 | 0 | 0 | 0 | 0 | 0 | 0 | 0 | 0 | 0 | 0 | 0 | 0 | 0 | 0 | 0 | 0 | 0 | 0 | 0 | 0 | 0 | 0 | 0 | 0 | 0 | 0 | 0 | 0 | 0 | 0 | 0 | 0 | 0 | 0 | 0 | 0 | 0 | 0 | 0 | 0 | 0 | 0 | 0 | 0 | 0 | 0 | 0 | 0 | 0 | 0 | 0 | 0 | 0 | 0 | 0 | 0 | 0 | 0 | 0 | 0 | 0 | 0 | 0 | 0 | 0 | 0 | 0 | 83 | 60800 | 1198 | 13800 |  |  |  | 13800 | 126 | 145 |  | 300 | 1680 | 415 |  | 0 |  | 20230318163655 | 0 | 0 | 1336 | 0 | ['底吹气体流量11', '底吹气体流量12', '底吹气体流量13', '底吹气体流量14', '底吹气体流量15', '底吹气体流量16'] | 3 | 20230318162012 | 20230318163432 | 860 | 1194.382 | 1188.726 | 1167 | 1188.709 | 60782.79 | 60084.36 | 43345.3 | 59003.58 | 0.8131474 | 0.8099632 | 0.5592424 | 0.7916512 | 2.681753 | 2.668564 | 2.688333 | 2.67393 | 2.623466 | 2.683683 | 2.667424 | 2.66486 | 55.06419 | 51.83524 | 54.73674 | 53.00032 | 2.65261 | 2.676123 | 2.677879 | 2.669395 | 15199500 | 32568955 | 2805600 | 50687185 | 42226.3 | 224771.4 | 90955.6 | 358755.2 | 67949.4 | 0 | 0 | 67949.4 | 4222.083 | 9046.932 | 779.3333 | 14079.77 | 18.87483 | 99.65422 |  | 993
182 | 279505 | 20230319035628 | 2 | 252 | 2629 | 1371 | 40 | 18 | 99 | 5 | 843 | 489 | 132 | 1627 | 1670 | 1675 | 152 | 60 | 51 | 32 | 113 | 51 | 30 | 725 | 481 | 149 | 274 | 0 | 78 | 0 | 999 | 0 | 481 | 149 | 77 | 78 | 1355 | 352 | 0 | 1 | -43 | 13117850 | 20230319 | ZIt53fZ3 | 2 | 77 | 6931 | 20230319034325 | 20230319035735 | 20230319040129 | 20230319040613 | 0 | 0 | 0 |  | 0 |  | 0 | 0 | 0 | 0 | 0 | 0 | 3118 |  | 1 | 1 | 1 | 1 | 1 | 4 | 1 | 1 | 0 | 0 | 0 | 0 | 0 | 0 | 0 | 0 | 0 | 0 | 0 | 0 | 0 | 0 | 0 | 0 | 0 | 0 | 0 | 0 | 0 | 0 | 0 | 0 | 0 | 0 | 0 | 0 | 0 | 0 | 0 | 0 | 0 | 0 | 0 | 0 | 0 | 0 | 0 | 0 | 0 | 0 | 0 | 0 | 0 | 0 | 0 | 0 | 0 | 0 | 0 | 0 | 0 | 0 | 0 | 0 | 0 | 0 | 0 | 0 | 0 | 0 | 0 | 0 | 0 | 0 | 0 | 0 | 0 | 0 | 0 | 0 | 0 | 0 | 0 | 0 | 0 | 0 | 0 | 0 | 0 | 0 | 0 | 0 | 0 | 0 | 0 | 0 | 0 | 0 | 0 | 0 | 89 | 65100 | 1204 | 13750 |  |  |  | 13750 | 204 | 117 |  | 300 | 1677 | 345 |  | 1 |  | 20230319035932 | 0 | 0 | 1355 | 0 | ['底吹气体流量11', '底吹气体流量12', '底吹气体流量13', '底吹气体流量14', '底吹气体流量15', '底吹气体流量16'] | 3 | 20230319034337 | 20230319035731 | 834 | 1204 | 1209.338 | 1171 | 1204.912 | 62105.77 | 63910.36 | 53625.71 | 62616.32 | 0.8394561 | 0.8622556 | 0.6892063 | 0.8426499 | 3.165439 | 3.159831 | 3.15 | 3.160696 | 3.340418 | 3.377312 | 3.404603 | 3.368801 | 49.90398 | 63.45094 | 55.67044 | 58.98104 | 3.252929 | 3.268571 | 3.277302 | 3.264748 | 14787670 | 33951190 | 3327335 | 52164350 | 0 | 198283.7 | 80712.85 | 279443.4 | 94992.7 | 71337.85 | 0 | 166734.8 | 4107.686 | 9430.886 | 924.2597 | 14490.1 | 46.31522 | 77.62317 | 972 | 990 | 18
183 | 279508 | 20230319043926 | 2 | 294 | 2781 | 1331 | 55 | 17 | 105 | 5 | 850 | 490 | 265 | 1597 | 1656 | 1680 | 147 | 60 | 51 | 31 | 31 | 113 | 57 | 904 | 480 | 151 | 235 | 97 | 0 | 37 | 1140 | 135 | 480 | 151 | 98 | 44 | 1535 | 332 | 37 | 0 | -59 | 13117852 | 20230319 | ZIt53fZ3 | 2 | 77 | 6932 | 20230319042546 | 20230319044127 | 20230319044549 | 20230319045023 | 0 | 0 | 0 |  | 0 |  | 0 | 0 | 0 | 0 | 0 | 0 | 3271 |  | 1 | 1 | 1 | 1 | 1 | 4 | 1 | 1 | 0 | 0 | 0 | 0 | 0 | 0 | 0 | 0 | 0 | 0 | 0 | 0 | 0 | 0 | 0 | 0 | 0 | 0 | 0 | 0 | 0 | 0 | 0 | 0 | 0 | 0 | 0 | 0 | 0 | 0 | 0 | 0 | 0 | 0 | 0 | 0 | 0 | 0 | 0 | 0 | 0 | 0 | 0 | 0 | 0 | 0 | 0 | 0 | 0 | 0 | 0 | 0 | 0 | 0 | 0 | 0 | 0 | 0 | 0 | 0 | 0 | 0 | 0 | 0 | 0 | 0 | 0 | 0 | 0 | 0 | 0 | 0 | 0 | 0 | 0 | 0 | 0 | 0 | 0 | 0 | 0 | 0 | 0 | 0 | 0 | 0 | 0 | 0 | 0 | 0 | 0 | 0 | 81 | 60500 | 1191 | 14870 |  |  |  | 14870 | 97 | 120 |  | 300 | 1671 | 318 |  | 0 |  | 20230319044352 | 0 | 0 | 1535 | 0 | ['底吹气体流量11', '底吹气体流量12', '底吹气体流量13', '底吹气体流量14', '底吹气体流量15', '底吹气体流量16'] | 3 | 20230319042557 | 20230319044123 | 926 | 1191 | 1204.422 | 1171 | 1196.3 | 59729.89 | 59034.48 | 56523.5 | 58919.23 | 0.797026 | 0.7889445 | 0.7344444 | 0.7844061 | 3.14 | 3.137315 | 3.16 | 3.140961 | 3.296543 | 3.233407 | 3.204957 | 3.248153 | 49.85836 | 63.85294 | 55.79177 | 58.76903 | 3.218271 | 3.185361 | 3.182479 | 3.194557 | 16013990 | 31832215 | 6568790 | 54507710 | 0 | 190939.1 | 117320.8 | 308708.6 | 106867.6 | 84472.85 | 0 | 191756.9 | 4448.331 | 8842.282 | 1824.664 | 15141.03 | 53.26582 | 85.7524 |  | 994
184 | 279511 | 20230319052913 | 2 | 218 | 2747 | 1415 | 53 | 17 | 94 | 9 | 850 | 483 | 123 | 1628 | 1668 | 1680 | 150 | 31 | 60 | 48 | 31 | 163 | 0 | 907 | 480 | 150 | 241 | 252 | 43 | 0 | 1148 | 367 | 480 | 150 | 0 | 43 | 1652 | 536 | 0 | 1 | -40 | 13117854 | 20230319 | ZIt53fZ3 | 2 | 77 | 6933 | 20230319051517 | 20230319053022 | 20230319053415 | 20230319053848 | 0 | 0 | 0 |  | 0 |  | 0 | 455 | 0 | 0 | 0 | 0 | 3230 |  | 1 | 1 | 1 | 1 | 1 | 4 | 1 | 1 | 0 | 0 | 0 | 0 | 0 | 0 | 0 | 0 | 0 | 0 | 0 | 0 | 0 | 0 | 0 | 0 | 0 | 0 | 0 | 0 | 0 | 0 | 0 | 0 | 0 | 0 | 0 | 0 | 0 | 0 | 115 | 0 | 0 | 0 | 0 | 0 | 0 | 0 | 0 | 0 | 0 | 0 | 0 | 0 | 0 | 0 | 0 | 0 | 0 | 0 | 0 | 0 | 0 | 0 | 0 | 0 | 0 | 0 | 0 | 0 | 0 | 0 | 0 | 0 | 0 | 0 | 0 | 0 | 0 | 0 | 0 | 0 | 0 | 0 | 0 | 0 | 0 | 0 | 0 | 0 | 0 | 0 | 0 | 0 | 0 | 0 | 0 | 0 | 0 | 0 | 0 | 0 | 81 | 60600 | 1191 | 13480 |  |  |  | 13480 | 113 | 114 |  | 300 | 1674 | 347 |  | 1 |  | 20230319053219 | 0 | 0 | 1652 | 0 | ['底吹气体流量11', '底吹气体流量12', '底吹气体流量13', '底吹气体流量14', '底吹气体流量15', '底吹气体流量16'] | 3 | 20230319051529 | 20230319053016 | 887 | 1191 | 1200.005 | 1171 | 1195.387 | 59766.43 | 58018.09 | 51424.44 | 58046.48 | 0.7972222 | 0.7739685 | 0.6588889 | 0.7724014 | 3.177183 | 3.169825 | 3.18 | 3.172638 | 3.191429 | 3.229948 | 3.144286 | 3.21292 | 49.64291 | 63.26882 | 56.18056 | 58.89419 | 3.184306 | 3.199886 | 3.162143 | 3.192779 | 15008940 | 33140250 | 3191355 | 51432755 | 0 | 196005.5 | 82342.65 | 278798.7 | 99657.9 | 93084.45 | 0 | 193147.3 | 4169.15 | 9205.625 | 886.4875 | 14286.88 | 53.65203 | 77.44408 |  | 993
185 | 280703 | 20230405003530 | 1 | 292 | 2761 | 1342 | 51 | 16 | 107 | 5 | 850 | 484 | 354 | 1623 | 1640 | 1665 | 128 | 60 | 122 | 13 | 39 | 49 | 40 | 784 | 481 | 155 | 385 | 0 | 75 | 104 | 1169 | 104 | 481 | 155 | 0 | 179 | 1420 | 460 | 104 | 0 | -17 | 13119255 | 20230405 | ZIt53fZ3 | 2 | 78 | 31 | 20230405002050 | 20230405004259 | 20230405004757 | 20230405005350 | 0 | 0 | 0 |  | 0 |  | 0 | 0 | 33 | 0 | 0 | 0 | 3245 |  | 1 | 1 | 1 | 1 | 1 | 4 | 1 | 1 | 0 | 0 | 0 | 0 | 0 | 0 | 0 | 0 | 0 | 0 | 0 | 0 | 0 | 0 | 0 | 0 | 0 | 0 | 0 | 0 | 0 | 0 | 0 | 0 | 0 | 0 | 0 | 0 | 0 | 0 | 0 | 0 | 0 | 0 | 0 | 0 | 0 | 0 | 0 | 0 | 0 | 0 | 0 | 0 | 0 | 0 | 0 | 0 | 0 | 0 | 0 | 0 | 0 | 0 | 0 | 0 | 0 | 0 | 0 | 0 | 0 | 0 | 0 | 0 | 0 | 0 | 0 | 0 | 0 | 0 | 0 | 0 | 0 | 0 | 0 | 0 | 0 | 0 | 0 | 0 | 0 | 0 | 0 | 0 | 0 | 0 | 0 | 0 | 0 | 0 | 0 | 0 | 95 | 60100 | 1270 | 15060 | 520 |  |  | 15580 | 121 | 289 |  | 300 | 1670 | 367 |  | 0 |  | 20230405004006 | 0 | 0 | 1420 | 0 | [] | 0 | 20230405002101 | 20230405003715 | 974 | 1267.325 | 1251.736 | 1249 | 1256.018 | 59460.8 | 55538.49 | 55322.38 | 56666.92 | 0.935944 | 0.8623156 | 0.8424762 | 0.8817967 | 2.329021 | 2.331492 | 2.33 | 2.330606 | 2.29965 | 2.304957 | 2.297619 | 2.302608 | 84.52111 | 76.43388 | 80.29095 | 79.22437 | 2.314336 | 2.318225 | 2.313809 | 2.316607 | 16953235 | 32331275 | 5761275 | 55141085 | 140810.4 | 355875.7 | 170539.8 | 668449.6 | 51966.65 | 0 | 0 | 51966.65 | 4709.232 | 8980.91 | 1600.354 | 15316.97 | 14.43518 | 185.6804 |  | 993
186 | 280917 | 20230408022709 | 2 | 304.8894 | 2754 | 1306 | 47 | 18 | 113 | 5 | 850 | 483 | 265 | 1644 | 1663 | 1675 | 143 | 32 | 40 | 31 | 50 | 99 | 13 | 833 | 476 | 150 | 321 | 0 | 0 | 158 | 1155 | 158 | 476 | 150 | 67 | 34 | 1459 | 321 | 158 | 1 | -19 | 13119430 | 20230408 | ZIt53fZ3 | 2 | 78 | 104 | 20230408021317 | 20230408022912 | 20230408023505 | 20230408023940 | 0 | 0 | 0 |  | 0 |  | 0 | 0 | 50 | 25 | 0 | 0 | 3237 |  | 1 | 1 | 1 | 3 | 1 | 4 | 1 | 1 | 0 | 0 | 0 | 0 | 0 | 0 | 0 | 0 | 0 | 0 | 0 | 0 | 0 | 0 | 0 | 0 | 0 | 0 | 0 | 0 | 0 | 0 | 0 | 0 | 0 | 0 | 0 | 0 | 0 | 0 | 0 | 0 | 0 | 0 | 0 | 0 | 0 | 0 | 0 | 0 | 0 | 0 | 0 | 0 | 0 | 0 | 0 | 0 | 0 | 0 | 0 | 0 | 0 | 0 | 0 | 0 | 0 | 0 | 0 | 0 | 0 | 0 | 0 | 0 | 0 | 0 | 0 | 0 | 0 | 0 | 0 | 0 | 0 | 0 | 0 | 0 | 0 | 0 | 0 | 0 | 0 | 0 | 0 | 0 | 0 | 0 | 0 | 0 | 0 | 0 | 0 | 0 | 80 | 59100 | 1274 | 15070 |  |  |  | 15070 | 202 | 165 |  | 300 | 1648 | 317 |  | 0 |  | 20230408023324 | 0 | 0 | 1459 | 0 | [] | 0 | 20230408021328 | 20230408022909 | 941 | 1274 | 1270.508 | 1244 | 1268.237 | 59629.87 | 59015.98 | 56090.5 | 58837.97 | 0.7921739 | 0.7814176 | 0.7266667 | 0.7778534 | 2.23 | 2.213008 | 2.2 | 2.216748 | 2.315953 | 2.284751 | 2.1775 | 2.280988 | 73.75677 | 85.39813 | 80.57479 | 81.08403 | 2.272977 | 2.248879 | 2.18875 | 2.248868 | 17777900 | 30760120 | 6684160 | 55314470 | 0 | 276052.2 | 238726.6 | 515427.3 | 175822.2 | 79952.65 | 0 | 256361.7 | 4938.306 | 8544.478 | 1856.711 | 15365.13 | 71.2116 | 143.1743 |  | 1043
187 | 280960 | 20230408145243 | 4 | 318 | 2821 | 1324 | 33 | 18 | 113 | 5 | 865 | 437 | 203 | 1602 | 1647 | 1675 | 131 | 60 | 52 | 100 | 50 | 44 | 0 | 791 | 480 | 123 | 352 | 129 | 75 | 0 | 1143 | 129 | 480 | 123 | 150 | 75 | 1394 | 556 | 0 | 0 | -45 | 13119544 | 20230408 | ZIt53fZ3 | 2 | 78 | 118 | 20230408143822 | 20230408145815 | 20230408150313 | 20230408150957 | 0 | 0 | 0 |  | 0 |  | 0 | 0 | 0 | 0 | 0 | 0 | 3258 |  | 1 | 1 | 1 | 1 | 1 | 4 | 1 | 1 | 0 | 0 | 0 | 0 | 0 | 0 | 0 | 0 | 0 | 0 | 0 | 0 | 0 | 0 | 0 | 0 | 0 | 0 | 0 | 0 | 0 | 0 | 0 | 0 | 0 | 0 | 0 | 0 | 0 | 0 | 0 | 0 | 0 | 0 | 0 | 0 | 0 | 0 | 0 | 0 | 0 | 0 | 0 | 0 | 0 | 0 | 0 | 0 | 0 | 0 | 0 | 0 | 0 | 0 | 0 | 0 | 0 | 0 | 0 | 0 | 0 | 0 | 0 | 0 | 0 | 0 | 0 | 0 | 0 | 0 | 0 | 0 | 0 | 0 | 0 | 0 | 0 | 0 | 0 | 0 | 0 | 0 | 0 | 0 | 0 | 0 | 0 | 0 | 0 | 0 | 0 | 0 | 75 | 55800 | 1274 | 14270 | 280 |  |  | 14550 | 36 | 205 |  | 300 | 1671 | 322 |  | 0 |  | 20230408145623 | 0 | 0 | 1394 | 0 | [] | 0 | 20230408143830 | 20230408145421 | 951 | 1274 | 1279.954 | 1244 | 1274.571 | 54372.65 | 55106.02 | 55708.88 | 54961.47 | 0.7166418 | 0.7417778 | 0.7281633 | 0.7332913 | 2.045224 | 2.047197 | 2.06 | 2.04796 | 2.397314 | 2.411949 | 2.398265 | 2.406414 | 93.63535 | 76.33927 | 79.0611 | 81.49394 | 2.221269 | 2.229573 | 2.229133 | 2.227187 | 14527980 | 32193385 | 5412495 | 52220910 | 148109.3 | 356646.3 | 138790.6 | 644789 | 52015 | 0 | 0 | 52015 | 4035.55 | 8942.607 | 1503.471 | 14505.81 | 14.44861 | 179.1081
188 | 280965 | 20230408162518 | 4 | 349 | 2777 | 1393 | 28 | 16 | 108 | 5 | 851 | 486 | 105 | 1617 | 1636 | 1675 | 142 | 63 | 51 | 121 | 58 | 51 | 0 | 687 | 479 | 120 | 329 | 0 | 64 | 0 | 1016 | 0 | 479 | 120 | 150 | 64 | 1286 | 393 | 0 | 0 | -19 | 13119545 | 20230408 | ZIt53fZ3 | 2 | 78 | 120 | 20230408161251 | 20230408162940 | 20230408163351 | 20230408164057 | 0 | 0 | 0 |  | 0 |  | 0 | 0 | 0 | 0 | 0 | 0 | 3263 |  | 1 | 1 | 1 | 1 | 1 | 4 | 1 | 1 | 0 | 0 | 0 | 0 | 0 | 0 | 0 | 0 | 0 | 0 | 0 | 0 | 0 | 0 | 0 | 0 | 0 | 0 | 0 | 0 | 0 | 0 | 0 | 0 | 0 | 0 | 0 | 0 | 0 | 0 | 0 | 0 | 0 | 0 | 0 | 0 | 0 | 0 | 0 | 0 | 0 | 0 | 0 | 0 | 0 | 0 | 0 | 0 | 0 | 0 | 0 | 0 | 0 | 0 | 0 | 0 | 0 | 0 | 0 | 0 | 0 | 0 | 0 | 0 | 0 | 0 | 0 | 0 | 0 | 0 | 0 | 0 | 0 | 0 | 0 | 0 | 0 | 0 | 0 | 0 | 0 | 0 | 0 | 0 | 0 | 0 | 0 | 0 | 0 | 0 | 0 | 0 | 74 | 54000 | 1274 | 13960 |  |  |  | 13960 | 93 | 145 |  | 300 | 1670 | 335 |  | 0 |  | 20230408162814 | 0 | 0 | 1286 | 0 | [] | 0 | 20230408161059 | 20230408162634 | 935 | 1274 | 1270.738 | 1244 | 1269.468 | 54288.96 | 55120.17 | 53507.37 | 54758.82 | 0.7204247 | 0.74225 | 0.6972368 | 0.7325455 | 2.015985 | 1.981783 | 1.97 | 1.990299 | 2.376062 | 2.4465 | 2.48 | 2.429711 | 81.08885 | 84.60579 | 78.17352 | 83.10874 | 2.196023 | 2.214142 | 2.225 | 2.210005 | 14017400 | 33027655 | 4018245 | 51152095 | 0 | 274880.2 | 109909.3 | 385417.3 | 167366.1 | 130589.5 | 0 | 298604 | 3893.722 | 9174.349 | 1116.179 | 14208.92 | 82.94556 | 107.0604 |  | 1044
189 | 281310 | 20230413010900 | 1 | 224 | 2753 | 1382 | 42 | 17 | 100 | 5 | 850 | 484 | 216 | 1643 | 1668 | 1665 | 143 | 63 | 32 | 13 | 53 | 100 | 41 | 698 | 480 | 150 | 398 | 0 | 76 | 0 | 1096 | 0 | 480 | 150 | 0 | 204 | 1328 | 474 | 0 | 1 | -25 | 13119909 | 20230413 | ZIt53fZ3 | 2 | 78 | 237 | 20230413005515 | 20230413011028 | 20230413011441 | 20230413012336 | 0 | 0 | 0 |  | 0 |  | 0 | 470 | 39 | 0 | 0 | 0 | 3237 |  | 1 | 1 | 1 | 1 | 1 | 2 | 1 | 1 | 0 | 0 | 0 | 0 | 0 | 0 | 0 | 0 | 0 | 0 | 0 | 0 | 0 | 0 | 0 | 0 | 0 | 0 | 0 | 0 | 0 | 0 | 0 | 0 | 0 | 0 | 0 | 0 | 0 | 0 | 0 | 0 | 0 | 0 | 0 | 0 | 0 | 0 | 0 | 0 | 0 | 0 | 0 | 0 | 0 | 0 | 0 | 0 | 0 | 0 | 0 | 0 | 0 | 0 | 0 | 0 | 0 | 0 | 0 | 0 | 0 | 0 | 0 | 0 | 0 | 0 | 0 | 0 | 0 | 0 | 0 | 0 | 0 | 0 | 0 | 0 | 0 | 0 | 0 | 0 | 0 | 0 | 0 | 0 | 0 | 0 | 0 | 0 | 0 | 0 | 0 | 0 | 80 | 59300 | 1259 | 14300 |  |  |  | 14300 | 29 | 206 |  | 300 | 1692 | 345 |  | 0 |  | 20230413011239 | 0 | 0 | 1328 | 0 | [] | 0 | 20230413005526 | 20230413011024 | 898 | 1259 | 1259.194 | 1239 | 1257.249 | 59536.86 | 58547.9 | 53810.71 | 58388.91 | 0.793062 | 0.7794065 | 0.6936905 | 0.7753118 | 2.132326 | 2.107662 | 2.09119 | 2.113207 | 1.931124 | 1.981169 | 1.98619 | 1.967261 | 90.70809 | 76.20827 | 76.93854 | 80.44246 | 2.031725 | 2.044415 | 2.03869 | 2.040234 | 15309170 | 32505805 | 4472850 | 52381460 | 91721.35 | 338361.6 | 134210.5 | 565518.5 | 94886.4 | 0 | 0 | 94886.4 | 4252.547 | 9029.39 | 1242.458 | 14550.41 | 26.35733 | 157.0885 |  | 1043
190 | 281322 | 20230413042226 | 1 | 162 | 2750 | 1365 | 63 | 17 | 101 | 18 | 849 | 486 | 244 | 1627 | 1653 | 1660 | 42 | 12 | 50 | 63 | 31 | 188 | 66 | 842 | 480 | 136 | 359 | 173 | 117 | 0 | 1201 | 173 | 480 | 136 | 0 | 271 | 1458 | 649 | 0 | 1 | -26 | 13119907 | 20230413 | ZIt53fZ3 | 2 | 78 | 241 | 20230413040825 | 20230413042400 | 20230413042813 | 20230413043430 | 0 | 0 | 0 |  | 0 |  | 0 | 459 | 34 | 0 | 0 | 0 | 3236 |  | 1 | 1 | 1 | 1 | 1 | 2 | 1 | 1 | 0 | 0 | 0 | 0 | 0 | 0 | 0 | 0 | 0 | 0 | 0 | 0 | 0 | 0 | 0 | 0 | 0 | 0 | 0 | 0 | 0 | 0 | 0 | 0 | 0 | 0 | 0 | 0 | 0 | 0 | 0 | 0 | 0 | 0 | 0 | 0 | 0 | 0 | 0 | 0 | 0 | 0 | 0 | 0 | 0 | 0 | 0 | 0 | 0 | 0 | 0 | 0 | 0 | 0 | 0 | 0 | 0 | 0 | 0 | 0 | 0 | 0 | 0 | 0 | 0 | 0 | 0 | 0 | 0 | 0 | 0 | 0 | 0 | 0 | 0 | 0 | 0 | 0 | 0 | 0 | 0 | 0 | 0 | 0 | 0 | 0 | 0 | 0 | 0 | 0 | 0 | 0 | 81 | 60300 | 1249 | 14430 |  |  |  | 14430 | 48 | 205 |  | 300 | 1685 | 348 |  | 0 |  | 20230413042547 | 0 | 0 | 1458 | 0 | [] | 0 | 20230413040836 | 20230413042357 | 921 | 1252.787 | 1242.531 | 1239 | 1245.055 | 59503.06 | 57051.85 | 54623.3 | 57498.56 | 0.7863953 | 0.7569406 | 0.7075824 | 0.7603149 | 2.031008 | 2.01965 | 2.038352 | 2.02468 | 2.018101 | 2.021119 | 2.018791 | 2.020043 | 90.36206 | 75.55249 | 76.5206 | 79.79676 | 2.024554 | 2.020385 | 2.028571 | 2.022362 | 15300060 | 32586700 | 4923325 | 52903985 | 91638.6 | 345121.8 | 122500.2 | 560473 | 94257.25 | 0 | 0 | 94257.25 | 4250.017 | 9051.861 | 1367.59 | 14695.55 | 26.18257 | 155.687 |  | 1043
191 | 281383 | 20230413221549 | 4 | 580 | 2682 | 1383 | 17 | 14 | 96 | 7 | 844 | 492 | 222.6408 | 1585 | 1657 | 1680 | 155 | 71 | 50 | 72 | 57 | 31 | 40 | 572 | 479 | 0 | 468 | 0 | 0 | 0 | 1041 | 0 | 479 | 0 | 100 | 0 | 1302 | 468 | 0 | 0 | -72 | 13119962 | 20230413 | ZIt53fZ3 | 2 | 78 | 262 | 20230413220138 | 20230413221746 | 20230413222239 | 20230413222741 | 0 | 0 | 0 |  | 0 |  | 0 | 0 | 16 | 0 | 0 | 0 | 3174 |  | 1 | 1 | 1 | 1 | 1 | 4 | 1 | 1 | 0 | 0 | 0 | 0 | 0 | 0 | 0 | 0 | 0 | 0 | 0 | 0 | 0 | 0 | 0 | 0 | 0 | 0 | 0 | 0 | 0 | 0 | 0 | 0 | 0 | 0 | 0 | 0 | 0 | 0 | 0 | 0 | 0 | 0 | 0 | 0 | 0 | 251 | 0 | 0 | 0 | 0 | 0 | 0 | 0 | 0 | 0 | 0 | 0 | 0 | 0 | 0 | 0 | 0 | 0 | 0 | 0 | 0 | 0 | 0 | 0 | 0 | 0 | 0 | 0 | 0 | 0 | 0 | 0 | 0 | 0 | 0 | 0 | 0 | 0 | 0 | 0 | 0 | 0 | 0 | 0 | 0 | 0 | 0 | 0 | 0 | 0 | 251 | 0 | 0 | 0 | 0 | 81 | 59000 | 1269 | 14810 |  |  |  | 14810 | 47 | 212 |  | 300 | 1663 | 313 |  | 1 |  | 20230413222118 | 0 | 0 | 1302 | 0 | [] | 0 | 20230413220148 | 20230413221741 | 953 | 1269 | 1271.291 | 1239 | 1266.794 | 59428.05 | 56862.09 | 55793.75 | 57522.75 | 0.792774 | 0.7587796 | 0.7300893 | 0.7658237 | 2.03411 | 2.017668 | 2.04 | 2.025331 | 2.315856 | 2.284499 | 2.198929 | 2.28405 | 92.53395 | 75.92259 | 76.08203 | 81.03106 | 2.174983 | 2.151084 | 2.119464 | 2.15469 | 17302715 | 31170235 | 6202120 | 54769105 | 135585.4 | 332837.2 | 199390.2 | 669041.7 | 79945.8 | 0 | 0 | 79945.8 | 4806.31 | 8658.399 | 1722.811 | 15213.64 | 22.20717 | 185.8449 |  | 1040
192 | 281844 | 20230420032032 | 2 | 181 | 2526 | 1333 | 58 | 20 | 110 | 5 | 839 | 484 | 373 | 1589 | 1617 | 1660 | 214 | 61 | 62 | 30 | 84 | 33 | 0 | 908 | 479 | 153 | 240 | 209 | 177 | 89 | 1149 | 298 | 479 | 153 | 132 | 223 | 1540 | 626 | 89 | 0 | -28 | 13120296 | 20230420 | ZIt53fZ3 | 2 | 78 | 416 | 20230420030606 | 20230420032248 | 20230420032608 | 20230420033404 | 0 | 0 | 0 |  | 0 |  | 0 | 0 | 0 | 0 | 0 | 0 | 3010 |  | 1 | 1 | 1 | 1 | 1 | 4 | 1 | 1 | 0 | 0 | 0 | 0 | 0 | 0 | 0 | 0 | 0 | 0 | 0 | 0 | 0 | 0 | 0 | 0 | 0 | 0 | 0 | 0 | 0 | 0 | 0 | 0 | 0 | 0 | 0 | 0 | 0 | 0 | 0 | 0 | 0 | 0 | 0 | 0 | 0 | 0 | 0 | 0 | 0 | 0 | 0 | 0 | 0 | 0 | 0 | 0 | 0 | 0 | 0 | 0 | 0 | 0 | 0 | 0 | 0 | 0 | 0 | 0 | 0 | 0 | 0 | 0 | 0 | 0 | 0 | 0 | 0 | 0 | 0 | 0 | 0 | 0 | 0 | 0 | 0 | 0 | 0 | 0 | 0 | 0 | 0 | 0 | 0 | 0 | 0 | 0 | 0 | 0 | 0 | 0 | 72 | 53300 | 1258 | 15130 |  |  |  | 15130 | 81 | 166 |  | 300 | 1659 | 322 |  | 0 |  | 20230420032514 | 0 | 0 | 1540 | 0 | [] | 0 | 20230420030617 | 20230420032241 | 984 | 1253.884 | 1250.457 | 1237 | 1249.682 | 54043.66 | 57521.86 | 56553.18 | 56391 | 0.7126409 | 0.7661646 | 0.7402326 | 0.7473171 | 2.207606 | 2.217391 | 2.2 | 2.212287 | 2.236268 | 2.225552 | 2.270698 | 2.234563 | 78.31127 | 83.98671 | 79.3719 | 81.74369 | 2.221937 | 2.221471 | 2.235349 | 2.223425 | 15305295 | 32801610 | 7248920 | 55442550 | 0 | 270133.7 | 178886.2 | 449659.2 | 177293.6 | 112889.4 | 0 | 290800 | 4251.471 | 9111.558 | 2013.589 | 15400.71 | 80.77779 | 124.9053
193 | 282037 | 20230422164523 | 2 | 390 | 2797 | 1418 | 33 | 19 | 98 | 5 | 850 | 492 | 142 | 1653 | 1650 | 1655 | 167 | 61 | 60 | 121 | 53 | 30 | 0 | 727 | 480 | 150 | 274 | 201 | 0 | 0 | 1001 | 297 | 480 | 232 | 79 | 65 | 1357 | 507 | 0 | 1 | 3 | 13120557 | 20230422 | ZIt53fZ3 | 2 | 78 | 483 | 20230422163129 | 20230422164636 | 20230422165234 | 20230422165736 | 0 | 0 | 0 |  | 0 |  | 0 | 0 | 0 | 0 | 0 | 0 | 3289 |  | 1 | 1 | 1 | 1 | 1 | 4 | 1 | 1 | 0 | 0 | 0 | 0 | 0 | 0 | 0 | 0 | 0 | 0 | 0 | 0 | 0 | 0 | 0 | 0 | 0 | 0 | 0 | 0 | 0 | 0 | 0 | 0 | 0 | 0 | 0 | 0 | 0 | 0 | 0 | 0 | 0 | 0 | 0 | 0 | 0 | 0 | 0 | 0 | 0 | 0 | 0 | 0 | 0 | 0 | 0 | 32 | 0 | 0 | 0 | 0 | 0 | 0 | 0 | 0 | 0 | 0 | 0 | 0 | 0 | 0 | 0 | 0 | 0 | 0 | 0 | 0 | 0 | 95 | 0 | 0 | 0 | 0 | 0 | 49 | 0 | 0 | 0 | 0 | 0 | 0 | 0 | 0 | 0 | 0 | 0 | 0 | 0 | 0 | 0 | 0 | 80 | 59100 | 1229 | 14110 |  |  |  | 14110 | 92 | 156 |  | 300 | 1692 | 358 |  | 0 |  | 20230422165054 | 0 | 0 | 1357 | 144 | [] | 0 | 20230422163138 | 20230422164630 | 892 | 1232.426 | 1240.666 | 1234.91 | 1237.564 | 58354.88 | 58307.01 | 52434.93 | 57881.46 | 0.7759516 | 0.7840858 | 0.6816418 | 0.7737556 | 2.206159 | 2.177556 | 2.18 | 2.187007 | 2.217647 | 2.231716 | 2.162836 | 2.221984 | 77.17565 | 84.40354 | 79.58974 | 81.7002 | 2.211903 | 2.204636 | 2.171418 | 2.204496 | 16817890 | 31207635 | 3465405 | 51580680 | 0 | 267210.1 | 209680.5 | 477530 | 177806 | 94085.05 | 0 | 272506.1 | 4671.636 | 8668.7875 | 962.6125 | 14327.97 | 75.69614 | 132.6472
194 | 282040 | 20230422173531 | 2 | 208 | 2773 | 1407 | 43 | 21 | 108 | 5 | 851 | 484 | 161 | 1653 | 1639 | 1650 | 157 | 60 | 61 | 120 | 56 | 30 | 0 | 729 | 478 | 146 | 366 | 314 | 34 | 98 | 1096 | 413 | 533 | 146 | 88 | 66 | 1353 | 768 | 98 | 1 | 14 | 13120558 | 20230422 | ZIt53fZ3 | 2 | 78 | 484 | 20230422172120 | 20230422173636 | 20230422174209 | 20230422174659 | 0 | 0 | 0 |  | 0 |  | 0 | 0 | 0 | 0 | 0 | 0 | 3257 |  | 1 | 1 | 1 | 1 | 1 | 4 | 1 | 1 | 0 | 0 | 0 | 0 | 0 | 0 | 0 | 0 | 0 | 0 | 0 | 0 | 0 | 0 | 0 | 0 | 0 | 0 | 0 | 0 | 0 | 0 | 0 | 0 | 0 | 0 | 0 | 0 | 0 | 0 | 0 | 0 | 0 | 0 | 0 | 0 | 0 | 0 | 0 | 0 | 0 | 0 | 54 | 0 | 0 | 0 | 0 | 0 | 0 | 0 | 0 | 0 | 0 | 0 | 0 | 0 | 0 | 0 | 0 | 0 | 0 | 0 | 0 | 0 | 0 | 0 | 0 | 0 | 0 | 0 | 0 | 0 | 0 | 0 | 0 | 0 | 0 | 0 | 0 | 0 | 0 | 0 | 0 | 0 | 0 | 0 | 0 | 0 | 0 | 0 | 0 | 0 | 80 | 59200 | 1229 | 13940 |  |  |  | 13940 | 88 | 151 |  | 300 | 1668 | 414 |  | 0 |  | 20230422174035 | 0 | 0 | 1353 | 0 | [] | 0 | 20230422172128 | 20230422173627 | 899 | 1235.829 | 1233.619 | 1231.071 | 1234.166 | 57903.41 | 58076.78 | 49681.79 | 57498.5 | 0.7708711 | 0.776223 | 0.6396429 | 0.7660067 | 2.15 | 2.142338 | 2.13 | 2.144016 | 2.213833 | 2.164065 | 2.183036 | 2.181135 | 77.19233 | 84.23462 | 79.32478 | 81.68058 | 2.181916 | 2.153202 | 2.156518 | 2.162575 | 16571690 | 32247130 | 2734730 | 51640615 | 0 | 273663.5 | 192006.2 | 466307.1 | 176610.2 | 100385.3 | 0 | 277611.6 | 4603.247 | 8957.536 | 759.6472 | 14344.62 | 77.11435 | 129.5298 | 1035 | 1034 | -1
195 | 282049 | 20230422211454 | 3 | 193 | 2784 | 1416 | 43 | 21 | 107 | 7 | 852 | 483 | 225 | 1621 | 1671 | 1670 | 186 | 122 | 61 | 31 | 83 | 0 | 0 | 877 | 479 | 155 | 333 | 0 | 50 | 0 | 1210 | 0 | 479 | 155 | 209 | 50 | 1609 | 383 | 0 | 1 | -50 | 13120560 | 20230422 | ZIt53fZ3 | 2 | 78 | 487 | 20230422210650 | 20230422212129 | 20230422212545 | 20230422213108 | 0 | 0 | 0 |  | 0 |  | 0 | 0 | 0 | 0 | 0 | 0 | 3267 |  | 1 | 1 | 1 | 1 | 1 | 4 | 1 | 1 | 0 | 0 | 0 | 0 | 0 | 0 | 0 | 0 | 98 | 0 | 0 | 0 | 0 | 0 | 0 | 0 | 0 | 0 | 0 | 0 | 0 | 0 | 0 | 0 | 0 | 0 | 0 | 0 | 0 | 0 | 0 | 0 | 0 | 0 | 0 | 0 | 0 | 0 | 0 | 0 | 0 | 0 | 0 | 0 | 0 | 0 | 0 | 0 | 0 | 0 | 0 | 0 | 0 | 0 | 0 | 0 | 0 | 0 | 0 | 0 | 0 | 0 | 0 | 0 | 0 | 0 | 0 | 0 | 0 | 0 | 0 | 0 | 0 | 0 | 0 | 0 | 0 | 0 | 0 | 0 | 0 | 0 | 0 | 0 | 0 | 0 | 0 | 0 | 0 | 0 | 0 | 0 | 82 | 60800 | 1229 | 15090 |  |  |  | 15090 | 115 |  |  | 300 | 1681 | 327 |  | 1 |  | 20230422212036 | 98 | 0 | 1511 | 0 | [] | 0 | 20230422210059 | 20230422211625 | 926 | 1232.582 | 1242.945 | 1239 | 1239.267 | 59558.84 | 59452.94 | 58205.05 | 59363.93 | 0.7985034 | 0.7910536 | 0.7459341 | 0.7889849 | 2.198061 | 2.203124 | 2.21 | 2.202192 | 2.297755 | 2.252421 | 2.25 | 2.266577 | 77.8361 | 84.68103 | 79.84244 | 82.0323 | 2.247908 | 2.227773 | 2.23 | 2.234384 | 17459915 | 32118190 | 5246365 | 54916150 | 0 | 279702.7 | 217729.3 | 498074 | 182441.3 | 86165.35 | 0 | 269227.3 | 4849.976 | 8921.719 | 1457.324 | 15254.49 | 74.78537 | 138.3539 | 1038 | 1034 | -4
196 | 282394 | 20230427131514 | 1 | 306 | 2764 | 1342 | 31 | 19 | 93 | 5 | 850 | 484 | 210.609375 | 1621.585 | 1673 | 1665 | 160 | 32 | 31 | 32 | 123 | 106 | 0 | 500 | 479 | 0 | 617 | 0 | 0 | 0 | 1117 | 0 | 479 | 0 | 77 | 114 | 1278 | 617 | 0 | 1 | -51.41478 | 13120890 | 20230427 | ZIt53fZ3 | 2 | 78 | 605 | 20230427130500 | 20230427132137 | 20230427132601 | 20230427133248 | 0 | 0 | 0 |  | 0 |  | 0 | 0 | 0 | 0 | 0 | 0 | 3248 |  | 1 | 1 | 1 | 1 | 1 | 2 | 1 | 1 | 0 | 0 | 0 | 0 | 0 | 0 | 0 | 0 | 0 | 0 | 0 | 100 | 0 | 0 | 0 | 0 | 0 | 0 | 0 | 0 | 0 | 0 | 0 | 0 | 0 | 0 | 0 | 0 | 0 | 0 | 0 | 0 | 0 | 0 | 0 | 0 | 0 | 199 | 0 | 0 | 0 | 0 | 0 | 0 | 0 | 0 | 0 | 0 | 0 | 0 | 0 | 0 | 0 | 0 | 0 | 0 | 0 | 0 | 0 | 0 | 0 | 0 | 0 | 0 | 0 | 0 | 0 | 0 | 0 | 0 | 0 | 0 | 0 | 0 | 0 | 0 | 0 | 38 | 0 | 0 | 0 | 0 | 0 | 0 | 0 | 0 | 0 | 199 | 100 | 0 | 0 | 0 | 83 | 59800 | 1247 | 15400 |  |  |  | 15400 | 38 | 213 | 114 | 300 |  |  | 0 |  |  | 20230427132029 | 100 | 0 | 1178 | 38 | [] | 0 | 20230427130124 | 20230427131632 | 908 | 1247 | 1246.263 | 1227 | 1244.84 | 60536.71 | 63826.97 | 56384.23 | 62151.26 | 0.8291958 | 0.893511 | 0.7588462 | 0.861685 | 2.243112 | 2.24 | 2.24 | 2.24098 | 1.94535 | 1.943217 | 2.004872 | 1.949185 | 88.98807 | 75.44076 | 79.16811 | 80.02806 | 2.094231 | 2.091608 | 2.122436 | 2.095083 | 17261115 | 34672090 | 4347380 | 56380130 | 101859.6 | 327706.5 | 198965.4 | 629754.8 | 101121.3 | 0 | 0 | 101121.3 | 4794.754 | 9631.136 | 1207.606 | 15661.15 | 28.08925 | 174.9319 | 1032 | 1033 | 1
197 | 282397 | 20230427140540 | 1 | 304 | 2774 | 1377 | 39 | 17 | 103 | 5 | 851 | 484 | 345 | 1669 | 1655 | 1660 | 163 | 33 | 30 | 121 | 30 | 107 | 0 | 641 | 479 | 149 | 463 | 0 | 0 | 237 | 1104 | 237 | 479 | 149 | 77 | 70 | 1468 | 463 | 237 | 1 | 14 | 13120889 | 20230427 | ZIt53fZ3 | 2 | 78 | 606 | 20230427135141 | 20230427140721 | 20230427141207 | 20230427141757 | 0 | 0 | 0 |  | 0 |  | 0 | 0 | 0 | 0 | 0 | 0 | 3258 |  | 1 | 1 | 1 | 3 | 1 | 2 | 1 | 1 | 0 | 0 | 0 | 0 | 0 | 0 | 0 | 0 | 0 | 0 | 0 | 0 | 0 | 0 | 0 | 0 | 0 | 0 | 0 | 0 | 0 | 0 | 0 | 0 | 0 | 0 | 0 | 0 | 0 | 0 | 0 | 0 | 0 | 0 | 0 | 0 | 0 | 199 | 0 | 0 | 0 | 0 | 0 | 0 | 0 | 0 | 0 | 0 | 0 | 0 | 0 | 0 | 0 | 0 | 0 | 0 | 0 | 0 | 0 | 0 | 0 | 0 | 0 | 0 | 0 | 0 | 0 | 0 | 0 | 0 | 0 | 0 | 0 | 0 | 0 | 0 | 0 | 0 | 0 | 0 | 0 | 0 | 0 | 0 | 0 | 0 | 0 | 199 | 0 | 0 | 0 | 0 | 82 | 58800 | 1262 | 15710 |  |  |  | 15710 | 52 | 195 |  | 300 | 1690 | 373 |  | 0 |  | 20230427140939 | 0 | 0 | 1468 | 0 | [] | 0 | 20230427135152 | 20230427140718 | 926 | 1257.738 | 1258.556 | 1231 | 1255.404 | 60277.75 | 63850.73 | 58718.78 | 62277.39 | 0.8250936 | 0.8926025 | 0.7963265 | 0.8629482 | 2.19824 | 2.173565 | 2.21 | 2.184536 | 1.93824 | 1.984242 | 1.905408 | 1.962635 | 89.50721 | 75.17293 | 79.38533 | 79.75184 | 2.06824 | 2.078904 | 2.057704 | 2.073585 | 16040300 | 35770405 | 5704905 | 57615265 | 70807.75 | 336763.5 | 151580.7 | 560377.1 | 119755.4 | 0 | 0 | 119755.4 | 4455.639 | 9936.224 | 1584.696 | 16004.24 | 33.2654 | 155.6603 |  | 1034
198 | 282400 | 20230427145914 | 1 | 248 | 2744 | 1365 | 49 | 17 | 104 | 5 | 850 | 484 | 363 | 1613 | 1660 | 1660 | 162 | 34 | 33 | 121 | 32 | 102 | 0 | 704 | 480 | 149 | 410 | 0 | 39 | 46 | 1115 | 46 | 480 | 149 | 118 | 80 | 1333 | 449 | 46 | 1 | -47 | 13120921 | 20230427 | ZIt53fZ3 | 2 | 78 | 607 | 20230427144615 | 20230427150112 | 20230427150447 | 20230427151106 | 0 | 0 | 0 |  | 0 |  | 0 | 0 | 0 | 0 | 0 | 0 | 3228 |  | 1 | 1 | 1 | 1 | 1 | 2 | 1 | 1 | 0 | 0 | 0 | 0 | 0 | 0 | 0 | 0 | 0 | 0 | 0 | 0 | 0 | 0 | 0 | 0 | 0 | 0 | 0 | 0 | 0 | 0 | 0 | 0 | 0 | 0 | 0 | 0 | 0 | 0 | 0 | 0 | 0 | 0 | 0 | 0 | 0 | 0 | 0 | 0 | 0 | 0 | 0 | 0 | 0 | 0 | 0 | 0 | 0 | 0 | 0 | 0 | 0 | 0 | 0 | 0 | 0 | 0 | 0 | 0 | 0 | 0 | 0 | 0 | 0 | 0 | 0 | 0 | 0 | 0 | 0 | 0 | 0 | 0 | 0 | 0 | 0 | 0 | 0 | 0 | 0 | 0 | 0 | 0 | 0 | 0 | 0 | 0 | 0 | 0 | 0 | 0 | 86 | 61200 | 1251 | 15040 |  |  |  | 15040 | 72 | 199 |  | 300 | 1678 | 351 |  | 0 |  | 20230427150345 | 0 | 0 | 1333 | 0 | [] | 0 | 20230427144626 | 20230427150106 | 880 | 1251 | 1253.433 | 1231 | 1249.859 | 60546.65 | 64053.01 | 59319.64 | 62414.61 | 0.8287308 | 0.8957874 | 0.8046429 | 0.864375 | 2.245269 | 2.256378 | 2.28 | 2.256102 | 2.003846 | 1.945394 | 1.939107 | 1.961864 | 90.85918 | 76.53332 | 79.85402 | 81.18859 | 2.124558 | 2.100886 | 2.109554 | 2.108983 | 15687070 | 32489735 | 6594220 | 54869345 | 78891.6 | 310413.6 | 172871.5 | 563412.1 | 109470.3 | 0 | 0 | 109470.3 | 4357.519 | 9024.926 | 1831.728 | 15241.48 | 30.4084 | 156.5034 |  | 1032
199 | 282403 | 20230427154950 | 1 | 184 | 2763 | 1374 | 50 | 21 | 100 | 5 | 850 | 484 | 299 | 1655 | 1659 | 1660 | 162 | 34 | 31 | 121 | 29 | 107 | 0 | 701 | 480 | 149 | 396 | 103 | 35 | 148 | 1097 | 251 | 480 | 149 | 157 | 73 | 1330 | 534 | 148 | 1 | -4 | 13120922 | 20230427 | ZIt53fZ3 | 2 | 78 | 608 | 20230427153617 | 20230427155111 | 20230427155443 | 20230427160053 | 0 | 0 | 0 |  | 0 |  | 0 | 0 | 0 | 0 | 0 | 0 | 3247 |  | 1 | 1 | 1 | 1 | 1 | 2 | 1 | 1 | 0 | 0 | 0 | 0 | 0 | 0 | 0 | 0 | 0 | 0 | 0 | 0 | 0 | 0 | 0 | 0 | 0 | 0 | 0 | 0 | 0 | 0 | 0 | 0 | 0 | 0 | 0 | 0 | 0 | 0 | 0 | 0 | 0 | 0 | 0 | 0 | 0 | 0 | 0 | 0 | 0 | 0 | 0 | 0 | 0 | 0 | 0 | 0 | 0 | 0 | 0 | 0 | 0 | 0 | 0 | 0 | 0 | 0 | 0 | 0 | 0 | 0 | 0 | 0 | 0 | 0 | 0 | 0 | 0 | 0 | 0 | 0 | 0 | 0 | 0 | 0 | 0 | 0 | 0 | 0 | 0 | 0 | 0 | 0 | 0 | 0 | 0 | 0 | 0 | 0 | 0 | 0 | 84 | 60700 | 1251 | 14670 |  |  |  | 14670 | 49 | 190 |  | 300 | 1677 | 490 |  | 0 |  | 20230427155340 | 0 | 0 | 1330 | 0 | [] | 0 | 20230427153626 | 20230427155107 | 881 | 1251 | 1244.725 | 1231 | 1245.363 | 59289.07 | 63196.92 | 52943.77 | 61156.38 | 0.8103876 | 0.8833333 | 0.7093507 | 0.846765 | 2.22624 | 2.214927 | 2.23 | 2.219557 | 2.040116 | 2.03044 | 2.046104 | 2.034642 | 90.93096 | 76.51321 | 79.6875 | 81.01287 | 2.133178 | 2.122683 | 2.138052 | 2.1271 | 15245805 | 34458270 | 4029280 | 53827675 | 50404.35 | 332882.7 | 146214.5 | 530732.1 | 136605.6 | 669.55 | 0 | 137362 | 4234.946 | 9571.742 | 1119.244 | 14952.13 | 38.15611 | 147.4256 |  | 1033
200 | 282409 | 20230427172755 | 1 | 240 | 2750 | 1380 | 53 | 18 | 102 | 5 | 850 | 484 | 161 | 1628 | 1649 | 1660 | 166 | 33 | 33 | 121 | 30 | 101 | 0 | 803 | 481 | 150 | 344 | 157 | 114 | 0 | 1148 | 157 | 481 | 150 | 157 | 114 | 1434 | 615 | 0 | 1 | -21 | 13120923 | 20230427 | ZIt53fZ3 | 2 | 78 | 610 | 20230427171425 | 20230427172911 | 20230427173407 | 20230427174015 | 0 | 0 | 0 |  | 0 |  | 0 | 0 | 0 | 0 | 0 | 0 | 3234 |  | 1 | 1 | 1 | 1 | 1 | 2 | 1 | 1 | 0 | 0 | 0 | 0 | 0 | 0 | 0 | 0 | 0 | 0 | 0 | 0 | 0 | 0 | 0 | 0 | 0 | 0 | 0 | 0 | 0 | 0 | 0 | 0 | 0 | 0 | 0 | 0 | 0 | 0 | 0 | 0 | 0 | 0 | 0 | 0 | 0 | 0 | 0 | 0 | 0 | 0 | 0 | 0 | 0 | 0 | 0 | 0 | 0 | 0 | 0 | 0 | 0 | 0 | 0 | 0 | 0 | 0 | 0 | 0 | 0 | 0 | 0 | 0 | 0 | 0 | 0 | 0 | 0 | 0 | 0 | 0 | 0 | 0 | 0 | 0 | 0 | 0 | 0 | 0 | 0 | 0 | 0 | 0 | 0 | 0 | 0 | 0 | 0 | 0 | 0 | 0 | 88 | 63400 | 1251 | 14590 |  |  |  | 14590 | 61 | 189 |  | 300 | 1678 | 348 |  | 0 |  | 20230427173122 | 0 | 0 | 1434 | 0 | [] | 0 | 20230427171434 | 20230427172907 | 873 | 1251 | 1233.506 | 1231 | 1238.349 | 60449.33 | 62882.15 | 52679.17 | 61338.41 | 0.8253968 | 0.875592 | 0.7047222 | 0.8470103 | 2.205079 | 2.201876 | 2.21 | 2.203471 | 2.017857 | 1.947869 | 1.974722 | 1.970286 | 91.36622 | 76.08012 | 79.50295 | 80.7749 | 2.111468 | 2.074873 | 2.092361 | 2.086879 | 15181490 | 34472155 | 3745015 | 53498835 | 62108.45 | 333528.7 | 131414.3 | 528280.5 | 121459.3 | 0.3 | 0 | 121460.9 | 4217.081 | 9575.599 | 1040.282 | 14860.7875 | 33.73913 | 146.7446 |  | 1033
201 | 282412 | 20230427181448 | 1 | 213 | 2772 | 1410 | 50 | 18 | 98 | 5 | 851 | 484 | 142 | 1635 | 1661 | 1660 | 156 | 32 | 33 | 122 | 30 | 111 | 0 | 804 | 478 | 148 | 352 | 307 | 38 | 0 | 1156 | 307 | 478 | 148 | 158 | 38 | 1430 | 697 | 0 | 1 | -26 | 13120924 | 20230427 | ZIt53fZ3 | 2 | 78 | 611 | 20230427180123 | 20230427181556 | 20230427182126 | 20230427182724 | 0 | 0 | 0 |  | 0 |  | 0 | 0 | 0 | 0 | 0 | 0 | 3256 |  | 1 | 1 | 1 | 1 | 1 | 2 | 1 | 1 | 0 | 0 | 0 | 0 | 0 | 0 | 0 | 0 | 0 | 0 | 0 | 0 | 0 | 0 | 0 | 0 | 0 | 0 | 0 | 0 | 0 | 0 | 0 | 0 | 0 | 0 | 0 | 0 | 0 | 0 | 0 | 0 | 0 | 0 | 0 | 0 | 0 | 0 | 0 | 0 | 0 | 0 | 0 | 0 | 0 | 0 | 0 | 0 | 0 | 0 | 0 | 0 | 0 | 0 | 0 | 0 | 0 | 0 | 0 | 0 | 0 | 0 | 0 | 0 | 0 | 0 | 0 | 0 | 0 | 0 | 0 | 0 | 0 | 0 | 0 | 0 | 0 | 0 | 0 | 0 | 0 | 0 | 0 | 0 | 0 | 0 | 0 | 0 | 0 | 0 | 0 | 0 | 83 | 59700 | 1251 | 14620 |  |  |  | 14620 | 52 | 194 |  | 300 | 1683 | 357 |  | 0 |  | 20230427181813 | 0 | 0 | 1430 | 0 | [] | 0 | 20230427180132 | 20230427181552 | 860 | 1251 | 1236.004 | 1231 | 1239.991 | 59859.24 | 64891.41 | 52697.8125 | 62521.14 | 0.81316 | 0.9039927 | 0.705625 | 0.8628256 | 2.1428 | 2.136044 | 2.17 | 2.140535 | 2.03124 | 2.020256 | 1.947344 | 2.018023 | 91.40615 | 75.82191 | 79.40879 | 80.61914 | 2.08702 | 2.07815 | 2.058672 | 2.079279 | 14913675 | 35379445 | 3324145 | 53719550 | 70758.75 | 330576.9 | 129914.6 | 532476.3 | 111427.7 | 0 | 0 | 111427.7 | 4142.6875 | 9827.624 | 923.3736 | 14922.1 | 30.95213 | 147.9101 |  | 1034
202 | 282461 | 20230428094415 | 4 | 229 | 2782 | 1398 | 41 | 18 | 100 | 5 | 849 | 491 | 234 | 1598 | 1671 | 1675 | 173 | 60 | 60 | 50 | 31 | 117 | 0 | 890 | 479 | 173 | 299 | 249 | 33 | 0 | 1190 | 249 | 479 | 173 | 109 | 66 | 1542 | 581 | 0 | 1 | -73 | 13120977 | 20230428 | ZIt53fZ3 | 2 | 78 | 628 | 20230428092955 | 20230428094602 | 20230428095222 | 20230428100152 | 0 | 0 | 0 |  | 0 |  | 0 | 0 | 0 | 0 | 0 | 0 | 3273 |  | 1 | 1 | 1 | 1 | 1 | 4 | 1 | 1 | 0 | 0 | 0 | 0 | 0 | 0 | 0 | 0 | 0 | 0 | 0 | 0 | 0 | 0 | 0 | 0 | 0 | 0 | 0 | 0 | 0 | 0 | 0 | 0 | 0 | 0 | 0 | 0 | 0 | 0 | 0 | 0 | 0 | 0 | 0 | 0 | 0 | 0 | 0 | 0 | 0 | 0 | 0 | 0 | 0 | 0 | 0 | 0 | 0 | 0 | 0 | 0 | 0 | 0 | 0 | 0 | 0 | 0 | 0 | 0 | 0 | 0 | 0 | 0 | 0 | 0 | 0 | 0 | 0 | 0 | 0 | 0 | 0 | 0 | 0 | 0 | 0 | 0 | 0 | 0 | 0 | 0 | 0 | 0 | 0 | 0 | 0 | 0 | 0 | 0 | 0 | 0 | 75 | 54400 | 1252 | 14600 |  |  |  | 14600 | 205 |  |  | 300 | 1668 | 325 |  | 1 |  | 20230428095005 | 0 | 0 | 1542 | 0 | [] | 0 | 20230428093001 | 20230428094556 | 955 | 1255.558 | 1247.678 | 1232 | 1248.504 | 55713.52 | 56147.14 | 58912.97 | 56302.98 | 0.7490698 | 0.7719349 | 0.7992079 | 0.7676126 | 2.313256 | 2.268644 | 2.27 | 2.282848 | 2.066046 | 2.12349 | 2.114455 | 2.104429 | 91.41262 | 158.9207 | 179.8125 | 139.8528 | 2.189651 | 2.196067 | 2.192228 | 2.193639 | 16725975 | 31003850 | 5899640 | 53720470 | 0 | 280491.6 | 236950 | 518118.6 | 219395.6 | 421467.9 | 266525 | 908922.7 | 4646.104 | 8612.181 | 1638.789 | 14922.35 | 252.4785 | 143.9218 |  | 1034
203 | 282610 | 20230430095025 | 2 | 401 | 2600 | 1397 | 38 | 14 | 106 | 5 | 843 | 484 | 290 | 1597 | 1623 | 1650 | 181 | 60 | 31 | 157 | 55 | 0 | 0 | 804 | 481 | 147 | 207 | 249 | 220 | 0 | 1011 | 249 | 634 | 147 | 76 | 275 | 1432 | 828 | 0 | 0 | -26 | 13121092 | 20230430 | ZIt53fZ3 | 2 | 78 | 673 | 20230430093714 | 20230430095225 | 20230430095544 | 20230430100310 | 0 | 0 | 0 |  | 0 |  | 0 | 0 | 0 | 0 | 0 | 0 | 3084 |  | 1 | 1 | 1 | 1 | 1 | 4 | 1 | 1 | 0 | 0 | 0 | 0 | 0 | 0 | 0 | 0 | 0 | 0 | 0 | 0 | 0 | 0 | 0 | 0 | 0 | 0 | 0 | 0 | 0 | 0 | 0 | 0 | 0 | 0 | 0 | 0 | 0 | 0 | 0 | 0 | 0 | 0 | 0 | 0 | 0 | 0 | 0 | 0 | 0 | 0 | 152 | 0 | 0 | 0 | 0 | 0 | 0 | 0 | 0 | 0 | 0 | 0 | 0 | 0 | 0 | 0 | 0 | 0 | 0 | 0 | 0 | 0 | 0 | 0 | 0 | 0 | 0 | 0 | 0 | 0 | 0 | 0 | 0 | 0 | 0 | 0 | 0 | 0 | 0 | 0 | 0 | 0 | 0 | 0 | 0 | 0 | 0 | 0 | 0 | 0 | 83 | 61600 | 1254 | 14670 |  |  |  | 14670 | 65 | 139 |  | 300 | 1670 | 316 |  | 0 |  | 20230430095422 | 0 | 0 | 1432 | 0 | [] | 0 | 20230430093723 | 20230430095220 | 897 | 1258.294 | 1249.774 | 1234 | 1250.174 | 60760.2 | 61992.2 | 53120.17 | 60504.53 | 0.8085882 | 0.8390892 | 0.6974783 | 0.8122631 | 2.383294 | 2.390437 | 2.39 | 2.38835 | 2.125647 | 2.188292 | 2.244348 | 2.17767 | 76.78902 | 90.6825 | 83.7375 | 85.84246 | 2.254471 | 2.289364 | 2.317174 | 2.28301 | 15438510 | 32621055 | 6065285 | 54222505 | 0 | 288753.1 | 158766.3 | 448189.2 | 156025.8 | 92932.8 | 0 | 249551.9 | 4288.475 | 9061.404 | 1684.801 | 15061.81 | 69.31996 | 124.497 |  | 1027
204 | 283111 | 20230507175705 | 3 | 250 | 2714 | 1388 | 49 | 17 | 97 | 45 | 851 | 475 | 170 | 1621.585 | 1661 | 1660 | 103 | 62 | 121 | 71 | 34 | 84 | 0 | 870 | 480 | 151 | 351 | 145 | 0 | 53 | 1222 | 198 | 480 | 151 | 130 | 0 | 1501 | 496 | 53 | 1 | -39.41478 | 13121628 | 20230507 | ZIt53fZ3 | 2 | 78 | 840 | 20230507174755 | 20230507180236 | 20230507180647 | 20230507181232 | 0 | 0 | 0 |  | 0 |  | 0 | 0 | 0 | 0 | 0 | 0 | 3189 |  | 1 | 1 | 1 | 1 | 1 | 4 | 1 | 4 | 0 | 0 | 0 | 0 | 0 | 0 | 0 | 0 | 0 | 0 | 0 | 0 | 0 | 0 | 0 | 0 | 0 | 0 | 0 | 0 | 0 | 0 | 0 | 0 | 0 | 0 | 0 | 0 | 0 | 0 | 0 | 0 | 0 | 0 | 0 | 0 | 0 | 0 | 0 | 0 | 0 | 0 | 0 | 0 | 0 | 0 | 0 | 0 | 0 | 0 | 0 | 0 | 0 | 0 | 0 | 0 | 0 | 0 | 0 | 0 | 0 | 0 | 0 | 0 | 0 | 0 | 0 | 0 | 0 | 0 | 0 | 0 | 0 | 0 | 0 | 0 | 0 | 0 | 0 | 0 | 0 | 0 | 0 | 0 | 0 | 0 | 0 | 0 | 0 | 0 | 0 | 0 | 79 | 59400 | 1234 | 15240 |  |  |  | 15240 | 112 |  |  | 300 | [5 empty] | 20230507180024 | 0 | 0 | 1501 | 0 | [] | 0 | 20230507174235 | 20230507175819 | 944 | 1231.39 | 1234.904 | 1224 | 1233.055 | 59667.27 | 59378.66 | 56276.49 | 59217.11 | 0.7810112 | 0.7763682 | 0.7124324 | 0.7726695 | 2.45809 | 2.444892 | 2.44 | 2.448242 | 2.25603 | 2.259287 | 2.238919 | 2.256769 | 80.46264 | 92.02968 | 85.9625 | 88.28247 | 2.35706 | 2.35209 | 2.339459 | 2.352505 | 15878555 | 35758415 | 4113970 | 55844775 | 0 | 302966.9 | 136839.2 | 440493.8 | 171213.8 | 140321.3 | 0 | 312173.3 | 4410.71 | 9932.893 | 1142.769 | 15512.4375 | 86.71481 | 122.3594
205 | 283206 | 20230509031956 | 3 | 170 | 2778 | 1399 | 59 | 17 | 107 | 5 | 851 | 483 | 197 | 1607 | 1645 | 1660 | 181 | 84 | 62 | 123 | 33 | 0 | 0 | 998 | 601 | 150 | 318 | 79 | 49 | 0 | 1316 | 166 | 601 | 150 | 130 | 150 | 1798 | 446 | 0 | 0 | -38 | 13121779 | 20230509 | ZIt53fZ3 | 2 | 78 | 870 | 20230509031359 | 20230509032912 | 20230509033406 | 20230509033938 | 0 | 0 | 0 |  | 0 |  | 0 | 0 | 0 | 0 | 0 | 0 | 3261 |  | 1 | 1 | 1 | 1 | 1 | 4 | 1 | 1 | 0 | 0 | 0 | 0 | 0 | 0 | 0 | 0 | 0 | 0 | 0 | 0 | 0 | 0 | 0 | 0 | 0 | 0 | 0 | 0 | 0 | 0 | 0 | 0 | 0 | 0 | 0 | 0 | 0 | 0 | 0 | 0 | 0 | 0 | 0 | 0 | 49 | 0 | 0 | 0 | 0 | 0 | 0 | 0 | 0 | 0 | 0 | 0 | 0 | 0 | 0 | 0 | 0 | 0 | 0 | 0 | 0 | 0 | 0 | 0 | 0 | 0 | 0 | 0 | 0 | 0 | 0 | 0 | 0 | 0 | 0 | 0 | 0 | 0 | 0 | 0 | 0 | 0 | 0 | 0 | 0 | 0 | 0 | 0 | 0 | 0 | 0 | 0 | 0 | 0 | 0 | 0 | 79 | 59500 | 1214 | 15360 |  |  |  | 15360 | 92 | 116 |  | 300 | 1674 | 325 |  | 0 |  | 20230509032325 | 0 | 0 | 1798 | 0 | [] | 0 | 20230509030540 | 20230509032127 | 947 | 1223.726 | 1226.7 | 1224 | 1225.605 | 59478.87 | 59441.59 | 58127.03 | 59325.74 | 0.7783835 | 0.7770847 | 0.7381319 | 0.7737064 | 1.79 | 1.772271 | 1.76 | 1.776072 | 2.090752 | 2.11978 | 2.142308 | 2.113791 | 79.4133 | 88.52197 | 80.9625 | 85.23705 | 1.940376 | 1.946025 | 1.951154 | 1.944931 | 15771095 | 35024430 | 5239600 | 56127310 | 0 | 274457.7 | 135369.3 | 410474.7 | 168345.1 | 142726.5 | 0 | 311703 | 4380.86 | 9729.008 | 1455.444 | 15590.92 | 86.58417 | 114.0207 |  | 1034
206 | 283472 | 20230512125309 | 2 | 321 | 2594 | 1356 | 42 | 17 | 102 | 5 | 855 | 437 | 161 | 1631 | 1627 | 1665 | 147 | 60 | 62 | 102 | 66 | 0 | 0 | 668 | 479 | 151 | 213 | 0 | 32 | 0 | 881 | 0 | 479 | 151 | 76 | 76 | 1408 | 461 | 0 | 0 | 4 | 13122059 | 20230512 | ZIt53fZ3 | 2 | 78 | 958 | 20230512123949 | 20230512125953 | 20230512130331 | 20230512131003 | 0 | 0 | 0 |  | 0 |  | 0 | 0 | 0 | 0 | 0 | 0 | 3031 |  | 1 | 1 | 1 | 1 | 1 | 4 | 1 | 1 | 0 | 0 | 0 | 0 | 0 | 0 | 0 | 0 | 0 | 0 | 0 | 0 | 0 | 0 | 0 | 0 | 0 | 0 | 0 | 0 | 0 | 0 | 0 | 0 | 0 | 0 | 0 | 0 | 0 | 0 | 0 | 0 | 0 | 0 | 0 | 0 | 0 | 0 | 0 | 110 | 0 | 0 | 0 | 0 | 0 | 0 | 0 | 0 | 0 | 0 | 0 | 216 | 0 | 0 | 0 | 0 | 0 | 0 | 0 | 0 | 0 | 0 | 0 | 0 | 0 | 0 | 0 | 0 | 0 | 0 | 0 | 0 | 0 | 0 | 0 | 0 | 0 | 0 | 0 | 0 | 0 | 0 | 0 | 0 | 0 | 0 | 0 | 0 | 0 | 326 | 0 | 0 | 90 | 60500 | 1244 | 14020 | 0 |  |  | 14020 | 88 | 174 |  | 300 | 1682 | 359 |  | 0 |  | 20230512125803 | 0 | 0 | 1408 | 0 | [] | 0 | 20230512123930 | 20230512125412 | 882 | 1248.655 | 1246.327 | 1225 | 1245.537 | 54633.67 | 61835.95 | 53852.22 | 58995.58 | 0.7778777 | 0.9054159 | 0.7590476 | 0.8547619 | 2.260432 | 2.266137 | 2.272381 | 2.264785 | 2.19723 | 2.130314 | 2.177937 | 2.154807 | 80.22496 | 91.48697 | 84.2625 | 87.42123 | 2.228831 | 2.198225 | 2.225159 | 2.209796 | 15155425 | 33403285 | 3342980 | 52001660 | 0 | 294410.7 | 198185.4 | 493270.2 | 177762.7 | 100893.2 | 0 | 279285.1 | 4209.84 | 9278.69 | 928.6056 | 14444.91 | 77.57918 | 137.0195 |  | 1025
207 | 283484 | 20230512164420 | 2 | 296 | 2803 | 1412 | 57 | 16 | 111 | 34 | 852 | 484 | 124 | 1625 | 1661 | 1655 | 160 | 62 | 60 | 121 | 81 | 0 | 0 | 821 | 490 | 153 | 87 | 179 | 88 | 0 | 908 | 401 | 490 | 153 | 75 | 132 | 1793 | 524 | 0 | 1 | -36 | 13122172 | 20230512 | ZIt53fZ3 | 2 | 78 | 962 | 20230512162016 | 20230512164455 | 20230512165011 | 20230512165548 | 0 | 0 | 0 |  | 0 |  | 0 | 0 | 0 | 0 | 0 | 0 | 3287 |  | 1 | 1 | 1 | 1 | 1 | 4 | 1 | 1 | 0 | 0 | 0 | 0 | 0 | 0 | 0 | 0 | 0 | 0 | 0 | 0 | 0 | 0 | 0 | 0 | 0 | 0 | 0 | 0 | 0 | 0 | 0 | 0 | 0 | 0 | 0 | 0 | 0 | 0 | 222 | 0 | 0 | 0 | 0 | 0 | 0 | 0 | 0 | 107 | 0 | 0 | 0 | 0 | 0 | 0 | 0 | 0 | 0 | 0 | 0 | 170 | 0 | 0 | 0 | 0 | 0 | 0 | 0 | 0 | 0 | 0 | 0 | 0 | 0 | 0 | 0 | 0 | 0 | 0 | 0 | 0 | 0 | 0 | 0 | 0 | 0 | 0 | 0 | 0 | 0 | 0 | 0 | 0 | 0 | 0 | 0 | 0 | 0 | 278 | 0 | 0 | 80 | 55400 | 1224 | 13100 |  |  |  | 13100 | 166 | 133 |  | 300 | 1656 | 425 |  | 1 |  | 20230512164744 | 0 | 0 | 1793 | 0 | [] | 0 | 20230512163322 | 20230512164538 | 736 | 1224 | 1233.415 | 1224 | 1229.667 | 54300.14 | 56930.81 | 53422.69 | 55790.56 | 0.7703256 | 0.8244921 | 0.7533333 | 0.8011277 | 2.178837 | 2.151309 | 2.12 | 2.156033 | 2.149302 | 2.191648 | 2.177564 | 2.177785 | 89.54256 | 88.46157 | 83.2375 | 88.22371 | 2.16407 | 2.171479 | 2.148782 | 2.166909 | 11630855 | 25175655 | 4119495 | 41015350 | 20818.35 | 283514.7 | 135843.6 | 441428.7 | 132348.6 | 29127.65 | 0 | 161956.1 | 3230.793 | 6993.2375 | 1144.304 | 11393.15 | 44.98781 | 122.6191 |  | 1035
208 | 283549 | 20230513110729 | 1 | 298 | 2759 | 1322 | 42 | 14 | 108 | 5 | 850 | 484 | 210.609375 | 1607 | 1658 | 1665 | 60 | 60 | 31 | 167 | 166 | 0 | 0 | 615 | 480 | 0 | 207 | 0 | 40 | 0 | 822 | 0 | 480 | 0 | 151 | 40 | 1310 | 458 | 0 | 1 | -51 | 13122171 | 20230513 | ZIt53fZ3 | 2 | 78 | 984 | 20230513105436 | 20230513110903 | 20230513111259 | 20230513111744 | 0 | 0 | 0 |  | 0 |  | 0 | 0 | 0 | 0 | 0 | 0 | 3243 |  | 1 | 1 | 1 | 1 | 1 | 2 | 1 | 1 | 0 | 0 | 0 | 0 | 0 | 0 | 0 | 0 | 0 | 0 | 0 | 100 | 0 | 0 | 0 | 0 | 0 | 0 | 0 | 0 | 0 | 0 | 0 | 0 | 0 | 0 | 0 | 0 | 0 | 0 | 0 | 0 | 0 | 0 | 0 | 0 | 0 | 0 | 0 | 115 | 0 | 0 | 0 | 0 | 0 | 0 | 0 | 0 | 0 | 0 | 0 | 211 | 0 | 0 | 0 | 0 | 0 | 0 | 0 | 0 | 0 | 0 | 0 | 0 | 0 | 0 | 0 | 0 | 0 | 0 | 0 | 0 | 0 | 0 | 0 | 0 | 0 | 0 | 0 | 0 | 0 | 0 | 0 | 0 | 0 | 0 | 0 | 0 | 100 | 326 | 0 | 0 | 96 | 65300 | 1239 | 14650 |  |  |  | 14650 | 36 | 154 |  | 300 | 1676 | 319 |  | 0 |  | 20230513111106 | 100 | 0 | 1210 | 0 | [] | 0 | 20230513105444 | 20230513110856 | 852 | 1242.878 | 1239.104 | 1219 | 1238.136 | 63745.1 | 63694.08 | 59041.49 | 63233.66 | 0.9211837 | 0.9363077 | 0.8387356 | 0.9219953 | 2.270041 | 2.271577 | 2.301954 | 2.274237 | 2.044326 | 2.068654 | 1.954483 | 2.05 | 94.62536 | 79.7262 | 84.1375 | 84.46103 | 2.157184 | 2.170115 | 2.128218 | 2.162119 | 15562255 | 33071845 | 5083840 | 53816100 | 65182.4 | 330819.2 | 141638 | 538913.7 | 119633.2 | 185.5 | 0 | 119859.6 | 4322.849 | 9186.624 | 1412.178 | 14948.92 | 33.29435 | 149.6983 |  | 1033
209 | 283960 | 20230518185710 | 4 | 307 | 2830 | 1392 | 40 | 18 | 111 | 5 | 851 | 492 | 234 | 1642 | 1664 | 1665 | 168 | 52 | 80 | 121 | 40 | 31 | 0 | 920 | 479 | 46 | 266 | 149 | 80 | 85 | 1186 | 235 | 479 | 46 | 155 | 80 | 1445 | 495 | 85 | 1 | -22 | 13122538 | 20230518 | ZIt53fZ3 | 2 | 78 | 1128 | 20230518184252 | 20230518185849 | 20230518190324 | 20230518190824 | 0 | 0 | 0 |  | 0 |  | 0 | 0 | 0 | 0 | 0 | 0 | 3322 |  | 1 | 1 | 1 | 1 | 1 | 4 | 1 | 1 | 0 | 0 | 0 | 0 | 0 | 0 | 0 | 0 | 0 | 0 | 0 | 0 | 0 | 0 | 0 | 0 | 0 | 0 | 0 | 0 | 0 | 0 | 0 | 0 | 0 | 0 | 0 | 0 | 0 | 0 | 0 | 0 | 0 | 0 | 0 | 0 | 0 | 0 | 0 | 0 | 0 | 0 | 0 | 0 | 0 | 0 | 0 | 0 | 0 | 0 | 0 | 0 | 0 | 0 | 0 | 0 | 0 | 0 | 0 | 0 | 0 | 0 | 0 | 0 | 0 | 0 | 0 | 0 | 0 | 0 | 0 | 0 | 0 | 0 | 0 | 0 | 0 | 0 | 0 | 0 | 0 | 0 | 0 | 0 | 0 | 0 | 0 | 0 | 0 | 0 | 0 | 0 | 88 | 60300 | 1250 | 14390 |  |  |  | 14390 | 47 | 167 |  | 300 | 1694 | 350 |  | 0 |  | 20230518190050 | 0 | 0 | 1445 | 0 | [] | 0 | 20230518184258 | 20230518185843 | 945 | 1249.933 | 1259.844 | 1219 | 1253.014 | 59251.31 | 54629.95 | 51896.77 | 55671.58 | 0.8546269 | 0.7861644 | 0.7263441 | 0.7996931 | 1.927687 | 1.933579 | 1.961398 | 1.934646 | 2.040336 | 2.00036 | 2.06914 | 2.018466 | 92.36698 | 77.81884 | 82.11774 | 82.36772 | 1.984011 | 1.966969 | 2.015269 | 1.976556 | 15829780 | 31857290 | 4779720 | 52559965 | 64985.05 | 362832.2 | 143179.1 | 572237 | 132413.8 | 106.45 | 0 | 132546.3 | 4397.161 | 8849.247 | 1327.7 | 14599.99 | 36.8184 | 158.9547 |  | 1021
210 | 283969 | 20230518213130 | 1 | 300.2952 | 2815 | 1443 | 58 | 16 | 100 | 103 | 851 | 490 | 133 | 1670 | 1675 | 1660 | 180 | 52 | 13 | 30 | 62 | 121 | 32 | 798 | 479 | 151 | 372 | 329 | 104 | 50 | 1170 | 380 | 479 | 151 | 0 | 317 | 1428 | 805 | 50 | 0 | -5 | 13122525 | 20230518 | ZIt53fZ3 | 2 | 78 | 1131 | 20230518211832 | 20230518213237 | 20230518213645 | 20230518214124 | 0 | 0 | 0 |  | 0 |  | 0 | 0 | 0 | 0 | 0 | 0 | 3305 |  | 1 | 1 | 1 | 1 | 1 | 4 | 1 | 1 | 0 | 0 | 0 | 0 | 0 | 0 | 0 | 0 | 0 | 0 | 0 | 0 | 0 | 0 | 0 | 0 | 0 | 0 | 0 | 0 | 0 | 0 | 0 | 0 | 0 | 0 | 0 | 0 | 0 | 0 | 0 | 0 | 0 | 0 | 0 | 0 | 0 | 0 | 0 | 0 | 0 | 0 | 0 | 0 | 0 | 0 | 0 | 0 | 0 | 0 | 0 | 0 | 0 | 0 | 0 | 0 | 0 | 0 | 0 | 0 | 0 | 0 | 0 | 0 | 0 | 0 | 0 | 0 | 0 | 0 | 0 | 0 | 0 | 0 | 0 | 0 | 0 | 62 | 0 | 0 | 0 | 0 | 0 | 0 | 0 | 0 | 0 | 0 | 0 | 0 | 0 | 0 | 96 | 65200 | 1250 | 14300 |  |  |  | 14300 | 40 |  |  | 300 | 1703 | 334 |  | 0 |  | 20230518213454 | 0 | 0 | 1428 | 62 | [] | 0 | 20230518211842 | 20230518213233 | 831 | 1248.79 | 1236.078 | 1219 | 1238.498 | 63888.11 | 62936.05 | 55250.63 | 62632.16 | 0.9276955 | 0.9159316 | 0.7744444 | 0.9086538 | 1.939547 | 1.91135 | 1.92 | 1.92024 | 2.150782 | 2.194981 | 2.188413 | 2.181575 | 94.11903 | 77.4174 | 81.8 | 82.62725 | 2.045165 | 2.053165 | 2.054206 | 2.050907 | 15468825 | 33054340 | 3430140 | 52053310 | 86722.15 | 325151.9 | 128501.2 | 541616.1 | 95618.85 | 0 | 0 | 95618.85 | 4296.896 | 9181.761 | 952.8167 | 14459.25 | 26.56079 | 150.4489 |  | 1021
211 | 284120 | 20230520201029 | 3 | 284 | 2778 | 1401 | 38 | 14 | 99 | 9 | 851 | 485 | 197 | 1621.585 | 1679 | 1670 | 154 | 51 | 121 | 31 | 32 | 14 | 82 | 766 | 600 | 0 | 287 | 123 | 0 | 122 | 1053 | 246 | 680 | 0 | 150 | 0 | 1366 | 410 | 122 | 1 | -57.41478 | 13122700 | 20230520 | ZIt53fZ3 | 2 | 78 | 1181 | 20230520200014 | 20230520201434 | 20230520201901 | 20230520202346 | 0 | 0 | 0 |  | 0 |  | 0 | 453 | 0 | 0 | 0 | 0 | 3263 |  | 1 | 1 | 1 | 1 | 1 | 4 | 1 | 4 | 0 | 0 | 0 | 0 | 0 | 0 | 0 | 0 | 0 | 0 | 0 | 0 | 0 | 0 | 0 | 0 | 0 | 0 | 0 | 0 | 0 | 0 | 0 | 0 | 0 | 0 | 0 | 0 | 0 | 0 | 0 | 0 | 0 | 0 | 0 | 0 | 0 | 0 | 0 | 0 | 0 | 0 | 0 | 0 | 0 | 0 | 0 | 0 | 0 | 0 | 0 | 0 | 0 | 0 | 0 | 0 | 0 | 0 | 0 | 0 | 0 | 0 | 0 | 0 | 0 | 0 | 0 | 0 | 0 | 0 | 80 | 0 | 0 | 0 | 0 | 0 | 0 | 0 | 0 | 0 | 0 | 0 | 0 | 0 | 0 | 0 | 0 | 0 | 0 | 0 | 0 | 0 | 94 | 63800 | 1270 | 13970 |  |  |  | 13970 | 112 |  |  | 300 | [5 empty] | 20230520201651 | 0 | 0 | 1366 | 80 | [] | 0 | 20230520195725 | 20230520201124 | 839 | 1257.309 | 1266.959 | 1219 | 1260.468 | 62161.48 | 61961.93 | 50917.27 | 61307.12 | 0.9102749 | 0.9059026 | 0.7114545 | 0.8946722 | 2.236048 | 2.234888 | 2.244 | 2.235888 | 1.998625 | 2.073124 | 2.127273 | 2.050834 | 77.87448 | 91.76841 | 84.02614 | 86.44188 | 2.117337 | 2.154006 | 2.185636 | 2.143361 | 18035160 | 30498775 | 2750990 | 51381755 | 0 | 271672.8 | 252149.9 | 524495 | 180653 | 89613.35 | 0 | 270890.7 | 5009.767 | 8471.882 | 764.1639 | 14272.71 | 75.24743 | 145.6931 |  | 1019
212 | 284270 | 20230522203956 | 1 | 293 | 2774 | 1377 | 39 | 16 | 108 | 5 | 851 | 484 | 170 | 1653 | 1664 | 1665 | 110 | 121 | 121 | 60 | 27 | 14 | 31 | 702 | 478 | 153 | 302 | 0 | 77 | 2 | 1004 | 2 | 478 | 153 | 0 | 235 | 1333 | 379 | 2 | 1 | -11 | 13122915 | 20230522 | ZIt53fZ3 | 2 | 78 | 1233 | 20230522202701 | 20230522204209 | 20230522204624 | 20230522205255 | 0 | 0 | 0 |  | 0 |  | 0 | 0 | 0 | 0 | 0 | 0 | 3258 |  | 1 | 1 | 1 | 1 | 1 | 4 | 1 | 1 | 0 | 0 | 0 | 0 | 0 | 0 | 0 | 0 | 0 | 0 | 0 | 0 | 0 | 0 | 0 | 0 | 0 | 0 | 0 | 0 | 0 | 0 | 0 | 0 | 0 | 0 | 0 | 0 | 0 | 0 | 0 | 0 | 0 | 0 | 0 | 0 | 0 | 0 | 0 | 0 | 0 | 0 | 0 | 0 | 0 | 0 | 0 | 0 | 0 | 0 | 0 | 0 | 0 | 0 | 0 | 0 | 0 | 0 | 0 | 0 | 0 | 0 | 0 | 0 | 0 | 0 | 0 | 0 | 0 | 0 | 0 | 0 | 0 | 0 | 0 | 0 | 0 | 0 | 0 | 0 | 0 | 0 | 0 | 0 | 0 | 0 | 0 | 0 | 0 | 0 | 0 | 0 | 96 | 65300 | 1247 | 14380 |  |  |  | 14380 | 54 | 144 |  | 300 | 1699 | 348 |  | 0 |  | 20230522204317 | 0 | 0 | 1333 | 0 | [] | 0 | 20230522202712 | 20230522204105 | 833 | 1245.299 | 1242.031 | 1217 | 1240.903 | 63853.9 | 63982.24 | 56331.74 | 63311.39 | 0.926805 | 0.9319503 | 0.7884058 | 0.9185714 | 2.235809 | 2.215966 | 2.23 | 2.222869 | 2.187967 | 2.14325 | 2.018406 | 2.145846 | 94.16048 | 80.69187 | 84.0875 | 84.86982 | 2.211888 | 2.179608 | 2.124203 | 2.184358 | 15332960 | 33412995 | 3835650 | 52680995 | 45380.2 | 332317.9 | 133779.9 | 512747.3 | 135423.9 | 4556.7 | 0 | 140196.3 | 4259.156 | 9281.3875 | 1065.458 | 14633.61 | 38.94342 | 142.4298 |  | 1019
213 | 284299 | 20230523045810 | 1 | 471 | 2764 | 1341 | 35 | 15 | 99 | 5 | 851 | 483 | 78 | 1590 | 1650 | 1655 | 168 | 61 | 33 | 122 | 99 | 0 | 0 | 484 | 480 | 154 | 404 | 0 | 50 | 0 | 888 | 0 | 480 | 154 | 0 | 221 | 1218 | 454 | 0 | 1 | -60 | 13122928 | 20230523 | ZIt53fZ3 | 2 | 78 | 1242 | 20230523044548 | 20230523045944 | 20230523050301 | 20230523050833 | 0 | 0 | 0 |  | 0 |  | 0 | 0 | 0 | 0 | 0 | 0 | 3247 |  | 1 | 1 | 1 | 1 | 1 | 4 | 1 | 4 | 0 | 0 | 0 | 0 | 0 | 0 | 0 | 0 | 0 | 0 | 0 | 100 | 0 | 0 | 0 | 0 | 0 | 0 | 0 | 0 | 0 | 0 | 0 | 0 | 0 | 0 | 0 | 0 | 0 | 0 | 0 | 0 | 0 | 0 | 0 | 0 | 0 | 0 | 0 | 0 | 0 | 0 | 0 | 0 | 0 | 0 | 0 | 0 | 0 | 0 | 0 | 0 | 0 | 0 | 0 | 0 | 0 | 0 | 0 | 0 | 0 | 0 | 0 | 0 | 0 | 0 | 0 | 0 | 0 | 0 | 0 | 0 | 0 | 0 | 0 | 0 | 0 | 0 | 0 | 0 | 0 | 0 | 0 | 0 | 0 | 0 | 0 | 0 | 100 | 0 | 0 | 0 | 95 | 64300 | 1237 | 14720 |  |  |  | 14720 | 47 |  |  | 300 | 1654 | 269 |  | 1 |  | 20230523050145 | 100 | 0 | 1118 | 0 | [] | 0 | 20230523044559 | 20230523045941 | 822 | 1240.343 | 1227.863 | 1207 | 1229.136 | 63735.47 | 67251.09 | 62181.87 | 65680.55 | 0.9248305 | 0.9832121 | 0.8802198 | 0.9550486 | 1.828475 | 1.793556 | 1.79 | 1.803187 | 2.136102 | 2.181152 | 2.086923 | 2.157786 | 95.17103 | 77.14212 | 81.2 | 82.76753 | 1.982288 | 1.987354 | 1.938461 | 1.980487 | 14987165 | 33238575 | 5604410 | 53931410 | 56574.2 | 303644.8 | 138387.2 | 499835 | 122433.7 | 1170.3 | 0 | 123713.2 | 4163.101 | 9232.9375 | 1556.781 | 14980.95 | 34.36476 | 138.8431
214 | 284417 | 20230524184754 | 2 | 204 | 2785 | 1381 | 49 | 16 | 107 | 5 | 864 | 436 | 222.6408 | 1620.873 | 1594 | 1665 | 144 | 62 | 31 | 81 | 89 | 29 | 0 | 424 | 480 | 150 | 231 | 314 | 33 | 0 | 655 | 314 | 480 | 150 | 111 | 77 | 1424 | 738 | 0 | 0 | 26.87349 | 13123063 | 20230524 | ZIt53fZ3 | 2 | 78 | 1281 | 20230524183435 | 20230524185433 | 20230524185608 | 20230524190031 | 0 | 0 | 0 |  | 0 |  | 0 | 0 | 0 | 0 | 0 | 0 | 3221 |  | 1 | 1 | 1 | 1 | 1 | 4 | 1 | 1 | 0 | 0 | 0 | 0 | 0 | 0 | 0 | 0 | 0 | 0 | 0 | 0 | 0 | 0 | 0 | 0 | 0 | 0 | 0 | 0 | 0 | 0 | 0 | 0 | 0 | 0 | 0 | 0 | 0 | 0 | 0 | 0 | 0 | 0 | 0 | 0 | 0 | 0 | 0 | 370 | 0 | 0 | 0 | 0 | 0 | 0 | 0 | 0 | 0 | 0 | 0 | 160 | 0 | 0 | 0 | 0 | 0 | 0 | 0 | 0 | 0 | 0 | 0 | 0 | 0 | 0 | 0 | 0 | 0 | 0 | 0 | 0 | 0 | 0 | 0 | 0 | 0 | 0 | 0 | 0 | 0 | 0 | 0 | 0 | 0 | 0 | 0 | 0 | 0 | 530 | 0 | 0 | 96 | 65500 | 1234 | 11580 | 830 |  |  | 12410 | 159 |  |  | 300 | [5 empty] | 20230524185152 | 0 | 0 | 1424 | 0 | [] | 0 | 20230524183444 | 20230524184843 | 839 | 1240.171 | 1232.764 | 1216.612 | 1234.089 | 60681.05 | 59542.25 | 51861.43 | 59442.5 | 0.8729572 | 0.8633959 | 0.7226531 | 0.8581049 | 1.907938 | 1.872233 | 1.84 | 1.881287 | 1.997665 | 2.100713 | 2.151429 | 2.07211 | 78.05229 | 88.96421 | 81.525 | 85.18723 | 1.952802 | 1.986473 | 1.995714 | 1.976698 | 15542200 | 31685565 | 2492515 | 49821090 | 0 | 290462.8 | 153206.2 | 444321.2 | 159838.1 | 88245.75 | 0 | 248701.4 | 4317.278 | 8801.546 | 692.3653 | 13839.19 | 69.08372 | 123.4226 |  | 1017
215 | 284629 | 20230528124344 | 2 | 234 | 2576 | 1403 | 55 | 18 | 109 | 5 | 841 | 485 | 308 | 1618 | 1643 | 1660 | 60 | 60 | 58 | 31 | 29 | 120 | 13 | 796 | 480 | 150 | 465 | 219 | 32 | 91 | 1262 | 410 | 480 | 150 | 77 | 65 | 1525 | 716 | 91 | 0 | -25 | 13123194 | 20230528 | ZIt53fZ3 | 2 | 78 | 1351 | 20230528123011 | 20230528124547 | 20230528124950 | 20230528125505 | 0 | 0 | 0 |  | 0 |  | 0 | 0 | 114 | 0 | 0 | 0 | 3061 |  | 1 | 1 | 1 | 1 | 1 | 4 | 1 | 1 | 0 | 0 | 0 | 0 | 0 | 0 | 0 | 0 | 0 | 0 | 0 | 0 | 0 | 0 | 0 | 0 | 0 | 0 | 0 | 0 | 0 | 0 | 0 | 0 | 0 | 0 | 0 | 0 | 0 | 0 | 99 | 0 | 0 | 0 | 0 | 0 | 0 | 0 | 0 | 0 | 0 | 0 | 0 | 0 | 0 | 0 | 0 | 0 | 0 | 0 | 0 | 0 | 0 | 0 | 0 | 0 | 0 | 0 | 0 | 0 | 0 | 0 | 0 | 0 | 0 | 0 | 0 | 0 | 0 | 0 | 0 | 0 | 0 | 0 | 0 | 0 | 0 | 0 | 0 | 0 | 0 | 0 | 0 | 0 | 0 | 0 | 0 | 0 | 0 | 0 | 0 | 0 | 89 | 60300 | 1237 | 14710 |  |  |  | 14710 | 81 |  |  | 300 | 1679 | 315 |  | 0 |  | 20230528124759 | 0 | 0 | 1525 | 0 | [] | 0 | 20230528123020 | 20230528124542 | 922 | 1239.751 | 1247.087 | 1217 | 1241.128 | 59118 | 58932.76 | 56022.03 | 58613.48 | 0.8593962 | 0.8731169 | 0.8122034 | 0.8613774 | 2.093207 | 2.097625 | 2.113813 | 2.098427 | 1.920717 | 1.970668 | 1.875 | 1.944067 | 76.73538 | 94.62159 | 86.06621 | 88.38582 | 2.006962 | 2.034147 | 1.994407 | 2.021247 | 15615935 | 31717740 | 6563710 | 53991405 | 0 | 286768 | 171668.1 | 459123.7 | 162055.8 | 120591.5 | 0 | 283257.3 | 4337.76 | 8810.483 | 1823.253 | 14997.6125 | 78.68258 | 127.5344 |  | 1011
216 | 284632 | 20230528132907 | 2 | 338 | 2530 | 1424 | 33 | 18 | 103 | 24 | 839 | 485 | 170 | 1651 | 1654 | 1650 | 52 | 58 | 61 | 31 | 30 | 121 | 12 | 775 | 480 | 147 | 245 | 238 | 33 | 96 | 1021 | 334 | 480 | 147 | 88 | 65 | 1402 | 516 | 96 | 1 | -3 | 13123197 | 20230528 | ZIt53fZ3 | 2 | 78 | 1352 | 20230528131602 | 20230528133019 | 20230528133345 | 20230528133855 | 0 | 0 | 0 |  | 0 |  | 0 | 478 | 120 | 0 | 0 | 0 | 3015 |  | 1 | 1 | 1 | 1 | 1 | 4 | 1 | 1 | 0 | 0 | 0 | 0 | 0 | 0 | 0 | 0 | 0 | 0 | 0 | 0 | 0 | 0 | 0 | 0 | 0 | 0 | 0 | 0 | 0 | 0 | 0 | 0 | 0 | 0 | 0 | 0 | 0 | 0 | 0 | 0 | 0 | 0 | 0 | 0 | 0 | 0 | 0 | 0 | 0 | 0 | 0 | 0 | 0 | 0 | 0 | 0 | 0 | 0 | 0 | 0 | 0 | 0 | 0 | 0 | 0 | 0 | 0 | 0 | 0 | 0 | 0 | 0 | 0 | 0 | 0 | 0 | 0 | 0 | 0 | 0 | 0 | 0 | 0 | 0 | 0 | 0 | 0 | 0 | 0 | 0 | 0 | 0 | 0 | 0 | 0 | 0 | 0 | 0 | 0 | 0 | 90 | 60100 | 1247 | 14170 |  |  |  | 14170 | 79 | 109 |  | 300 | 1682 | 343 |  | 0 |  | 20230528133223 | 0 | 0 | 1402 | 0 | [] | 0 | 20230528131611 | 20230528133013 | 842 | 1247 | 1246.467 | 1217 | 1244.311 | 59431.44 | 63865.08 | 53980.61 | 61810.75 | 0.8637449 | 0.9550469 | 0.7777273 | 0.9147981 | 2.11856 | 2.140582 | 2.167273 | 2.136318 | 1.944115 | 1.929006 | 1.922727 | 1.932874 | 77.07042 | 94.87716 | 86.75 | 89.10111 | 2.031337 | 2.034794 | 2.045 | 2.034596 | 14391850 | 33990590 | 3512775 | 51994145 | 0 | 276005.4 | 132737.4 | 409436.8 | 149199 | 127898.2 | 0 | 277708.4 | 3997.736 | 9441.831 | 975.7708 | 14442.82 | 77.14124 | 113.7324 |  | 1009
217 | 284635 | 20230528142835 | 2 | 383 | 2567 | 1383 | 40 | 17 | 108 | 122 | 841 | 484 | 179 | 1631 | 1643 | 1645 | 53 | 58 | 60 | 32 | 13 | 121 | 31 | 798 | 480 | 152 | 201 | 119 | 33 | 89 | 999 | 248 | 480 | 152 | 79 | 100 | 1430 | 353 | 89 | 1 | -12 | 13123198 | 20230528 | ZIt53fZ3 | 2 | 78 | 1353 | 20230528141544 | 20230528143003 | 20230528143515 | 20230528144022 | 0 | 0 | 0 |  | 0 |  | 0 | 0 | 116 | 0 | 0 | 0 | 3051 |  | 1 | 1 | 1 | 1 | 1 | 4 | 1 | 1 | 0 | 0 | 0 | 0 | 0 | 0 | 0 | 0 | 0 | 0 | 0 | 0 | 0 | 0 | 0 | 0 | 0 | 0 | 0 | 0 | 0 | 0 | 0 | 0 | 0 | 0 | 0 | 0 | 0 | 0 | 0 | 0 | 0 | 0 | 0 | 0 | 0 | 0 | 0 | 0 | 0 | 0 | 0 | 0 | 0 | 0 | 0 | 0 | 0 | 0 | 0 | 0 | 0 | 0 | 0 | 0 | 0 | 0 | 0 | 0 | 0 | 0 | 0 | 0 | 0 | 0 | 0 | 0 | 0 | 39 | 0 | 0 | 0 | 0 | 0 | 0 | 0 | 32 | 0 | 0 | 0 | 0 | 0 | 0 | 0 | 0 | 0 | 0 | 0 | 0 | 0 | 0 | 91 | 61000 | 1247 | 14140 |  |  |  | 14140 | 82 | 123 |  | 300 | 1667 | 316 |  | 0 |  | 20230528143407 | 0 | 0 | 1430 | 71 | [] | 0 | 20230528141553 | 20230528142951 | 838 | 1247 | 1246.413 | 1217 | 1243.937 | 60419.67 | 63668.02 | 55558.42 | 61874.31 | 0.8841026 | 0.9513702 | 0.7973684 | 0.9154893 | 2.20359 | 2.191616 | 2.2 | 2.196277 | 1.963663 | 1.997178 | 1.880921 | 1.975716 | 76.91369 | 96.28114 | 85.34128 | 88.97953 | 2.083626 | 2.094397 | 2.040461 | 2.085996 | 16441960 | 31083775 | 4171895 | 51797380 | 0 | 267554.7 | 220229.7 | 488471.5 | 167354.3 | 108447.9 | 0 | 276413.4 | 4567.211 | 8634.382 | 1158.86 | 14388.16 | 76.7815 | 135.6865 |  | 1010
218 | 284638 | 20230528152803 | 2 | 304.8894 | 2746 | 1423 | 43 | 18 | 101 | 22 | 850 | 484 | 210.609375 | 1627 | 1652 | 1645 | 64 | 60 | 31 | 29 | 120 | 121 | 12 | 798 | 482 | 150 | 299 | 267 | 33 | 0 | 1098 | 409 | 482 | 150 | 76 | 33 | 1534 | 599 | 0 | 1 | -25 | 13123199 | 20230528 | ZIt53fZ3 | 2 | 78 | 1354 | 20230528151510 | 20230528152906 | 20230528153301 | 20230528153809 | 0 | 0 | 0 |  | 0 |  | 0 | 474 | 47 | 0 | 0 | 0 | 3230 |  | 1 | 1 | 1 | 1 | 1 | 4 | 1 | 1 | 0 | 0 | 0 | 0 | 0 | 0 | 0 | 0 | 0 | 0 | 0 | 0 | 0 | 0 | 0 | 0 | 0 | 0 | 0 | 0 | 0 | 0 | 0 | 0 | 0 | 0 | 0 | 0 | 0 | 0 | 104 | 0 | 0 | 0 | 0 | 0 | 0 | 0 | 0 | 0 | 0 | 0 | 0 | 0 | 0 | 0 | 0 | 0 | 0 | 0 | 0 | 0 | 0 | 0 | 0 | 0 | 0 | 0 | 0 | 0 | 0 | 0 | 0 | 0 | 0 | 0 | 0 | 0 | 0 | 38 | 0 | 0 | 0 | 0 | 0 | 0 | 0 | 0 | 0 | 0 | 0 | 0 | 0 | 0 | 0 | 0 | 0 | 0 | 0 | 0 | 0 | 0 | 91 | 60900 | 1237 | 13780 |  |  |  | 13780 | 79 | 112 |  | 300 | 1665 | 415 |  | 0 |  | 20230528153103 | 0 | 0 | 1534 | 38 | [] | 0 | 20230528151519 | 20230528152901 | 822 | 1241.267 | 1239.191 | 1217 | 1238.221 | 59288.73 | 63837.44 | 51832.24 | 61684.4 | 0.8665678 | 0.956553 | 0.7434483 | 0.9156813 | 2.22767 | 2.214337 | 2.23 | 2.21927 | 1.920169 | 1.894981 | 1.865345 | 1.900122 | 76.8303 | 94.55421 | 84.94978 | 88.78791 | 2.073919 | 2.054659 | 2.047672 | 2.059696 | 13942170 | 33656605 | 2956750 | 50654520 | 0 | 267963.8 | 119669.3 | 388317.2 | 144430.7 | 130787.4 | 0 | 275825.3 | 3872.825 | 9349.057 | 821.3194 | 14070.7 | 76.61814 | 107.8659 |  | 1018
219 | 284785 | 20230530133825 | 4 | 270 | 2653 | 1381 | 49 | 19 | 108 | 5 | 845 | 485 | 400 | 1695 | 1687 | 1660 | 81 | 63 | 130 | 29 | 66 | 29 | 87 | 783 | 479 | 151 | 314 | 121 | 59 | 148 | 1097 | 334 | 479 | 188 | 151 | 59 | 1413 | 530 | 148 | 0 | 8 | 13123381 | 20230530 | ZIt53fZ3 | 2 | 78 | 1404 | 20230530132357 | 20230530133958 | 20230530135004 | 20230530135447 | 0 | 0 | 0 |  | 0 |  | 0 | 0 | 0 | 0 | 0 | 0 | 3138 |  | 1 | 1 | 1 | 1 | 1 | 4 | 1 | 1 | 0 | 0 | 0 | 0 | 0 | 0 | 0 | 0 | 0 | 0 | 0 | 0 | 0 | 0 | 0 | 0 | 0 | 0 | 0 | 0 | 0 | 0 | 0 | 0 | 0 | 0 | 0 | 0 | 0 | 0 | 0 | 0 | 0 | 0 | 0 | 0 | 0 | 0 | 0 | 0 | 0 | 0 | 0 | 0 | 0 | 0 | 0 | 36 | 0 | 0 | 0 | 0 | 0 | 0 | 0 | 0 | 0 | 0 | 0 | 0 | 0 | 0 | 0 | 0 | 0 | 0 | 0 | 0 | 0 | 63 | 0 | 0 | 0 | 0 | 0 | 0 | 0 | 0 | 0 | 0 | 0 | 0 | 0 | 0 | 0 | 0 | 0 | 0 | 0 | 0 | 0 | 0 | 89 | 60500 | 1244 | 14070 |  |  |  | 14070 | 84 | 163 |  | 300 | 1712 | 535 |  | 0 |  | 20230530134653 | 0 | 0 | 1413 | 63 | [] | 0 | 20230530132408 | 20230530133953 | 945 | 1244 | 1233.924 | 1215 | 1235.798 | 59343.2 | 51388.18 | 53977.16 | 54499.81 | 0.8678299 | 0.7472674 | 0.7678409 | 0.7926878 | 2.35261 | 2.348004 | 2.334204 | 2.348381 | 2.117771 | 2.226318 | 2.28 | 2.192148 | 78.71338 | 98.37425 | 86.51378 | 90.17522 | 2.235191 | 2.287161 | 2.307102 | 2.270265 | 20186250 | 26470690 | 4702345 | 51450480 | 0 | 334521.8 | 339381 | 674599.9 | 214073 | 70893.3 | 0 | 285616.6 | 5607.292 | 7352.969 | 1306.207 | 14291.8 | 79.33794 | 187.3889 |  | 1014
220 | 278294 | 20230302223712 | 2 | 256 | 2576 | 1407 | 34 | 19 | 97 | 6 | 839 | 491 | 114 | 1639 | 1664 | 1675 | 147 | 60 | 51 | 31 | 121 | 12 | 69 | 739 | 550 | 148 | 270 | 168 | 43 | 0 | 1009 | 168 | 550 | 148 | 97 | 143 | 1437 | 481 | 0 | 1 | -25 | 13116611 | 20230302 | ZIt53fZf | 2 | 77 | 6447 | 20230302222434 | 20230302223815 | 20230302224226 | 20230302224719 | 0 | 0 | 0 |  | 0 |  | 0 | 0 | 0 | 0 | 0 | 0 | 3067 |  | 1 | 1 | 1 | 1 | 1 | 4 | 1 | 1 | 0 | 0 | 0 | 0 | 0 | 0 | 0 | 0 | 0 | 0 | 0 | 0 | 0 | 0 | 0 | 0 | 0 | 0 | 0 | 0 | 0 | 0 | 0 | 0 | 0 | 0 | 0 | 0 | 0 | 0 | 0 | 0 | 0 | 0 | 0 | 0 | 0 | 0 | 0 | 0 | 0 | 0 | 0 | 0 | 0 | 0 | 0 | 0 | 0 | 0 | 0 | 0 | 0 | 0 | 0 | 0 | 0 | 0 | 0 | 0 | 0 | 0 | 0 | 0 | 0 | 0 | 0 | 0 | 0 | 0 | 0 | 0 | 0 | 0 | 0 | 0 | 0 | 0 | 0 | 0 | 0 | 0 | 0 | 0 | 0 | 0 | 0 | 0 | 0 | 0 | 0 | 0 | 91 | 67100 | 1210 | 13840 |  |  |  | 13840 | 58 | 108 |  | 300 | 1684 | 361 |  | 0 |  | 20230302224054 | 0 | 0 | 1437 | 0 | ['底吹气体流量11', '底吹气体流量12', '底吹气体流量13', '底吹气体流量14', '底吹气体流量15', '底吹气体流量16'] | 3 | 20230302222445 | 20230302223810 | 805 | 1210 | 1222.442 | 1179 | 1215.571 | 64587.31 | 65469.07 | 53357.24 | 64331.34 | 0.8686777 | 0.8821782 | 0.6874138 | 0.864087 | 2.835083 | 2.824158 | 2.82 | 2.827143 | 2.78343 | 2.761762 | 2.792586 | 2.770497 | 54.33869 | 65.77124 | 55.625 | 61.60334 | 2.809256 | 2.79296 | 2.806293 | 2.79882 | 15571035 | 33011115 | 3044940 | 51728530 | 0 | 175754.5 | 97672.5 | 273872 | 104758.5 | 89521.15 | 0 | 194714.9 | 4325.2875 | 9169.754 | 845.8167 | 14369.04 | 54.08747 | 76.07556 |  | 990
221 | 278308 | 20230303025858 | 2 | 208 | 2825 | 1384 | 32 | 19 | 91 | 5 | 850 | 498 | 141 | 1622 | 1662 | 1675 | 155 | 60 | 50 | 30 | 120 | 83 | 0 | 747 | 549 | 149 | 273 | 0 | 0 | 0 | 1021 | 0 | 549 | 149 | 133 | 79 | 1445 | 273 | 0 | 0 | -40 | 13116682 | 20230303 | ZIt53fZf | 2 | 77 | 6454 | 20230303024623 | 20230303030007 | 20230303030434 | 20230303030903 | 0 | 0 | 0 |  | 0 |  | 0 | 0 | 0 | 0 | 0 | 0 | 3323 |  | 1 | 1 | 1 | 1 | 1 | 4 | 1 | 1 | 0 | 0 | 0 | 0 | 0 | 0 | 0 | 0 | 0 | 0 | 0 | 0 | 0 | 0 | 0 | 0 | 0 | 0 | 0 | 0 | 0 | 0 | 0 | 0 | 0 | 0 | 0 | 0 | 0 | 0 | 0 | 0 | 0 | 0 | 0 | 0 | 0 | 0 | 0 | 0 | 0 | 0 | 0 | 0 | 0 | 0 | 0 | 0 | 0 | 0 | 0 | 0 | 0 | 0 | 0 | 0 | 0 | 0 | 0 | 0 | 0 | 0 | 0 | 0 | 0 | 0 | 0 | 0 | 0 | 0 | 0 | 0 | 0 | 0 | 0 | 0 | 0 | 0 | 0 | 0 | 0 | 0 | 0 | 0 | 0 | 0 | 0 | 0 | 0 | 0 | 0 | 0 | 91 | 67600 | 1209 | 14060 |  |  |  | 14060 | 56 | 109 |  | 300 | 1672 | 351 |  | 1 |  | 20230303030256 | 0 | 0 | 1445 | 0 | ['底吹气体流量11', '底吹气体流量12', '底吹气体流量13', '底吹气体流量14', '底吹气体流量15', '底吹气体流量16'] | 3 | 20230303024634 | 20230303030004 | 810 | 1209 | 1214.868 | 1179 | 1210.17 | 64685.14 | 65253.09 | 55402.88 | 64278.69 | 0.8615102 | 0.8788978 | 0.7139394 | 0.8601975 | 2.822531 | 2.821623 | 2.831212 | 2.822679 | 2.644122 | 2.69982 | 2.755909 | 2.687543 | 54.37061 | 66.09634 | 56.075 | 61.73312 | 2.733327 | 2.760721 | 2.793561 | 2.755111 | 15789960 | 32510815 | 3606560 | 52008270 | 0 | 178620.9 | 105379.4 | 284448.9 | 106123.8 | 84793.85 | 0 | 191352.7 | 4386.1 | 9030.782 | 1001.822 | 14446.74 | 53.15353 | 79.01357 |  | 996
222 | 278321 | 20230303070005 | 2 | 245 | 2782 | 1401 | 34 | 18 | 97 | 8 | 850 | 489 | 176 | 1574 | 1643 | 1675 | 136 | 60 | 51 | 32 | 31 | 111 | 68 | 699 | 0 | 440 | 434 | 193 | 0 | 0 | 1134 | 193 | 0 | 600 | 0 | 108 | 1185 | 739 | 0 | 0 | -69 | 13116684 | 20230303 | ZIt53fZf | 2 | 77 | 6461 | 20230303064738 | 20230303070133 | 20230303070608 | 20230303071006 | 0 | 0 | 0 |  | 0 |  | 0 | 0 | 0 | 0 | 0 | 0 | 3271 |  | 1 | 1 | 1 | 1 | 1 | 4 | 1 | 3 | 0 | 0 | 0 | 0 | 0 | 0 | 0 | 0 | 0 | 0 | 0 | 0 | 0 | 0 | 0 | 0 | 0 | 0 | 0 | 0 | 0 | 0 | 0 | 0 | 0 | 0 | 0 | 0 | 0 | 0 | 0 | 0 | 0 | 0 | 0 | 0 | 0 | 0 | 0 | 0 | 0 | 46 | 0 | 0 | 0 | 0 | 0 | 112 | 0 | 0 | 0 | 0 | 0 | 0 | 0 | 0 | 0 | 0 | 0 | 0 | 0 | 0 | 0 | 0 | 0 | 0 | 0 | 0 | 0 | 0 | 0 | 0 | 0 | 0 | 0 | 0 | 0 | 0 | 0 | 0 | 0 | 0 | 0 | 0 | 0 | 0 | 0 | 0 | 0 | 0 | 0 | 156 | 91 | 67100 | 1224 | 14400 |  |  |  | 14400 | 40 | 121 |  | 300 | 1639 | 331 |  | 1 |  | 20230303070326 | 0 | 0 | 1185 | 0 | ['底吹气体流量11', '底吹气体流量12', '底吹气体流量13', '底吹气体流量14', '底吹气体流量15', '底吹气体流量16'] | 3 | 20230303064748 | 20230303070128 | 820 | 1215.162 | 1215.825 | 1179 | 1211.909 | 64572.95 | 65209.05 | 57428.92 | 64240.02 | 0.8576068 | 0.8769384 | 0.7473494 | 0.8583049 | 2.906795 | 2.88837 | 2.89 | 2.893793 | 2.767051 | 2.802922 | 2.821325 | 2.794549 | 58.53488 | 61.29307 | 56.2625 | 59.99678 | 2.836923 | 2.845646 | 2.855663 | 2.844171 | 15052425 | 32749305 | 4716660 | 52620055 | 7675.85 | 221776.5 | 90127.15 | 320384.8 | 101317.1 | 24284 | 0 | 125961.4 | 4181.229 | 9097.029 | 1310.183 | 14616.68 | 34.98926 | 88.99578 |  | 994
223 | 278327 | 20230303085724 | 4 | 238 | 2784 | 1338 | 30 | 17 | 101 | 14 | 850 | 490 | 141 | 1568 | 1683 | 1675 | 206 | 31 | 33 | 220 | 0 | 0 | 0 | 698 | 414 | 0 | 440 | 0 | 0 | 0 | 1139 | 0 | 414 | 0 | 0 | 0 | 1312 | 440 | 0 | 1 | -115 | 13116677 | 20230303 | ZIt53fZf | 2 | 77 | 6464 | 20230303084423 | 20230303090000 | 20230303090336 | 20230303090726 | 0 | 0 | 0 |  | 0 |  | 0 | 0 | 0 | 0 | 0 | 0 | 3274 |  | 1 | 1 | 1 | 1 | 1 | 4 | 1 | 4 | 0 | 0 | 0 | 0 | 0 | 0 | 0 | 0 | 0 | 0 | 0 | 0 | 0 | 0 | 0 | 0 | 0 | 0 | 0 | 0 | 0 | 0 | 0 | 0 | 0 | 0 | 0 | 0 | 0 | 0 | 0 | 0 | 0 | 0 | 0 | 0 | 0 | 200 | 0 | 0 | 0 | 0 | 0 | 0 | 0 | 0 | 0 | 0 | 0 | 0 | 0 | 0 | 0 | 0 | 0 | 0 | 0 | 0 | 0 | 0 | 0 | 0 | 0 | 0 | 0 | 0 | 0 | 0 | 0 | 0 | 0 | 0 | 0 | 0 | 0 | 0 | 0 | 0 | 0 | 0 | 0 | 0 | 0 | 0 | 0 | 0 | 0 | 200 | 0 | 0 | 0 | 0 | 89 | 65800 | 1209 | 15710 |  |  |  | 15710 | 61 |  |  | 300 | 1655 | 310 |  | 0 |  | 20230303090134 | 0 | 0 | 1312 | 0 | ['底吹气体流量11', '底吹气体流量12', '底吹气体流量13', '底吹气体流量14', '底吹气体流量15', '底吹气体流量16'] | 3 | 20230303084432 | 20230303085954 | 922 | 1210.176 | 1229.849 | 1179 | 1216.136 | 64601.8 | 62715.98 | 56693.13 | 62257.69 | 0.8590196 | 0.8437137 | 0.7444667 | 0.8318004 | 2.985882 | 2.963114 | 2.9606 | 2.969002 | 2.913843 | 2.900619 | 2.944867 | 2.911475 | 55.03382 | 66.15733 | 56.2125 | 61.46295 | 2.949863 | 2.931867 | 2.952733 | 2.940239 | 16417035 | 32374765 | 8456905 | 57347325 | 0 | 183419.8 | 112083.3 | 295952.8 | 111820.2 | 89761.6 | 0 | 202022.5 | 4560.2875 | 8992.99 | 2349.14 | 15929.8125 | 56.11737 | 82.20912 |  | 994
224 | 278338 | 20230303122734 | 4 | 300.2952 | 2682 | 1404 | 44 | 19 | 99 | 5 | 845 | 491 | 248 | 1640 | 1665 | 1680 | 144 | 61 | 51 | 30 | 121 | 84 | 0 | 839 | 549 | 151 | 318 | 306 | 32 | 69 | 1157 | 476 | 549 | 151 | 132 | 64 | 1639 | 656 | 69 | 0 | -25 | 13116681 | 20230303 | ZIt53fZf | 2 | 77 | 6469 | 20230303121441 | 20230303122914 | 20230303123223 | 20230303123650 | 0 | 0 | 0 |  | 0 |  | 0 | 0 | 0 | 0 | 0 | 0 | 3173 |  | 1 | 1 | 1 | 1 | 1 | 4 | 1 | 1 | 0 | 0 | 0 | 0 | 0 | 0 | 0 | 0 | 0 | 0 | 0 | 0 | 0 | 0 | 0 | 0 | 0 | 0 | 0 | 0 | 0 | 0 | 0 | 0 | 0 | 0 | 0 | 0 | 0 | 0 | 100 | 0 | 0 | 0 | 0 | 0 | 0 | 0 | 0 | 0 | 0 | 0 | 0 | 0 | 0 | 0 | 0 | 0 | 0 | 0 | 0 | 0 | 0 | 0 | 0 | 0 | 0 | 0 | 0 | 0 | 0 | 0 | 0 | 0 | 0 | 0 | 0 | 0 | 0 | 0 | 0 | 0 | 0 | 0 | 0 | 0 | 0 | 0 | 0 | 0 | 0 | 0 | 0 | 0 | 0 | 0 | 0 | 40 | 0 | 0 | 0 | 0 | 84 | 61800 | 1209 | 14480 |  |  |  | 14480 | 71 | 106 |  | 300 | 1681 | 328 |  | 0 |  | 20230303123101 | 0 | 0 | 1639 | 0 | ['底吹气体流量11', '底吹气体流量12', '底吹气体流量13', '底吹气体流量14', '底吹气体流量15', '底吹气体流量16'] | 3 | 20230303121452 | 20230303122910 | 858 | 1209 | 1223.412 | 1180 | 1214.49 | 60267.81 | 62955.4 | 58618.23 | 61712.09 | 0.8037603 | 0.8587308 | 0.7775 | 0.8341375 | 3.03438 | 3.021558 | 3.035417 | 3.026725 | 2.747603 | 2.756942 | 2.811146 | 2.760373 | 54.01637 | 65.46954 | 56 | 61.17963 | 2.890992 | 2.88925 | 2.923281 | 2.893549 | 14531760 | 32686710 | 5576745 | 52895335 | 0 | 176586.9 | 89841.95 | 266876.8 | 104137.3 | 95327 | 0 | 199895 | 4036.6 | 9079.642 | 1549.096 | 14693.15 | 55.52639 | 74.13246 |  | 990
225 | 278418 | 20230304135108 | 3 | 426 | 2687 | 1283 | 30 | 18 | 103 | 39 | 878 | 372 | 222.6408 | 1606 | 1652 | 1675 | 100 | 63 | 121 | 54 | 34 | 0 | 0 | 259 | 549 | 147 | 481 | 0 | 0 | 0 | 1145 | 0 | 549 | 204 | 122 | 60 | 1589 | 481 | 0 | 0 | -46 | 13116822 | 20230304 | ZIt53fZf | 2 | 77 | 6509 | 20230304133830 | 20230304135613 | 20230304135716 | 20230304140118 | 0 | 0 | 0 |  | 0 |  | 0 | 0 | 0 | 0 | 0 | 0 | 3059 |  | 1 | 1 | 1 | 1 | 1 | 4 | 1 | 1 | 404 | 0 | 0 | 0 | 0 | 0 | 0 | 0 | 0 | 0 | 0 | 100 | 0 | 0 | 0 | 0 | 0 | 0 | 0 | 0 | 0 | 0 | 0 | 0 | 0 | 0 | 0 | 0 | 0 | 0 | 0 | 0 | 0 | 0 | 0 | 0 | 30 | 100 | 0 | 0 | 0 | 0 | 0 | 0 | 0 | 0 | 0 | 0 | 0 | 0 | 0 | 0 | 0 | 0 | 0 | 0 | 0 | 0 | 0 | 0 | 0 | 0 | 0 | 0 | 0 | 0 | 0 | 0 | 0 | 0 | 0 | 0 | 0 | 0 | 0 | 0 | 0 | 0 | 0 | 0 | 0 | 0 | 0 | 0 | 0 | 0 | 0 | 100 | 100 | 0 | 0 | 0 | 89 | 64000 | 1199 | 14470 | 290 |  |  | 14760 | 58 | 115 |  | 300 | 1675 | 319 |  | 0 |  | 20230304135425 | 504 | 0 | 1085 | 0 | ['底吹气体流量11', '底吹气体流量12', '底吹气体流量13', '底吹气体流量14', '底吹气体流量15', '底吹气体流量16'] | 3 | 20230304133842 | 20230304135236 | 834 | 1199.093 | 1214.682 | 1169 | 1205.451 | 64349.96 | 63801.39 | 57711.25 | 63314.02 | 0.8787288 | 0.8765098 | 0.7656818 | 0.8654436 | 3.26 | 3.254706 | 3.242045 | 3.254868 | 2.94767 | 3.005627 | 3.052727 | 2.994197 | 54.51748 | 66.33228 | 56.525 | 61.95418 | 3.103835 | 3.130167 | 3.147386 | 3.124532 | 15126675 | 32489385 | 5028245 | 52742885 | 0 | 197981.9 | 86078.55 | 284512.6 | 102485.4 | 72209.6 | 0 | 175131.1 | 4201.854 | 9024.829 | 1396.735 | 14650.8 | 48.64754 | 79.03129 |  | 990
226 | 278420 | 20230304142628 | 3 | 385 | 2720 | 1361 | 27 | 18 | 99 | 34 | 850 | 480 | 408 | 1585 | 1666 | 1680 | 123 | 62 | 122 | 52 | 35 | 86 | 0 | 481 | 549 | 148 | 289 | 0 | 0 | 0 | 1073 | 0 | 549 | 201 | 110 | 0 | 1480 | 289 | 0 | 0 | -81 | 13116823 | 20230304 | ZIt53fZf | 2 | 77 | 6510 | 20230304141345 | 20230304142849 | 20230304143228 | 20230304143703 | 0 | 0 | 0 |  | 0 |  | 0 | 0 | 0 | 0 | 0 | 0 | 3200 |  | 1 | 1 | 1 | 1 | 1 | 4 | 1 | 4 | 302 | 0 | 0 | 0 | 0 | 0 | 0 | 0 | 0 | 0 | 0 | 0 | 0 | 0 | 0 | 0 | 0 | 0 | 0 | 0 | 0 | 0 | 0 | 0 | 0 | 0 | 0 | 0 | 0 | 0 | 0 | 0 | 0 | 0 | 0 | 0 | 0 | 0 | 0 | 0 | 0 | 0 | 0 | 0 | 0 | 0 | 0 | 0 | 0 | 0 | 0 | 0 | 0 | 0 | 0 | 0 | 0 | 0 | 0 | 0 | 0 | 0 | 0 | 0 | 0 | 0 | 0 | 0 | 0 | 0 | 0 | 0 | 0 | 0 | 0 | 0 | 0 | 0 | 0 | 0 | 0 | 0 | 0 | 0 | 0 | 0 | 0 | 0 | 0 | 0 | 0 | 0 | 89 | 64100 | 1220 | 15610 |  |  |  | 15610 | 63 | 115 |  | 300 | 1677 | 363 |  | 1 |  | 20230304143025 | 302 | 0 | 1178 | 0 | ['底吹气体流量11', '底吹气体流量12', '底吹气体流量13', '底吹气体流量14', '底吹气体流量15', '底吹气体流量16'] | 3 | 20230304141347 | 20230304142844 | 897 | 1213.594 | 1217.221 | 1170 | 1209.055 | 64278.76 | 63705.76 | 61074.41 | 63465.86 | 0.8764659 | 0.8757617 | 0.8206618 | 0.8676031 | 3.231687 | 3.226035 | 3.22 | 3.226689 | 2.911165 | 2.89541 | 2.973309 | 2.911594 | 54.31039 | 65.90969 | 56.275 | 61.22904 | 3.071426 | 3.060723 | 3.096654 | 3.069142 | 15947515 | 32568400 | 8257235 | 56871025 | 0 | 180625 | 104122.5 | 285197.7 | 107745.1 | 88899.05 | 0 | 197078 | 4429.865 | 9046.778 | 2293.676 | 15797.51 | 54.74389 | 79.22157 |  | 991
227 | 278422 | 20230304150747 | 3 | 282 | 2720 | 1356 | 34 | 21 | 97 | 10 | 850 | 480 | 96 | 1631 | 1669 | 1675 | 144 | 61 | 121 | 51 | 33 | 70 | 0 | 415 | 550 | 147 | 346 | 0 | 0 | 0 | 1059 | 0 | 550 | 205 | 99 | 0 | 1409 | 346 | 0 | 1 | -38 | 13116824 | 20230304 | ZIt53fZf | 2 | 77 | 6511 | 20230304145419 | 20230304150847 | 20230304151158 | 20230304151655 | 0 | 0 | 0 |  | 0 |  | 0 | 0 | 0 | 0 | 0 | 0 | 3200 |  | 1 | 1 | 1 | 1 | 1 | 4 | 1 | 4 | 297 | 0 | 0 | 0 | 0 | 0 | 0 | 0 | 0 | 0 | 0 | 0 | 0 | 0 | 0 | 0 | 0 | 0 | 0 | 0 | 0 | 0 | 0 | 0 | 0 | 0 | 0 | 0 | 0 | 0 | 0 | 0 | 0 | 0 | 0 | 0 | 0 | 0 | 0 | 0 | 0 | 0 | 0 | 0 | 0 | 0 | 0 | 0 | 0 | 0 | 0 | 0 | 0 | 0 | 0 | 0 | 0 | 0 | 0 | 0 | 0 | 0 | 0 | 0 | 0 | 0 | 0 | 0 | 0 | 0 | 0 | 0 | 0 | 0 | 0 | 0 | 0 | 0 | 0 | 0 | 0 | 0 | 0 | 0 | 0 | 0 | 0 | 0 | 0 | 0 | 0 | 0 | 89 | 64400 | 1220 | 14750 |  |  |  | 14750 | 68 | 108 |  | 300 | 1673 | 362 |  | 1 |  | 20230304151040 | 297 | 0 | 1112 | 0 | ['底吹气体流量11', '底吹气体流量12', '底吹气体流量13', '底吹气体流量14', '底吹气体流量15', '底吹气体流量16'] | 3 | 20230304145430 | 20230304150842 | 852 | 1218.368 | 1213.897 | 1169 | 1212.269 | 64125.21 | 63946.59 | 51603.27 | 63200.52 | 0.874876 | 0.8804685 | 0.6756364 | 0.8656573 | 3.209711 | 3.187766 | 3.173273 | 3.193063 | 2.963802 | 3.025279 | 3.06 | 3.010059 | 54.45217 | 65.32525 | 56.225 | 61.64943 | 3.086756 | 3.106523 | 3.116636 | 3.101561 | 15460730 | 35440715 | 2788625 | 53789185 | 0 | 188427.5 | 74559.15 | 263436.5 | 104978.1 | 101175 | 0 | 206585.4 | 4294.647 | 9844.643 | 774.6181 | 14941.44 | 57.38483 | 73.17679 |  | 991
228 | 278531 | 20230306040830 | 3 | 212 | 3059 | 1367 | 41 | 19 | 88 | 5 | 924 | 250 | 221 | 1636 | 1666 | 1675 | 160 | 90 | 0 | 0 | 0 | 0 | 0 | 856 | 551 | 149 | 319 | 327 | 0 | 121 | 1175 | 558 | 551 | 149 | 132 | 0 | 1665 | 646 | 121 | 1 | -30 | 13116827 | 20230306 | ZIt53fZf | 2 | 77 | 6564 | 20230306035513 | 20230306040956 | 20230306041509 | 20230306042030 | 0 | 0 | 0 |  | 0 |  | 0 | 0 | 0 | 0 | 0 | 0 | 3309 |  | 1 | 1 | 1 | 1 | 1 | 4 | 1 | 1 | 0 | 0 | 0 | 0 | 0 | 0 | 0 | 0 | 0 | 0 | 0 | 0 | 0 | 0 | 0 | 0 | 0 | 0 | 0 | 0 | 0 | 0 | 0 | 0 | 0 | 0 | 0 | 0 | 0 | 0 | 109 | 0 | 0 | 0 | 0 | 0 | 0 | 0 | 0 | 0 | 0 | 0 | 0 | 0 | 0 | 0 | 0 | 0 | 0 | 0 | 0 | 0 | 0 | 0 | 0 | 0 | 0 | 0 | 0 | 0 | 0 | 0 | 0 | 0 | 0 | 0 | 0 | 0 | 0 | 0 | 0 | 0 | 0 | 0 | 0 | 0 | 0 | 0 | 0 | 0 | 0 | 0 | 0 | 0 | 0 | 0 | 0 | 0 | 0 | 0 | 0 | 0 | 88 | 64100 | 1222 | 14520 |  |  |  | 14520 | 110 | 126 |  | 300 | 1658 | 352 |  | 1 |  | 20230306041403 | 0 | 0 | 1665 | 0 | ['底吹气体流量11', '底吹气体流量12', '底吹气体流量13', '底吹气体流量14', '底吹气体流量15', '底吹气体流量16'] | 3 | 20230306035525 | 20230306040951 | 866 | 1219.211 | 1215.227 | 1171 | 1212.374 | 64427.78 | 59533.79 | 57670.49 | 60936.21 | 0.8720072 | 0.8005336 | 0.7551852 | 0.8193187 | 3.043692 | 3.042115 | 3.038889 | 3.042321 | 2.862581 | 2.845277 | 2.88358 | 2.854434 | 51.57276 | 64.05375 | 56.0875 | 59.28763 | 2.953136 | 2.943696 | 2.961235 | 2.948378 | 17915915 | 30074030 | 4620455 | 52710490 | 0 | 185000.8 | 142779.8 | 328229.4 | 114682 | 73850.4 | 0 | 188960.3 | 4976.643 | 8353.897 | 1283.46 | 14641.8 | 52.48899 | 91.17482 | 972 | 996 | 24
229 | 278605 | 20230307035909 | 2 | 198 | 2824 | 1401 | 40.94706 | 16.87059 | 103.3471 | 11.95882 | 850 | 498 | 212 | 1634 | 1659 | 1675 | 95 | 60 | 50 | 31 | 30 | 104 | 31 | 764 | 550 | 148 | 287 | 215 | 0 | 69 | 1052 | 372 | 550 | 148 | 88 | 122 | 1462 | 502 | 69 | 0 | -25 | 13116836 | 20230307 | ZIt53fZf | 2 | 77 | 6602 | 20230307034639 | 20230307040036 | 20230307040407 | 20230307040854 | 0 | 0 | 0 |  | 0 |  | 0 | 0 | 97 | 0 | 0 | 0 | 3322 |  | 1 | 1 | 1 | 1 | 1 | 4 | 1 | 1 | 0 | 0 | 0 | 0 | 0 | 0 | 0 | 0 | 0 | 0 | 0 | 0 | 0 | 0 | 0 | 0 | 0 | 0 | 0 | 0 | 0 | 0 | 0 | 0 | 0 | 0 | 0 | 0 | 0 | 0 | 0 | 0 | 0 | 0 | 0 | 0 | 0 | 0 | 0 | 0 | 0 | 0 | 0 | 0 | 0 | 0 | 0 | 0 | 0 | 0 | 0 | 0 | 0 | 0 | 0 | 0 | 0 | 0 | 0 | 0 | 0 | 0 | 0 | 0 | 0 | 0 | 0 | 0 | 0 | 88 | 0 | 0 | 0 | 0 | 0 | 0 | 0 | 0 | 0 | 0 | 0 | 0 | 0 | 0 | 0 | 0 | 0 | 0 | 0 | 0 | 0 | 0 | 92 | 67200 | 1209 | 14460 |  |  |  | 14460 | 56 | 109 |  | 300 | 1676 | 334 |  | 0 |  | 20230307040233 | 0 | 0 | 1462 | 88 | ['底吹气体流量11', '底吹气体流量12', '底吹气体流量13', '底吹气体流量14', '底吹气体流量15', '底吹气体流量16'] | 3 | 20230307034650 | 20230307040031 | 821 | 1209 | 1217.584 | 1179 | 1211.263 | 64334.96 | 65515.67 | 57224.27 | 64348.14 | 0.8673729 | 0.8968191 | 0.7565854 | 0.8743484 | 2.756271 | 2.760934 | 2.75939 | 2.75944 | 2.900042 | 2.842763 | 2.914268 | 2.86637 | 51.31721 | 63.04026 | 55.275 | 58.89484 | 2.828157 | 2.801849 | 2.836829 | 2.812905 | 15126380 | 32903410 | 4642580 | 52774245 | 0 | 185475.9 | 88661.65 | 274579.8 | 96460.75 | 67765.9 | 0 | 164648.8 | 4201.772 | 9139.836 | 1289.606 | 14659.5125 | 45.73579 | 76.27215 |  | 996
230 | 278901 | 20230311054645 | 2 | 304.8894 | 2833 | 1415 | 63 | 19 | 102 | 5 | 865 | 441 | 45 | 1650 | 1668 | 1675 | 131 | 60 | 51 | 30 | 59 | 30 | 30 | 941 | 479 | 149 | 258 | 629 | 42 | 0 | 1200 | 740 | 479 | 149 | 97 | 87 | 1680 | 929 | 0 | 1 | -18 | 13117234 | 20230311 | ZIt53fZf | 2 | 77 | 6725 | 20230311053236 | 20230311054732 | 20230311055336 | 20230311055751 | 0 | 0 | 0 |  | 0 |  | 0 | 0 | 50 | 0 | 0 | 0 | 3274 |  | 1 | 1 | 1 | 1 | 1 | 4 | 1 | 1 | 0 | 0 | 0 | 0 | 0 | 0 | 0 | 0 | 0 | 0 | 0 | 0 | 0 | 0 | 0 | 0 | 0 | 0 | 0 | 0 | 0 | 0 | 0 | 0 | 0 | 0 | 0 | 0 | 0 | 0 | 111 | 0 | 0 | 0 | 0 | 0 | 0 | 0 | 0 | 0 | 0 | 0 | 0 | 0 | 0 | 0 | 0 | 0 | 0 | 0 | 0 | 0 | 0 | 0 | 0 | 0 | 0 | 0 | 0 | 0 | 0 | 0 | 0 | 0 | 0 | 0 | 0 | 0 | 0 | 0 | 0 | 0 | 0 | 0 | 0 | 0 | 0 | 0 | 0 | 0 | 0 | 0 | 0 | 0 | 0 | 0 | 0 | 0 | 0 | 0 | 0 | 0 | 82 | 59100 | 1179 | 13590 |  |  |  | 13590 | 77 | 117 |  | 300 | 1673 | 316 |  | 1 |  | 20230311055149 | 0 | 0 | 1680 | 0 | ['底吹气体流量11', '底吹气体流量12', '底吹气体流量13', '底吹气体流量14', '底吹气体流量15', '底吹气体流量16'] | 3 | 20230311053245 | 20230311054727 | 882 | 1182.545 | 1178.856 | 1169 | 1179.583 | 59595.38 | 56895.58 | 47714.29 | 57333.82 | 0.8098601 | 0.771444 | 0.6283333 | 0.7770862 | 2.423741 | 2.406047 | 2.42 | 2.412449 | 2.807063 | 2.780307 | 2.645238 | 2.782551 | 48.29257 | 60.57182 | 53.2125 | 56.23967 | 2.615402 | 2.593177 | 2.532619 | 2.5975 | 16993480 | 31474260 | 1955545 | 50515105 | 0 | 193367.3 | 128236.5 | 322029.4 | 110075.6 | 74668.65 | 0 | 185155.2 | 4720.411 | 8742.85 | 543.2069 | 14031.97 | 51.43201 | 89.45261 |  | 994
231 | 279470 | 20230318172252 | 1 | 409 | 2737 | 1333 | 30 | 14 | 90 | 72 | 850 | 483 | 222.6408 | 1629 | 1689 | 1670 | 32 | 59 | 155 | 80 | 101 | 56 | 0 | 576 | 480 | 52 | 428 | 0 | 0 | 0 | 1005 | 0 | 480 | 151 | 156 | 37 | 1306 | 527 | 0 | 0 | -60 | 13117865 | 20230318 | ZIt53fZf | 2 | 77 | 6920 | 20230318170930 | 20230318172426 | 20230318172924 | 20230318173322 | 0 | 0 | 0 |  | 0 |  | 0 | 441 | 0 | 0 | 0 | 0 | 3220 |  | 1 | 1 | 1 | 1 | 1 | 4 | 1 | 1 | 0 | 0 | 0 | 0 | 0 | 0 | 0 | 0 | 0 | 0 | 0 | 0 | 0 | 0 | 0 | 0 | 0 | 0 | 0 | 0 | 0 | 0 | 0 | 0 | 0 | 0 | 0 | 0 | 0 | 0 | 0 | 0 | 0 | 0 | 0 | 0 | 0 | 198 | 0 | 0 | 0 | 0 | 0 | 0 | 0 | 0 | 0 | 99 | 0 | 0 | 0 | 0 | 0 | 0 | 0 | 0 | 0 | 0 | 0 | 0 | 0 | 0 | 0 | 0 | 0 | 0 | 0 | 0 | 0 | 0 | 0 | 0 | 0 | 0 | 0 | 0 | 0 | 37 | 0 | 0 | 0 | 0 | 0 | 0 | 0 | 0 | 0 | 198 | 0 | 0 | 0 | 0 | 82 | 60200 | 1197 | 15010 |  |  |  | 15010 | 73 | 124 |  | 300 | 1677 | 362 |  | 1 |  | 20230318172632 | 0 | 0 | 1306 | 37 | ['底吹气体流量11', '底吹气体流量12', '底吹气体流量13', '底吹气体流量14', '底吹气体流量15', '底吹气体流量16'] | 3 | 20230318170941 | 20230318172421 | 880 | 1197 | 1185.526 | 1167 | 1186.951 | 60608.34 | 64936.93 | 50940.56 | 62276.92 | 0.8100395 | 0.8805762 | 0.6538202 | 0.8373636 | 2.713755 | 2.692955 | 2.7 | 2.699648 | 2.722609 | 2.640985 | 2.635618 | 2.663909 | 48.342 | 61.06431 | 54.97219 | 56.79051 | 2.718182 | 2.66697 | 2.667809 | 2.681778 | 15277735 | 34876500 | 4472390 | 54745025 | 0 | 224375 | 96228.55 | 321042.9 | 97434.1 | 38029.05 | 0 | 135856.9 | 4243.815 | 9687.917 | 1242.331 | 15206.95 | 37.73804 | 89.17858
232 | 279484 | 20230318212354 | 2 | 353 | 2579 | 1393 | 44 | 15 | 98 | 21 | 840 | 490 | 222.6408 | 1612 | 1649 | 1675 | 142 | 40 | 12 | 61 | 49 | 102 | 30 | 836 | 480 | 145 | 270 | 149 | 0 | 0 | 1107 | 149 | 480 | 145 | 111 | 0 | 1461 | 419 | 0 | 0 | -37 | 13117870 | 20230318 | ZIt53fZf | 2 | 77 | 6924 | 20230318211539 | 20230318213007 | 20230318213202 | 20230318214030 | 0 | 0 | 0 |  | 0 |  | 0 | 0 | 54 | 0 | 0 | 0 | 3069 |  | 1 | 1 | 1 | 1 | 1 | 4 | 1 | 1 | 0 | 0 | 0 | 0 | 0 | 0 | 0 | 0 | 0 | 0 | 0 | 0 | 0 | 0 | 0 | 0 | 0 | 0 | 0 | 0 | 0 | 0 | 0 | 0 | 0 | 0 | 0 | 0 | 0 | 0 | 0 | 0 | 0 | 0 | 0 | 0 | 0 | 0 | 0 | 0 | 0 | 0 | 0 | 0 | 0 | 0 | 0 | 0 | 0 | 0 | 0 | 0 | 0 | 0 | 0 | 0 | 0 | 0 | 0 | 0 | 0 | 0 | 0 | 0 | 0 | 0 | 0 | 0 | 0 | 0 | 0 | 0 | 0 | 0 | 0 | 0 | 0 | 0 | 0 | 0 | 0 | 0 | 0 | 0 | 0 | 0 | 0 | 0 | 0 | 0 | 0 | 0 | 89 | 65500 | 1189 | 14340 |  |  |  | 14340 | 113 | 121 |  | 300 | 1669 | 361 |  | 0 |  | 20230318212706 | 0 | 0 | 1461 | 0 | ['底吹气体流量11', '底吹气体流量12', '底吹气体流量13', '底吹气体流量14', '底吹气体流量15', '底吹气体流量16'] | 3 | 20230318211050 | 20230318212504 | 854 | 1193.365 | 1207.022 | 1169 | 1200.004 | 62140.33 | 63969.43 | 55535 | 62755.48 | 0.8319262 | 0.8632593 | 0.7198571 | 0.8425527 | 2.880779 | 2.865944 | 2.856 | 2.869368 | 3.223443 | 3.225056 | 3.258143 | 3.227307 | 49.61537 | 62.81215 | 55.6 | 58.45048 | 3.052111 | 3.0455 | 3.057071 | 3.048337 | 15107285 | 34493880 | 3836340 | 53536650 | 0 | 198098.7 | 84875.55 | 283419 | 96434.9 | 72827.05 | 0 | 169657.3 | 4196.468 | 9581.633 | 1065.65 | 14871.29 | 47.12704 | 78.72751 |  | 990
233 | 279487 | 20230318221321 | 2 | 264 | 2557 | 1410 | 38 | 16 | 102 | 13 | 838 | 491 | 132 | 1650 | 1675 | 1675 | 163 | 31 | 60 | 49 | 42 | 13 | 100 | 597 | 480 | 149 | 397 | 0 | 0 | 0 | 994 | 191 | 480 | 149 | 109 | 0 | 1417 | 397 | 0 | 1 | -25 | 13117872 | 20230318 | ZIt53fZf | 2 | 77 | 6925 | 20230318220232 | 20230318221718 | 20230318222136 | 20230318222554 | 0 | 0 | 0 |  | 0 |  | 0 | 0 | 33 | 0 | 0 | 0 | 3048 |  | 1 | 1 | 1 | 1 | 1 | 4 | 1 | 1 | 0 | 0 | 0 | 0 | 0 | 0 | 0 | 0 | 0 | 0 | 0 | 0 | 0 | 0 | 0 | 0 | 0 | 0 | 0 | 0 | 0 | 0 | 0 | 0 | 0 | 0 | 0 | 0 | 0 | 0 | 191 | 0 | 0 | 0 | 0 | 0 | 0 | 0 | 0 | 0 | 0 | 0 | 0 | 0 | 0 | 0 | 0 | 0 | 0 | 0 | 0 | 0 | 0 | 0 | 0 | 0 | 0 | 0 | 0 | 0 | 0 | 0 | 0 | 0 | 0 | 0 | 0 | 0 | 0 | 0 | 0 | 0 | 0 | 0 | 0 | 0 | 0 | 0 | 0 | 0 | 0 | 0 | 0 | 0 | 0 | 0 | 0 | 0 | 0 | 0 | 0 | 0 | 81 | 60100 | 1203 | 13580 |  |  |  | 13580 | 127 | 108 |  | 300 | 1685 | 377 |  | 1 |  | 20230318221615 | 0 | 0 | 1417 | 0 | ['底吹气体流量11', '底吹气体流量12', '底吹气体流量13', '底吹气体流量14', '底吹气体流量15', '底吹气体流量16'] | 3 | 20230318215944 | 20230318221413 | 869 | 1192.972 | 1199.011 | 1169 | 1195.491 | 59636.09 | 59088.54 | 48257.69 | 58596.7 | 0.8003226 | 0.7899649 | 0.6169231 | 0.7825662 | 2.933024 | 2.928577 | 2.948269 | 2.931024 | 3.194395 | 3.211002 | 3.229038 | 3.207342 | 49.55499 | 62.59104 | 55.6375 | 58.45465 | 3.06371 | 3.069789 | 3.088654 | 3.069183 | 14737095 | 33575510 | 2460515 | 50864815 | 0 | 192518.2 | 77059.75 | 270023.1 | 97898.5 | 91972.8 | 0 | 190272.7 | 4093.6375 | 9326.531 | 683.4764 | 14129.12 | 52.85354 | 75.00642 |  | 990
234 | 280863 | 20230407062910 | 3 | 199 | 2792 | 1380 | 53 | 17 | 112 | 5 | 849 | 493 | 185 | 1711 | 1673 | 1660 | 52 | 35 | 192 | 62 | 54 | 98 | 0 | 704 | 477 | 151 | 254 | 0 | 0 | 157 | 1158 | 157 | 477 | 151 | 133 | 0 | 1532 | 254 | 157 | 0 | 38 | 13119364 | 20230407 | ZIt53fZf | 2 | 78 | 84 | 20230407061538 | 20230407063027 | 20230407063528 | 20230407064033 | 0 | 0 | 0 |  | 0 |  | 0 | 0 | 0 | 0 | 0 | 0 | 3285 |  | 1 | 1 | 1 | 1 | 1 | 4 | 1 | 1 | 200 | 0 | 0 | 0 | 0 | 0 | 0 | 0 | 0 | 0 | 0 | 0 | 0 | 0 | 0 | 0 | 0 | 0 | 0 | 0 | 0 | 0 | 0 | 0 | 0 | 0 | 0 | 0 | 0 | 0 | 0 | 0 | 0 | 0 | 0 | 0 | 0 | 0 | 0 | 0 | 0 | 0 | 0 | 0 | 0 | 0 | 0 | 0 | 0 | 0 | 0 | 0 | 0 | 0 | 0 | 0 | 0 | 0 | 0 | 0 | 0 | 0 | 0 | 0 | 0 | 0 | 0 | 0 | 0 | 0 | 0 | 0 | 0 | 0 | 0 | 0 | 0 | 0 | 0 | 0 | 0 | 0 | 0 | 0 | 0 | 0 | 0 | 0 | 0 | 0 | 0 | 0 | 80 | 59900 | 1275 | 14100 |  |  |  | 14100 | 85 | 151 |  | 300 | 1724 | 397 |  | 0 |  | 20230407063217 | 200 | 0 | 1332 | 0 | [] | 0 | 20230407061545 | 20230407063012 | 867 | 1268.835 | 1278.133 | 1244 | 1273.032 | 59765.48 | 59421.31 | 53249.35 | 59078.4 | 0.7906452 | 0.7870377 | 0.678871 | 0.7803345 | 2.179234 | 2.161562 | 2.15 | 2.16579 | 2.299476 | 2.245458 | 2.292097 | 2.264245 | 81.94728 | 86.68247 | 80.18427 | 84.86331 | 2.239355 | 2.20351 | 2.221048 | 2.215017 | 14769170 | 33051300 | 3251180 | 51164350 | 0 | 267664.4 | 119720.3 | 388028.9 | 161925.2 | 117944.9 | 0 | 280521.3 | 4102.547 | 9180.917 | 903.1056 | 14212.32 | 77.92258 | 107.7858 |  | 1045
235 | 280887 | 20230407152650 | 1 | 410 | 2776 | 1338 | 41 | 19 | 107 | 5 | 851 | 484 | 87 | 1643 | 1644 | 1650 | 137 | 30 | 32 | 123 | 50 | 112 | 0 | 739 | 480 | 138 | 426 | 0 | 38 | 0 | 1165 | 0 | 480 | 138 | 157 | 77 | 1596 | 464 | 0 | 1 | -1 | 13119364 | 20230407 | ZIt53fZf | 2 | 78 | 94 | 20230407151212 | 20230407152749 | 20230407153122 | 20230407153621 | 0 | 0 | 0 |  | 0 |  | 0 | 0 | 0 | 0 | 0 | 0 | 3260 |  | 1 | 1 | 1 | 1 | 1 | 4 | 1 | 1 | 0 | 0 | 0 | 0 | 0 | 0 | 0 | 0 | 0 | 0 | 0 | 0 | 0 | 0 | 0 | 0 | 0 | 0 | 0 | 0 | 0 | 0 | 0 | 0 | 0 | 0 | 0 | 0 | 0 | 0 | 0 | 0 | 0 | 0 | 0 | 0 | 38 | 201 | 0 | 0 | 0 | 0 | 0 | 0 | 0 | 0 | 0 | 0 | 0 | 0 | 0 | 0 | 0 | 0 | 0 | 0 | 0 | 0 | 0 | 0 | 0 | 0 | 0 | 0 | 0 | 0 | 0 | 0 | 0 | 0 | 0 | 0 | 0 | 0 | 0 | 0 | 0 | 0 | 0 | 0 | 0 | 0 | 0 | 0 | 0 | 0 | 0 | 201 | 0 | 0 | 0 | 0 | 81 | 59500 | 1261 | 14800 |  |  |  | 14800 | 79 | 180 |  | 300 | 1682 | 356 |  | 0 |  | 20230407152959 | 0 | 0 | 1596 | 0 | [] | 0 | 20230407151220 | 20230407152743 | 923 | 1261 | 1263.245 | 1241 | 1261.323 | 59459.21 | 59105.39 | 48019.43 | 58570.4 | 0.7955094 | 0.7979504 | 0.6169811 | 0.7868581 | 2.276038 | 2.274859 | 2.3 | 2.276641 | 2.305283 | 2.269355 | 2.215094 | 2.276555 | 96.30835 | 77.58308 | 80.46108 | 83.1245 | 2.29066 | 2.272107 | 2.257547 | 2.276598 | 15705200 | 35711880 | 2495625 | 54006290 | 76963.7 | 374871.1 | 121397.3 | 574493.8 | 126572.2 | 0 | 0 | 126572.8 | 4362.556 | 9919.967 | 693.2292 | 15001.75 | 35.1591 | 159.5816
236 | 280971 | 20230408181731 | 4 | 468 | 2715 | 1346 | 38 | 16 | 115 | 5 | 848 | 484 | 265 | 1616 | 1642 | 1675 | 142 | 61 | 51 | 50 | 121 | 59 | 0 | 773 | 480 | 146 | 297 | 0 | 65 | 78 | 1070 | 78 | 480 | 146 | 150 | 65 | 1399 | 362 | 78 | 0 | -26 | 13119471 | 20230408 | ZIt53fZf | 2 | 78 | 122 | 20230408180312 | 20230408181914 | 20230408182146 | 20230408182826 | 0 | 0 | 0 |  | 0 |  | 0 | 0 | 0 | 0 | 0 | 0 | 3199 |  | 1 | 1 | 1 | 1 | 1 | 4 | 1 | 1 | 0 | 0 | 0 | 0 | 0 | 0 | 0 | 0 | 0 | 0 | 0 | 0 | 0 | 0 | 0 | 0 | 0 | 0 | 0 | 0 | 0 | 0 | 0 | 0 | 0 | 0 | 0 | 0 | 0 | 0 | 0 | 0 | 0 | 0 | 0 | 0 | 0 | 0 | 0 | 0 | 0 | 0 | 0 | 0 | 0 | 0 | 0 | 0 | 0 | 0 | 0 | 0 | 0 | 0 | 0 | 0 | 0 | 0 | 0 | 0 | 0 | 0 | 0 | 0 | 0 | 0 | 0 | 0 | 0 | 0 | 0 | 0 | 0 | 0 | 0 | 0 | 0 | 0 | 0 | 0 | 0 | 0 | 0 | 0 | 0 | 0 | 0 | 0 | 0 | 0 | 0 | 0 | 79 | 59000 | 1275 | 14520 |  |  |  | 14520 | 64 | 183 |  | 300 | 1666 | 337 |  | 0 |  | 20230408182103 | 0 | 0 | 1399 | 0 | [] | 0 | 20230408180320 | 20230408181908 | 948 | 1275 | 1279.6 | 1244 | 1274.667 | 57897.52 | 55160.53 | 55346.19 | 55947.5 | 0.7788346 | 0.7355727 | 0.7203093 | 0.7461498 | 1.978196 | 1.957812 | 1.989588 | 1.966783 | 2.338985 | 2.34612 | 2.274639 | 2.336804 | 95.67204 | 75.69613 | 78.37423 | 81.57521 | 2.15859 | 2.151966 | 2.132113 | 2.151793 | 15352490 | 32224580 | 5321865 | 52987405 | 64584.05 | 353168.3 | 132818.6 | 551797.8 | 138347.3 | 442.15 | 0 | 138860 | 4264.581 | 8951.272 | 1478.296 | 14718.72 | 38.57222 | 153.2772 |  | 1041
237 | 281002 | 20230409032027 | 1 | 300.2952 | 2806 | 1384 | 35 | 16 | 106 | 5 | 868 | 426 | 141 | 1615 | 1637 | 1665 | 121 | 63 | 53 | 97 | 52 | 40 | 0 | 677 | 479 | 149 | 393 | 54 | 77 | 0 | 1070 | 54 | 479 | 149 | 188 | 77 | 1305 | 524 | 0 | 0 | -22 | 13119474 | 20230409 | ZIt53fZf | 2 | 78 | 132 | 20230409030649 | 20230409032141 | 20230409032446 | 20230409032914 | 0 | 0 | 0 |  | 0 |  | 0 | 0 | 0 | 0 | 0 | 0 | 3232 |  | 1 | 1 | 1 | 1 | 1 | 2 | 1 | 1 | 0 | 0 | 0 | 0 | 0 | 0 | 0 | 0 | 0 | 0 | 0 | 0 | 0 | 0 | 0 | 0 | 0 | 0 | 0 | 0 | 0 | 0 | 0 | 0 | 0 | 0 | 0 | 0 | 0 | 0 | 0 | 0 | 0 | 0 | 0 | 0 | 0 | 0 | 0 | 0 | 0 | 0 | 0 | 0 | 0 | 0 | 0 | 0 | 0 | 0 | 0 | 0 | 0 | 0 | 0 | 0 | 0 | 0 | 0 | 0 | 0 | 0 | 0 | 0 | 0 | 0 | 0 | 0 | 0 | 0 | 0 | 0 | 0 | 0 | 0 | 0 | 0 | 0 | 0 | 0 | 0 | 0 | 0 | 0 | 0 | 0 | 0 | 0 | 0 | 0 | 0 | 0 | 81 | 59700 | 1261 | 14130 |  |  |  | 14130 | 61 | 190 |  | 300 | 1666 | 345 |  | 0 |  | 20230409032345 | 0 | 0 | 1305 | 0 | [] | 0 | 20230409030659 | 20230409032137 | 878 | 1261 | 1263.39 | 1241 | 1260.921 | 59614.02 | 59397.38 | 52800 | 58933.33 | 0.7922311 | 0.79 | 0.6717143 | 0.7812073 | 1.928247 | 1.912908 | 1.93 | 1.918656 | 2.216255 | 2.138761 | 2.062571 | 2.154841 | 96.30986 | 75.91809 | 78.85429 | 81.98172 | 2.072251 | 2.025835 | 1.996286 | 2.036748 | 14911660 | 33038030 | 3647565 | 51689850 | 80452.85 | 337673.4 | 124689 | 544050.3 | 112311.7 | 0 | 0 | 112311.7 | 4142.128 | 9177.231 | 1013.2125 | 14358.29 | 31.19771 | 151.1251 |  | 1043
238 | 281082 | 20230410034228 | 4 | 288 | 2639 | 1367 | 44 | 17 | 105 | 50 | 845 | 483 | 167 | 1650 | 1646 | 1660 | 162 | 60 | 50 | 50 | 70 | 40 | 51 | 909 | 480 | 151 | 183 | 0 | 67 | 55 | 1093 | 55 | 480 | 151 | 100 | 67 | 1540 | 250 | 55 | 0 | 4 | 13119519 | 20230410 | ZIt53fZf | 2 | 78 | 159 | 20230410032825 | 20230410034341 | 20230410034851 | 20230410035542 | 0 | 0 | 0 |  | 0 |  | 0 | 0 | 0 | 0 | 0 | 0 | 3122 |  | 1 | 1 | 1 | 1 | 1 | 4 | 1 | 1 | 0 | 0 | 0 | 0 | 0 | 0 | 0 | 0 | 0 | 0 | 0 | 0 | 0 | 0 | 0 | 0 | 0 | 0 | 0 | 0 | 0 | 0 | 0 | 0 | 0 | 0 | 0 | 0 | 0 | 0 | 0 | 0 | 0 | 0 | 0 | 0 | 0 | 0 | 0 | 0 | 0 | 0 | 0 | 0 | 0 | 0 | 0 | 0 | 0 | 0 | 0 | 0 | 0 | 0 | 0 | 0 | 0 | 0 | 0 | 0 | 0 | 0 | 0 | 0 | 0 | 0 | 0 | 0 | 0 | 0 | 0 | 0 | 0 | 0 | 0 | 0 | 0 | 0 | 0 | 0 | 0 | 0 | 0 | 0 | 0 | 0 | 0 | 0 | 0 | 0 | 0 | 0 | 79 | 59700 | 1259 | 13940 |  |  |  | 13940 | 113 | 163 |  | 300 | 1681 | 344 |  | 0 |  | 20230410034544 | 0 | 0 | 1540 | 0 | [] | 0 | 20230410032834 | 20230410034337 | 903 | 1262.634 | 1257.834 | 1239 | 1257.761 | 58378.56 | 55935.55 | 54177.83 | 56496.53 | 0.7770817 | 0.7394281 | 0.6931884 | 0.7466113 | 2.2207 | 2.20922 | 2.23 | 2.214075 | 2.198055 | 2.174766 | 2.113333 | 2.1767 | 90.40336 | 80.78817 | 80.54819 | 83.50638 | 2.209377 | 2.191993 | 2.171667 | 2.195388 | 14954875 | 32232190 | 3688110 | 50960365 | 26024.1 | 356827.4 | 126051.2 | 510139.5 | 159030.9 | 15277.15 | 0 | 174700.4 | 4154.132 | 8953.386 | 1024.475 | 14155.66 | 48.52789 | 141.7054 |  | 1038
239 | 281297 | 20230412211223 | 1 | 213 | 2807 | 1322 | 60 | 18 | 107 | 5 | 851 | 491 | 280 | 1602 | 1664 | 1665 | 40 | 49 | 28 | 62 | 60 | 121 | 119 | 793 | 481 | 149 | 396 | 0 | 112 | 0 | 1190 | 0 | 481 | 149 | 187 | 223 | 1662 | 508 | 0 | 1 | -62 | 13119822 | 20230412 | ZIt53fZf | 2 | 78 | 234 | 20230412205727 | 20230412211427 | 20230412211815 | 20230412212230 | 0 | 0 | 0 |  | 0 |  | 0 | 0 | 12 | 0 | 0 | 0 | 3298 |  | 1 | 1 | 1 | 1 | 1 | 4 | 1 | 1 | 0 | 0 | 0 | 0 | 0 | 0 | 0 | 0 | 0 | 0 | 0 | 0 | 0 | 0 | 0 | 0 | 0 | 0 | 0 | 0 | 0 | 0 | 0 | 0 | 0 | 0 | 0 | 0 | 0 | 0 | 0 | 0 | 0 | 0 | 0 | 0 | 40 | 199 | 0 | 0 | 0 | 0 | 0 | 0 | 0 | 0 | 0 | 0 | 0 | 0 | 0 | 0 | 0 | 0 | 0 | 0 | 0 | 0 | 0 | 0 | 0 | 0 | 0 | 0 | 0 | 0 | 0 | 0 | 0 | 0 | 0 | 0 | 0 | 0 | 0 | 0 | 0 | 0 | 0 | 0 | 0 | 0 | 0 | 0 | 0 | 0 | 0 | 199 | 0 | 0 | 0 | 0 | 80 | 59000 | 1259 | 15900 |  |  |  | 15900 | 99 | 191 |  | 300 | 1678 | 319 |  | 0 |  | 20230412211631 | 0 | 0 | 1662 | 0 | [] | 0 | 20230412205737 | 20230412211422 | 1005 | 1256.852 | 1241.456 | 1239 | 1245.5 | 59528.76 | 57550.33 | 55777.65 | 57897.54 | 0.7938516 | 0.7654892 | 0.7295798 | 0.7692239 | 1.918233 | 1.950381 | 1.958656 | 1.942308 | 1.950636 | 1.87272 | 1.926471 | 1.901025 | 88.41581 | 75.11358 | 75.7687 | 78.93695 | 1.934435 | 1.911551 | 1.942563 | 1.921667 | 16796455 | 34656275 | 6590775 | 58136415 | 76312.4 | 361747 | 149699.2 | 588959.6 | 123253.2 | 0 | 0 | 123253.2 | 4665.682 | 9626.743 | 1830.771 | 16149 | 34.23699 | 163.5999 |  | 1045
240 | 281770 | 20230419051255 | 3 | 444 | 2688 | 1326 | 45 | 17 | 111 | 5 | 850 | 474 | 179 | 1637 | 1648 | 1655 | 186 | 181 | 62 | 31 | 14 | 0 | 0 | 894 | 600 | 149 | 398 | 0 | 99 | 0 | 1293 | 0 | 600 | 188 | 130 | 150 | 1643 | 536 | 0 | 1 | -11 | 13120286 | 20230419 | ZIt53fZf | 2 | 78 | 393 | 20230419050517 | 20230419052000 | 20230419052447 | 20230419053008 | 0 | 0 | 0 |  | 0 |  | 0 | 0 | 0 | 0 | 0 | 0 | 3162 |  | 1 | 1 | 1 | 1 | 1 | 4 | 1 | 4 | 0 | 0 | 0 | 0 | 0 | 0 | 0 | 0 | 0 | 0 | 0 | 0 | 0 | 0 | 0 | 0 | 0 | 0 | 0 | 0 | 0 | 0 | 0 | 0 | 0 | 0 | 0 | 0 | 0 | 0 | 0 | 0 | 0 | 0 | 0 | 0 | 0 | 0 | 0 | 0 | 0 | 0 | 0 | 0 | 0 | 0 | 0 | 39 | 0 | 0 | 0 | 0 | 0 | 0 | 0 | 0 | 0 | 0 | 0 | 0 | 0 | 0 | 0 | 0 | 0 | 0 | 0 | 0 | 0 | 0 | 0 | 0 | 0 | 0 | 0 | 0 | 0 | 0 | 0 | 0 | 0 | 0 | 0 | 0 | 0 | 0 | 0 | 0 | 0 | 0 | 0 | 0 | 80 | 58800 | 1225 | 14560 |  |  |  | 14560 | 202 | 144 |  | 300 | 1683 | 354 |  | 0 |  | 20230419051615 | 0 | 0 | 1643 | 0 | [] | 0 | 20230419045828 | 20230419051359 | 931 | 1228.895 | 1229.798 | 1239 | 1230.172 | 59501.65 | 56648.58 | 54585.625 | 57324.99 | 0.7900749 | 0.7560833 | 0.7092188 | 0.7626101 | 2.268127 | 2.245117 | 2.224063 | 2.250269 | 2.166854 | 2.17895 | 2.220156 | 2.178314 | 77.57303 | 83.50258 | 79.63086 | 81.5359 | 2.217491 | 2.212033 | 2.222109 | 2.214291 | 15835655 | 33941810 | 3443440 | 53315545 | 0 | 289274.9 | 127127.5 | 417042 | 165074 | 110911.7 | 0 | 276597.5 | 4398.793 | 9428.281 | 956.5111 | 14809.87 | 76.83263 | 115.845 | 1030 | 1040 | 10
241 | 282275 | 20230425215059 | 4 | 186 | 2735 | 1431 | 59 | 19 | 100 | 78 | 849 | 484 | 391 | 1645 | 1656 | 1665 | 170 | 60 | 61 | 31 | 40 | 13 | 109 | 696 | 479 | 154 | 450 | 429 | 33 | 146 | 1146 | 576 | 479 | 187 | 244 | 68 | 1525 | 912 | 146 | 1 | -11 | 13120813 | 20230425 | ZIt53fZf | 2 | 78 | 564 | 20230425213641 | 20230425215805 | 20230425220353 | 20230425221109 | 0 | 0 | 0 |  | 0 |  | 0 | 0 | 0 | 0 | 0 | 0 | 3219 |  | 1 | 1 | 1 | 1 | 1 | 4 | 1 | 4 | 0 | 0 | 0 | 0 | 0 | 0 | 0 | 0 | 133 | 34 | 29 | 0 | 0 | 0 | 0 | 0 | 0 | 0 | 0 | 0 | 0 | 0 | 0 | 0 | 0 | 0 | 0 | 0 | 0 | 0 | 0 | 0 | 0 | 0 | 0 | 0 | 0 | 0 | 0 | 0 | 0 | 0 | 0 | 0 | 0 | 0 | 0 | 0 | 0 | 0 | 0 | 0 | 0 | 0 | 0 | 0 | 0 | 0 | 0 | 0 | 0 | 0 | 0 | 0 | 0 | 0 | 0 | 0 | 0 | 0 | 0 | 0 | 0 | 0 | 0 | 0 | 0 | 0 | 0 | 0 | 0 | 0 | 0 | 0 | 0 | 0 | 0 | 29 | 0 | 0 | 0 | 0 | 73 | 55100 | 1249 | 14290 |  |  |  | 14290 | 96 | 158 |  | 300 | 1677 | 413 |  | 0 |  | 20230425215911 | 196 | 0 | 1329 | 0 | [] | 0 | 20230425213650 | 20230425215300 | 970 | 1246.925 | 1238.354 | 1230 | 1240.272 | 54716.66 | 53611.46 | 54035.04 | 54045.99 | 0.7135523 | 0.7024125 | 0.6929752 | 0.7050825 | 2.07 | 2.063794 | 2.069256 | 2.066618 | 2.243284 | 2.197101 | 2.239835 | 2.218381 | 85.45966 | 99.48341 | 85.44866 | 92.88943 | 2.156642 | 2.130447 | 2.154545 | 2.1425 | 18285910 | 27510310 | 6487020 | 52375190 | 0 | 321020.4 | 336075.9 | 657779.5 | 228344.8 | 87372.05 | 0 | 316400.3 | 5079.419 | 7641.753 | 1801.95 | 14548.66 | 87.88897 | 182.7165 |  | 1032
242 | 282293 | 20230426030931 | 4 | 187 | 2741 | 1393 | 44 | 19 | 93 | 5 | 849 | 485 | 222.6408 | 1681 | 1609 | 1660 | 170 | 62 | 61 | 41 | 30 | 89 | 32 | 900 | 480 | 149 | 243 | 369 | 78 | 293 | 1143 | 662 | 480 | 149 | 0 | 78 | 1529 | 690 | 293 | 0 | 72 | 13120815 | 20230426 | ZIt53fZf | 2 | 78 | 570 | 20230426025509 | 20230426031602 | 20230426031721 | 20230426032124 | 0 | 0 | 0 |  | 0 |  | 0 | 479 | 0 | 0 | 0 | 0 | 3226 |  | 1 | 1 | 1 | 1 | 1 | 4 | 1 | 1 | 0 | 0 | 0 | 0 | 0 | 0 | 0 | 0 | 0 | 0 | 0 | 0 | 0 | 0 | 0 | 0 | 0 | 0 | 0 | 0 | 0 | 0 | 0 | 0 | 0 | 0 | 0 | 0 | 0 | 0 | 0 | 0 | 0 | 0 | 0 | 0 | 0 | 0 | 0 | 0 | 0 | 0 | 0 | 0 | 0 | 0 | 0 | 0 | 0 | 0 | 0 | 0 | 0 | 0 | 0 | 0 | 0 | 0 | 0 | 0 | 0 | 0 | 0 | 0 | 0 | 0 | 0 | 0 | 0 | 0 | 0 | 0 | 0 | 0 | 0 | 0 | 0 | 0 | 0 | 0 | 0 | 0 | 0 | 0 | 0 | 0 | 0 | 0 | 0 | 0 | 0 | 0 | 72 | 54100 | 1249 | 14100 | 560 |  |  | 14660 | 87 |  |  | 300 | 1623 | 295 |  | 0 |  | 20230426031335 | 0 | 0 | 1529 | 0 | [] | 0 | 20230426025517 | 20230426031138 | 981 | 1249 | 1245.083 | 1229 | 1244.094 | 54594.93 | 53701.93 | 45599.76 | 52901.63 | 0.7094161 | 0.7029016 | 0.5764567 | 0.6883367 | 1.959015 | 1.952781 | 1.938032 | 1.952612 | 2.151861 | 2.164836 | 2.22189 | 2.168602 | 84.91118 | 97.01302 | 84.27224 | 91.97834 | 2.055438 | 2.058808 | 2.079961 | 2.060607 | 14914625 | 31046660 | 5740005 | 51794815 | 0 | 297939.8 | 164473.4 | 463087.3 | 185443.3 | 150748.1 | 0 | 336870.1 | 4142.951 | 8624.072 | 1594.446 | 14387.45 | 93.57501 | 128.6354 |  | 1032
243 | 282819 | 20230503093842 | 3 | 304.8894 | 2732 | 1401 | 38 | 16 | 96 | 10 | 850 | 480 | 197 | 1642 | 1654 | 1660 | 282 | 34 | 132 | 32 | 0 | 0 | 0 | 797 | 479 | 154 | 295 | 0 | 0 | 107 | 1092 | 107 | 479 | 154 | 119 | 50 | 1430 | 295 | 107 | 1 | -12 | 13121214 | 20230503 | ZIt53fZf | 2 | 78 | 744 | 20230503092359 | 20230503093753 | 20230503094149 | 20230503094558 | 0 | 0 | 0 |  | 0 |  | 0 | 469 | 0 | 0 | 0 | 0 | 3212 |  | 1 | 1 | 1 | 1 | 1 | 4 | 1 | 1 | 0 | 0 | 0 | 0 | 0 | 0 | 0 | 0 | 0 | 0 | 0 | 0 | 0 | 0 | 0 | 0 | 0 | 0 | 0 | 0 | 0 | 0 | 0 | 0 | 0 | 0 | 0 | 0 | 0 | 0 | 0 | 0 | 0 | 0 | 0 | 0 | 0 | 0 | 0 | 0 | 0 | 0 | 0 | 0 | 0 | 0 | 0 | 0 | 0 | 0 | 0 | 0 | 0 | 0 | 0 | 0 | 0 | 0 | 0 | 0 | 0 | 0 | 0 | 0 | 0 | 0 | 0 | 0 | 0 | 0 | 0 | 0 | 0 | 0 | 0 | 0 | 0 | 0 | 0 | 0 | 0 | 0 | 0 | 0 | 0 | 0 | 0 | 0 | 0 | 0 | 0 | 0 | 82 | 60700 | 1230 | 15110 |  |  |  | 15110 | 69 | 117 |  | 300 | 1668 | 383 |  | 0 |  | 20230503094201 | 0 | 0 | 1430 | 0 | [] | 0 | 20230503092404 | 20230503093948 | 944 | 1225.279 | 1252.044 | 1229 | 1242.806 | 59361.34 | 58791.61 | 53368.33 | 58574.79 | 0.7925651 | 0.7853202 | 0.6869697 | 0.7805085 | 2.379926 | 2.394795 | 2.39 | 2.390223 | 1.949517 | 1.940969 | 2.002727 | 1.947722 | 69.30711 | 81.05825 | 74.675 | 77.26339 | 2.164721 | 2.167882 | 2.196364 | 2.168973 | 15918200 | 35758585 | 3471780 | 55239660 | 0 | 275671 | 118882.6 | 395151 | 148584.7 | 118671 | 0 | 267805.9 | 4421.722 | 9932.94 | 964.3833 | 15344.35 | 74.39053 | 109.7642 |  | 1032
244 | 282831 | 20230503132703 | 3 | 218 | 2712 | 1360 | 53 | 17 | 104 | 28 | 850 | 476 | 161 | 1640 | 1641 | 1656 | 123 | 35 | 189 | 65 | 64 | 0 | 0 | 795 | 599 | 152 | 356 | 0 | 100 | 0 | 1152 | 0 | 599 | 152 | 120 | 100 | 1546 | 456 | 0 | 0 | -1 | 13121284 | 20230503 | ZIt53fZf | 2 | 78 | 748 | 20230503131505 | 20230503133034 | 20230503133505 | 20230503134005 | 0 | 0 | 0 |  | 0 |  | 0 | 0 | 0 | 0 | 0 | 0 | 3188 |  | 1 | 1 | 1 | 1 | 1 | 4 | 1 | 1 | 0 | 0 | 0 | 0 | 0 | 0 | 0 | 0 | 0 | 0 | 0 | 0 | 0 | 0 | 0 | 0 | 0 | 0 | 0 | 0 | 0 | 0 | 0 | 0 | 0 | 0 | 0 | 0 | 0 | 0 | 0 | 0 | 0 | 0 | 0 | 0 | 0 | 0 | 0 | 0 | 0 | 0 | 0 | 0 | 0 | 0 | 0 | 0 | 0 | 0 | 0 | 0 | 0 | 0 | 0 | 0 | 0 | 0 | 0 | 0 | 0 | 0 | 0 | 0 | 0 | 0 | 0 | 0 | 0 | 0 | 0 | 0 | 0 | 0 | 0 | 0 | 0 | 0 | 0 | 0 | 0 | 0 | 0 | 0 | 0 | 0 | 0 | 0 | 0 | 0 | 0 | 0 | 81 | 60000 | 1219 | 15570 |  |  |  | 15570 | 74 | 117 |  | 300 | 1690 | 331 |  | 0 |  | 20230503133127 | 0 | 0 | 1546 | 0 | [] | 0 | 20230503131213 | 20230503132824 | 971 | 1219.014 | 1227.749 | 1229 | 1225.263 | 59365.49 | 58227.84 | 56686.42 | 58436.68 | 0.7982639 | 0.7845515 | 0.7448148 | 0.7853038 | 2.323785 | 2.334817 | 2.308642 | 2.329361 | 2.145278 | 2.096827 | 2.149136 | 2.115561 | 69.96276 | 80.9102 | 73.95 | 77.08256 | 2.234531 | 2.215822 | 2.228889 | 2.222461 | 17047530 | 35005865 | 4541020 | 56688895 | 0 | 266449.3 | 156182.4 | 423223.3 | 160625.3 | 122641.4 | 0 | 283820.9 | 4735.425 | 9723.851 | 1261.394 | 15746.92 | 78.83913 | 117.562 |  | 1031
245 | 283106 | 20230507153805 | 3 | 167 | 2729 | 1392 | 47 | 17 | 108 | 5 | 850 | 481 | 373 | 1674 | 1664 | 1665 | 79 | 63 | 121 | 34 | 84 | 100 | 0 | 901 | 480 | 153 | 311 | 0 | 49 | 204 | 1213 | 204 | 480 | 193 | 111 | 49 | 1534 | 360 | 204 | 1 | 10 | 13121616 | 20230507 | ZIt53fZf | 2 | 78 | 838 | 20230507152321 | 20230507153857 | 20230507154225 | 20230507154755 | 0 | 0 | 0 |  | 0 |  | 0 | 0 | 0 | 0 | 0 | 0 | 3210 |  | 1 | 1 | 1 | 1 | 1 | 4 | 1 | 1 | 0 | 0 | 0 | 0 | 0 | 0 | 0 | 0 | 0 | 0 | 0 | 0 | 0 | 0 | 0 | 0 | 0 | 0 | 0 | 0 | 0 | 0 | 0 | 0 | 0 | 0 | 0 | 0 | 0 | 0 | 0 | 0 | 0 | 0 | 0 | 0 | 0 | 0 | 0 | 0 | 0 | 0 | 0 | 0 | 0 | 0 | 0 | 0 | 0 | 0 | 0 | 0 | 0 | 0 | 0 | 0 | 0 | 0 | 0 | 0 | 0 | 0 | 0 | 0 | 0 | 0 | 0 | 0 | 0 | 0 | 0 | 0 | 0 | 0 | 0 | 0 | 0 | 0 | 0 | 0 | 0 | 0 | 0 | 0 | 0 | 0 | 0 | 0 | 0 | 0 | 0 | 0 | 79 | 59500 | 1239 | 15900 |  |  |  | 15900 | 43 |  |  | 300 | 1709 | 354 |  | 0 |  | 20230507154152 | 0 | 0 | 1534 | 0 | [] | 0 | 20230507152330 | 20230507153952 | 982 | 1237.385 | 1237.358 | 1229 | 1236.455 | 59615.2 | 58790.78 | 59522.62 | 59101.4 | 0.7854546 | 0.77 | 0.7638318 | 0.7736558 | 2.390909 | 2.410333 | 2.42 | 2.405947 | 2.245018 | 2.1998 | 2.174673 | 2.209725 | 94.5815 | 81.18502 | 85.5 | 85.40675 | 2.317964 | 2.305067 | 2.297337 | 2.307836 | 16343405 | 35227740 | 6318865 | 57983380 | 112654.2 | 389039 | 155266.1 | 658257.5 | 94784.2 | 0 | 0 | 94784.2 | 4539.835 | 9785.483 | 1755.24 | 16106.49 | 26.32894 | 182.8493 |  | 1032
246 | 283117 | 20230507203104 | 4 | 173 | 2795 | 1382 | 48 | 17 | 107 | 5 | 850 | 491 | 502 | 1621 | 1661 | 1675 | 83 | 65 | 122 | 32 | 84 | 105 | 0 | 794 | 481 | 152 | 379 | 124 | 65 | 0 | 1173 | 124 | 481 | 152 | 119 | 65 | 1427 | 568 | 0 | 0 | -40 | 13121631 | 20230507 | ZIt53fZf | 2 | 78 | 842 | 20230507201628 | 20230507203548 | 20230507204033 | 20230507204809 | 0 | 0 | 0 |  | 0 |  | 0 | 0 | 0 | 0 | 0 | 0 | 3286 |  | 1 | 1 | 1 | 1 | 1 | 4 | 1 | 1 | 0 | 0 | 0 | 0 | 0 | 0 | 0 | 0 | 0 | 0 | 0 | 0 | 0 | 0 | 0 | 0 | 0 | 0 | 0 | 0 | 0 | 0 | 0 | 0 | 0 | 0 | 0 | 0 | 0 | 0 | 0 | 0 | 0 | 0 | 0 | 0 | 0 | 0 | 0 | 0 | 0 | 0 | 0 | 0 | 0 | 0 | 0 | 0 | 0 | 0 | 0 | 0 | 0 | 0 | 0 | 0 | 0 | 0 | 0 | 0 | 0 | 0 | 0 | 0 | 0 | 0 | 0 | 0 | 0 | 0 | 0 | 0 | 0 | 0 | 0 | 0 | 0 | 0 | 0 | 0 | 0 | 0 | 0 | 0 | 0 | 0 | 0 | 0 | 0 | 0 | 0 | 0 | 77 | 58700 | 1234 | 15000 |  |  |  | 15000 | 56 | 191 |  | 300 | 1675 | 1305 |  | 0 |  | 20230507203619 | 0 | 0 | 1427 | 0 | [] | 0 | 20230507201637 | 20230507203343 | 1026 | 1243.234 | 1243.923 | 1224 | 1240.637 | 57901.53 | 54176.29 | 60439.5 | 56218 | 0.7584407 | 0.7022552 | 0.7787421 | 0.7302632 | 2.369593 | 2.35521 | 2.322641 | 2.354298 | 2.252169 | 2.228951 | 2.252704 | 2.239308 | 93.62648 | 81.35992 | 85.2125 | 85.48389 | 2.310881 | 2.29208 | 2.287673 | 2.296803 | 17031335 | 30944070 | 9560755 | 57625660 | 169365.2 | 371654.2 | 214735.5 | 757052.4 | 50950.95 | 0 | 0 | 50950.95 | 4730.926 | 8595.575 | 2655.765 | 16007.13 | 14.15304 | 210.2923 |  | 1035
247 | 283444 | 20230512025944 | 4 | 236 | 2637 | 1371 | 43 | 17 | 108 | 5 | 844 | 485 | 280 | 1601 | 1637 | 1650 | 190 | 61 | 61 | 32 | 30 | 31 | 80 | 399 | 451 | 151 | 333 | 128 | 31 | 0 | 732 | 128 | 451 | 151 | 148 | 31 | 1402 | 492 | 0 | 0 | -36 | 13122048 | 20230512 | ZIt53fZf | 2 | 78 | 951 | 20230512024538 | 20230512030137 | 20230512030511 | 20230512031233 | 0 | 0 | 0 |  | 0 |  | 0 | 0 | 0 | 0 | 0 | 0 | 3122 |  | 1 | 1 | 1 | 1 | 1 | 4 | 1 | 4 | 0 | 0 | 0 | 0 | 0 | 0 | 0 | 0 | 0 | 0 | 0 | 0 | 0 | 0 | 0 | 0 | 0 | 0 | 0 | 0 | 0 | 0 | 0 | 0 | 0 | 0 | 0 | 0 | 0 | 0 | 0 | 0 | 0 | 0 | 0 | 0 | 0 | 0 | 0 | 401 | 0 | 0 | 0 | 0 | 0 | 0 | 0 | 0 | 0 | 0 | 0 | 0 | 0 | 0 | 0 | 0 | 0 | 0 | 0 | 0 | 0 | 0 | 0 | 0 | 0 | 0 | 0 | 0 | 0 | 0 | 0 | 0 | 0 | 0 | 0 | 0 | 0 | 0 | 0 | 0 | 0 | 0 | 0 | 0 | 0 | 0 | 0 | 0 | 0 | 401 | 0 | 0 | 79 | 59900 | 1244 | 14760 |  |  |  | 14760 | 42 | 192 |  | 300 | 1669 | 328 |  | 0 |  | 20230512030436 | 0 | 0 | 1402 | 0 | [] | 0 | 20230512024547 | 20230512030133 | 946 | 1247.426 | 1259.29 | 1224 | 1251.687 | 59603.23 | 57901.8 | 53369.36 | 57886.75 | 0.7748936 | 0.7513694 | 0.6749541 | 0.7495772 | 2.011312 | 1.99827 | 2.001009 | 2.002474 | 2.247766 | 2.257856 | 2.255963 | 2.25463 | 91.86334 | 78.70261 | 82.86307 | 83.10517 | 2.129539 | 2.128063 | 2.128486 | 2.128552 | 16756540 | 32089110 | 5769830 | 54708230 | 150157.6 | 348810 | 193476 | 693702.8 | 56454.5 | 0 | 0 | 56454.5 | 4654.594 | 8913.642 | 1602.731 | 15196.73 | 15.68181 | 192.6952
248 | 283475 | 20230512134652 | 2 | 366 | 2544 | 1409 | 44 | 14 | 106 | 5 | 840 | 483 | 317 | 1669 | 1649 | 1655 | 163 | 61 | 60 | 121 | 78 | 0 | 0 | 663 | 479 | 152 | 189 | 183 | 78 | 199 | 852 | 538 | 479 | 152 | 77 | 122 | 1397 | 650 | 199 | 1 | 20 | 13122063 | 20230512 | ZIt53fZf | 2 | 78 | 959 | 20230512133913 | 20230512135324 | 20230512135915 | 20230512140537 | 0 | 0 | 0 |  | 0 |  | 0 | 0 | 0 | 0 | 0 | 0 | 3027 |  | 1 | 1 | 1 | 1 | 1 | 4 | 1 | 1 | 0 | 0 | 0 | 0 | 0 | 0 | 0 | 0 | 0 | 0 | 0 | 0 | 0 | 0 | 0 | 0 | 0 | 0 | 0 | 0 | 0 | 0 | 0 | 0 | 0 | 0 | 0 | 0 | 0 | 0 | 0 | 0 | 0 | 0 | 0 | 0 | 0 | 0 | 0 | 103 | 0 | 0 | 0 | 0 | 0 | 0 | 0 | 0 | 0 | 0 | 0 | 200 | 0 | 0 | 0 | 0 | 0 | 0 | 0 | 0 | 0 | 0 | 0 | 0 | 0 | 0 | 0 | 0 | 0 | 156 | 0 | 0 | 0 | 0 | 0 | 0 | 0 | 0 | 0 | 0 | 0 | 0 | 0 | 0 | 0 | 0 | 0 | 0 | 0 | 303 | 0 | 0 | 96 | 65300 | 1244 | 14190 |  |  |  | 14190 | 92 | 139 |  | 300 | 1730 | 400 |  | 0 |  | 20230512135020 | 0 | 0 | 1397 | 156 | [] | 0 | 20230512133422 | 20230512134819 | 837 | 1248.092 | 1240.207 | 1225 | 1240.878 | 61406.69 | 63714.19 | 56912.87 | 62348.35 | 0.8835146 | 0.9359687 | 0.8086207 | 0.9077539 | 2.172176 | 2.137926 | 2.13 | 2.146882 | 2.233389 | 2.151703 | 2.176207 | 2.177575 | 80.10989 | 91.37101 | 83.2875 | 87.31525 | 2.202782 | 2.144814 | 2.153104 | 2.162228 | 14625020 | 32508480 | 4901155 | 52133510 | 0 | 249914.9 | 138590.4 | 389171.6 | 152519.2 | 122961.4 | 0 | 276111 | 4062.506 | 9030.133 | 1361.432 | 14481.53 | 76.6975 | 108.1032 |  | 1024
249 | 283594 | 20230514005725 | 2 | 412 | 2588 | 1392 | 34 | 14 | 98 | 5 | 839 | 443 | 262 | 1609 | 1661 | 1655 | 119 | 62 | 60 | 121 | 30 | 51 | 50 | 795 | 478 | 152 | 311 | 0 | 43 | 60 | 1106 | 60 | 478 | 152 | 76 | 86 | 1425 | 354 | 60 | 1 | -52 | 13122238 | 20230514 | ZIt53fZf | 2 | 78 | 1000 | 20230514004440 | 20230514005902 | 20230514010350 | 20230514010858 | 50 | 0 | 50 |  | 0 |  | 16 | 474 | 0 | 0 | 0 | 0 | 3081 |  | 1 | 1 | 1 | 1 | 1 | 4 | 1 | 1 | 0 | 0 | 0 | 0 | 0 | 0 | 0 | 0 | 0 | 0 | 0 | 0 | 0 | 0 | 0 | 0 | 0 | 0 | 0 | 0 | 0 | 0 | 0 | 0 | 0 | 0 | 0 | 0 | 0 | 0 | 0 | 0 | 0 | 0 | 0 | 0 | 0 | 0 | 0 | 0 | 0 | 0 | 0 | 0 | 0 | 0 | 0 | 0 | 0 | 0 | 0 | 0 | 0 | 0 | 0 | 0 | 0 | 0 | 0 | 0 | 0 | 0 | 0 | 0 | 0 | 0 | 0 | 0 | 0 | 0 | 0 | 0 | 0 | 0 | 0 | 0 | 0 | 0 | 0 | 0 | 0 | 0 | 0 | 0 | 0 | 0 | 0 | 0 | 0 | 0 | 0 | 0 | 97 | 66100 | 1239 | 14270 |  |  |  | 14270 | 69 | 132 |  | 300 | 1668 | 333 |  | 1 |  | 20230514010059 | 0 | 0 | 1425 | 0 | [] | 0 | 20230514004449 | 20230514005858 | 849 | 1243.248 | 1239.412 | 1219 | 1238.27 | 61431.57 | 63735.51 | 57823.66 | 62431.2 | 0.8838016 | 0.9307977 | 0.8182796 | 0.9050766 | 2.342273 | 2.334397 | 2.33 | 2.33616 | 2.150909 | 2.069514 | 2.114516 | 2.097644 | 79.17433 | 91.74005 | 84.35 | 87.34879 | 2.246591 | 2.201955 | 2.222258 | 2.216902 | 14815870 | 32710290 | 5326845 | 52952415 | 0 | 260502.7 | 140253.9 | 401431.4 | 152638.3 | 116082 | 0 | 269346.3 | 4115.519 | 9086.192 | 1479.679 | 14709 | 74.81842 | 111.5087 |  | 1027
250 | 283695 | 20230515080428 | 3 | 286 | 2803 | 1419 | 47 | 16 | 111 | 5 | 851 | 490 | 114 | 1660 | 1650 | 1660 | 123 | 31 | 32 | 32 | 62 | 210 | 0 | 131 | 479 | 154 | 211 | 147 | 0 | 84 | 343 | 232 | 479 | 154 | 128 | 0 | 1352 | 553 | 84 | 1 | 10 | 13122271 | 20230515 | ZIt53fZf | 2 | 78 | 1034 | 20230515075327 | 20230515080819 | 20230515081130 | 20230515081622 | 0 | 0 | 0 |  | 0 |  | 0 | 0 | 0 | 0 | 0 | 0 | 3293 |  | 1 | 1 | 1 | 1 | 1 | 2 | 1 | 1 | 0 | 0 | 0 | 0 | 0 | 0 | 0 | 0 | 0 | 0 | 0 | 0 | 0 | 0 | 0 | 0 | 0 | 0 | 0 | 0 | 0 | 0 | 0 | 0 | 0 | 0 | 0 | 0 | 0 | 0 | 0 | 0 | 0 | 0 | 0 | 0 | 0 | 0 | 0 | 588 | 0 | 0 | 0 | 0 | 0 | 0 | 0 | 0 | 0 | 0 | 0 | 195 | 0 | 0 | 0 | 0 | 0 | 0 | 0 | 0 | 0 | 0 | 0 | 0 | 0 | 0 | 0 | 0 | 0 | 0 | 0 | 0 | 0 | 0 | 0 | 0 | 0 | 0 | 0 | 0 | 0 | 0 | 0 | 0 | 0 | 0 | 0 | 0 | 0 | 783 | 0 | 0 | 87 | 60000 | 1229 | 14080 |  |  |  | 14080 | 105 | 139 |  | 300 | 1686 | 391 |  | 0 |  | 20230515080952 | 0 | 0 | 1352 | 0 | [] | 0 | 20230515075035 | 20230515080513 | 878 | 1238.474 | 1240.836 | 1220.4 | 1239.011 | 59415.4 | 59648.81 | 48433.33 | 58997.15 | 0.8470242 | 0.8642096 | 0.6751111 | 0.848861 | 2.255536 | 2.259228 | 2.27 | 2.258565 | 1.990242 | 2.081636 | 2.137333 | 2.054408 | 78.13495 | 90.72587 | 83.9625 | 86.23484 | 2.122889 | 2.170432 | 2.203667 | 2.156486 | 17120725 | 32402050 | 2130855 | 51747440 | 0 | 262562.4 | 206766.3 | 470000.4 | 180010.5 | 131631.2 | 0 | 312260.9 | 4755.757 | 9000.569 | 591.9042 | 14374.29 | 86.73914 | 130.5557 | 1020 | 1035 | 15
251 | 284605 | 20230528053657 | 4 | 267 | 2782 | 1343 | 43 | 19 | 115 | 5 | 851 | 485 | 216 | 1655 | 1638 | 1660 | 86 | 62 | 32 | 53 | 86 | 19 | 30 | 702 | 448 | 121 | 443 | 135 | 40 | 161 | 1146 | 296 | 448 | 121 | 149 | 81 | 1271 | 618 | 201 | 0 | 17 | 13123173 | 20230528 | ZIt53fZf | 2 | 78 | 1343 | 20230528052249 | 20230528053825 | 20230528054203 | 20230528054951 | 0 | 0 | 0 |  | 0 |  | 0 | 0 | 13 | 104 | 0 | 0 | 3267 |  | 1 | 1 | 1 | 1 | 1 | 4 | 3 | 4 | 0 | 0 | 0 | 0 | 0 | 0 | 0 | 0 | 0 | 0 | 0 | 0 | 0 | 0 | 0 | 0 | 0 | 0 | 0 | 0 | 0 | 0 | 0 | 0 | 0 | 0 | 0 | 0 | 0 | 0 | 0 | 0 | 0 | 0 | 0 | 0 | 0 | 0 | 0 | 0 | 0 | 0 | 0 | 0 | 0 | 0 | 0 | 0 | 0 | 0 | 0 | 0 | 0 | 0 | 0 | 0 | 0 | 0 | 0 | 0 | 0 | 0 | 40 | 0 | 0 | 0 | 0 | 0 | 0 | 0 | 0 | 0 | 0 | 0 | 0 | 0 | 0 | 0 | 0 | 0 | 0 | 0 | 0 | 0 | 0 | 0 | 0 | 0 | 0 | 0 | 0 | 0 | 87 | 59500 | 1268 | 13940 |  |  |  | 13940 | 63 | 161 |  | 300 | 1654 | 381 |  | 0 |  | 20230528054123 | 0 | 0 | 1271 | 0 | [] | 0 | 20230528052259 | 20230528053815 | 916 | 1251.438 | 1261.58 | 1217 | 1254.728 | 59087.07 | 54590 | 49783.21 | 55535.7 | 0.8513406 | 0.7887189 | 0.7007692 | 0.8000983 | 1.977572 | 1.957954 | 1.99 | 1.966594 | 2.075616 | 2.078025 | 1.845897 | 2.057533 | 87.26635 | 80.76719 | 82.1 | 82.83895 | 2.026594 | 2.017989 | 1.917949 | 2.012063 | 16259050 | 30632300 | 3837710 | 50823605 | 25632.55 | 348890.1 | 172678.3 | 548427.2 | 166254.9 | 13440.25 | 0 | 180066.8 | 4516.403 | 8508.972 | 1066.031 | 14117.67 | 50.01857 | 152.3409 |  | 1019
252 | 284788 | 20230530143305 | 4 | 412 | 2756 | 1406 | 34 | 17 | 109 | 19 | 850 | 486 | 151 | 1626 | 1654 | 1660 | 116 | 62 | 131 | 29 | 120 | 28 | 0 | 754 | 481 | 148 | 312 | 242 | 0 | 0 | 1067 | 242 | 481 | 148 | 150 | 37 | 1383 | 554 | 0 | 1 | -28 | 13123382 | 20230530 | ZIt53fZf | 2 | 78 | 1405 | 20230530141908 | 20230530143420 | 20230530144243 | 20230530144737 | 0 | 0 | 0 |  | 0 |  | 0 | 0 | 0 | 0 | 0 | 0 | 3242 |  | 1 | 1 | 1 | 1 | 1 | 4 | 1 | 1 | 0 | 0 | 0 | 0 | 0 | 0 | 0 | 0 | 0 | 0 | 0 | 0 | 0 | 0 | 0 | 0 | 0 | 0 | 0 | 0 | 0 | 0 | 0 | 0 | 0 | 0 | 0 | 0 | 0 | 0 | 0 | 0 | 0 | 0 | 0 | 0 | 0 | 0 | 0 | 0 | 0 | 0 | 0 | 0 | 0 | 0 | 0 | 0 | 0 | 0 | 0 | 0 | 0 | 0 | 0 | 0 | 0 | 0 | 0 | 0 | 0 | 0 | 0 | 0 | 0 | 0 | 0 | 0 | 0 | 0 | 0 | 0 | 0 | 0 | 0 | 0 | 0 | 37 | 0 | 0 | 0 | 0 | 0 | 0 | 0 | 0 | 0 | 0 | 0 | 0 | 0 | 0 | 90 | 61000 | 1244 | 13620 |  |  |  | 13620 | 80 | 147 |  | 300 | 1659 | 371 |  | 1 |  | 20230530144103 | 0 | 0 | 1383 | 37 | [] | 0 | 20230530141917 | 20230530143407 | 890 | 1244 | 1241.984 | 1214 | 1240.773 | 59270.95 | 54357.85 | 50292.42 | 55874.27 | 0.8675153 | 0.7973904 | 0.7114516 | 0.8170899 | 2.32 | 2.30257 | 2.3 | 2.308775 | 2.116626 | 2.103287 | 2.151452 | 2.111528 | 78.92822 | 98.04104 | 86.55121 | 90.23975 | 2.218313 | 2.202928 | 2.225726 | 2.210152 | 19273450 | 27241520 | 3070055 | 49677255 | 0 | 309961.4 | 318444.5 | 629102.3 | 205190.5 | 83100.5 | 0 | 288935.9 | 5353.736 | 7567.089 | 852.7931 | 13799.2375 | 80.25997 | 174.7506
253 | 278230 | 20230302011359 | 3 | 267 | 2736 | 1362 | 41.1217 | 17.03043 | 102.6146 | 11.04057 | 849 | 483 | 167 | 1625 | 1666 | 1675 | 34 | 121 | 48 | 131 | 63 | 53 | 33 | 429 | 550 | 153 | 304 | 0 | 40 | 48 | 1130 | 48 | 550 | 207 | 121 | 40 | 1528 | 344 | 48 | 1 | -41 | 13116552 | 20230302 | ZIt5nfZ5 | 2 | 77 | 6415 | 20230302010049 | 20230302011525 | 20230302011824 | 20230302012327 | 0 | 0 | 0 |  | 0 |  | 0 |  | 0 | 0 | 0 | 0 | 3219 |  | 1 | 1 | 1 | 1 | 1 | 4 | 1 | 3 | 396 | 0 | 0 | 0 | 0 | 0 | 0 | 0 | 0 | 0 | 0 | 0 | 0 | 0 | 0 | 0 | 0 | 0 | 0 | 0 | 0 | 0 | 0 | 0 | 0 | 0 | 0 | 0 | 0 | 0 | 0 | 0 | 0 | 0 | 0 | 0 | 0 | 0 | 0 | 0 | 0 | 0 | 0 | 0 | 0 | 0 | 0 | 0 | 0 | 0 | 0 | 0 | 0 | 0 | 0 | 0 | 0 | 0 | 0 | 0 | 0 | 0 | 0 | 0 | 0 | 0 | 0 | 0 | 0 | 0 | 0 | 0 | 0 | 0 | 0 | 0 | 0 | 0 | 0 | 0 | 0 | 0 | 0 | 0 | 0 | 0 | 0 | 0 | 0 | 0 | 0 | 0 | 88 | 65000 | 1221 | 14910 |  |  |  | 14910 | 60 | 108 |  | 300 | 1673 | 325 |  | 1 |  | 20230302011658 | 396 | 0 | 1132 | 0 | ['底吹气体流量11', '底吹气体流量12', '底吹气体流量13', '底吹气体流量14', '底吹气体流量15', '底吹气体流量16'] | 3 | 20230302010101 | 20230302011521 | 860 | 1221 | 1217.731 | 1171 | 1214.184 | 64186.15 | 63822.75 | 57872.68 | 63356.41 | 0.8635565 | 0.8624119 | 0.7556098 | 0.8525465 | 2.91 | 2.87564 | 2.877195 | 2.885337 | 2.606402 | 2.663896 | 2.699146 | 2.651279 | 53.70962 | 64.84835 | 55.7375 | 60.88411 | 2.758201 | 2.769768 | 2.788171 | 2.768308 | 15283390 | 34350665 | 4694800 | 54428455 | 0 | 198125.6 | 79483.65 | 278055.2 | 102259.1 | 81063.4 | 0 | 183749.8 | 4245.386 | 9541.851 | 1304.111 | 15119.02 | 51.0416 | 77.23756 |  | 992
254 | 278232 | 20230302015320 | 3 | 187 | 2726 | 1408 | 54 | 20 | 94 | 6 | 850 | 481 | 114 | 1624 | 1659 | 1675 | 31 | 102 | 67 | 133 | 63 | 55 | 30 | 774 | 599 | 47 | 397 | 222 | 0 | 0 | 1172 | 222 | 599 | 103 | 121 | 0 | 1420 | 619 | 0 | 0 | -35 | 13116552 | 20230302 | ZIt5nfZ5 | 2 | 77 | 6416 | 20230302014056 | 20230302015527 | 20230302015950 | 20230302020558 | 0 | 0 | 0 |  | 0 |  | 0 | 0 | 0 | 0 | 0 | 0 | 3207 |  | 1 | 1 | 1 | 1 | 1 | 4 | 1 | 4 | 0 | 0 | 0 | 0 | 0 | 0 | 0 | 0 | 0 | 0 | 0 | 0 | 0 | 0 | 0 | 0 | 0 | 0 | 0 | 0 | 0 | 0 | 0 | 0 | 0 | 0 | 0 | 0 | 0 | 0 | 0 | 0 | 0 | 0 | 0 | 0 | 0 | 0 | 0 | 0 | 0 | 0 | 0 | 0 | 0 | 0 | 0 | 0 | 0 | 0 | 0 | 0 | 0 | 0 | 0 | 0 | 0 | 0 | 0 | 0 | 0 | 0 | 0 | 0 | 0 | 0 | 0 | 0 | 0 | 0 | 0 | 0 | 0 | 0 | 0 | 0 | 0 | 0 | 0 | 0 | 0 | 0 | 0 | 0 | 0 | 0 | 0 | 0 | 0 | 0 | 0 | 0 | 89 | 65100 | 1211 | 14350 |  |  |  | 14350 | 63 | 109 |  | 300 | 1672 | 347 |  | 0 |  | 20230302015617 | 0 | 0 | 1420 | 0 | ['底吹气体流量11', '底吹气体流量12', '底吹气体流量13', '底吹气体流量14', '底吹气体流量15', '底吹气体流量16'] | 3 | 20230302014036 | 20230302015423 | 827 | 1211 | 1202.302 | 1171 | 1202.389 | 64073.74 | 63841.23 | 54816.19 | 63219.78 | 0.8618298 | 0.862155 | 0.708254 | 0.8503386 | 2.906596 | 2.903592 | 2.92746 | 2.906264 | 2.713915 | 2.705388 | 2.62 | 2.701306 | 54.04282 | 65.04518 | 55.7 | 61.20685 | 2.810255 | 2.80449 | 2.77373 | 2.803785 | 15001665 | 33722315 | 3403640 | 52226930 | 0 | 194799.7 | 78475.9 | 273721.2 | 101163.5 | 80034.55 | 0 | 181626.4 | 4167.129 | 9367.31 | 945.4556 | 14507.48 | 50.45179 | 76.03367 |  | 992
255 | 278861 | 20230310174740 | 1 | 201 | 2783 | 1407 | 58 | 17 | 98 | 5 | 850 | 490 | 149 | 1607 | 1656 | 1668 | 53 | 170 | 62 | 52 | 32 | 121 | 0 | 799 | 479 | 150 | 352 | 208 | 74 | 0 | 1152 | 308 | 479 | 150 | 120 | 112 | 1528 | 634 | 0 | 1 | -49 | 13117244 | 20230310 | ZIt5nfZ5 | 2 | 77 | 6711 | 20230310173407 | 20230310174905 | 20230310175331 | 20230310175836 | 0 | 0 | 0 |  | 0 |  | 0 | 0 | 0 | 0 | 0 | 0 | 3273 |  | 1 | 1 | 1 | 1 | 1 | 4 | 1 | 1 | 0 | 0 | 0 | 0 | 0 | 0 | 0 | 0 | 0 | 0 | 0 | 0 | 0 | 0 | 0 | 0 | 0 | 0 | 0 | 0 | 0 | 0 | 0 | 0 | 0 | 0 | 0 | 0 | 0 | 0 | 100 | 0 | 0 | 0 | 0 | 0 | 0 | 0 | 0 | 0 | 0 | 0 | 0 | 0 | 0 | 0 | 0 | 0 | 0 | 0 | 0 | 0 | 0 | 0 | 0 | 0 | 0 | 0 | 0 | 0 | 0 | 0 | 0 | 0 | 0 | 0 | 0 | 0 | 0 | 0 | 0 | 0 | 0 | 0 | 0 | 0 | 0 | 0 | 0 | 0 | 0 | 0 | 0 | 0 | 0 | 0 | 0 | 0 | 0 | 0 | 0 | 0 | 83 | 59800 | 1189 | 14260 |  |  |  | 14260 | 52 |  |  | 300 | 1663 | 331 |  | 1 |  | 20230310175112 | 0 | 0 | 1528 | 0 | ['底吹气体流量11', '底吹气体流量12', '底吹气体流量13', '底吹气体流量14', '底吹气体流量15', '底吹气体流量16'] | 3 | 20230310173417 | 20230310174900 | 883 | 1189.154 | 1185.126 | 1164.475 | 1184.413 | 59120.39 | 59960.44 | 54535.375 | 59227.28 | 0.8117323 | 0.8302186 | 0.732 | 0.8160023 | 2.881417 | 2.904481 | 2.96 | 2.902877 | 2.655236 | 2.530783 | 2.45825 | 2.560011 | 54.24572 | 52.13666 | 54.725 | 52.97785 | 2.768327 | 2.717632 | 2.709125 | 2.731444 | 14967390 | 32871355 | 4312170 | 52244655 | 29324.45 | 228494.4 | 92321.85 | 350938.8 | 80500.65 | 79.95 | 0 | 80604.3 | 4157.608 | 9130.932 | 1197.825 | 14512.4 | 22.39008 | 97.48299 |  | 994
256 | 281120 | 20230410162524 | 2 | 274 | 2794 | 1410 | 34 | 17 | 104 | 5 | 850 | 490 | 203 | 1638 | 1643 | 1650 | 146 | 60 | 52 | 50 | 121 | 61 | 0 | 724 | 588 | 147 | 310 | 174 | 70 | 66 | 1035 | 240 | 588 | 147 | 66 | 103 | 1459 | 554 | 66 | 1 | -5 | 13119657 | 20230410 | ZIt5nfZ5 | 2 | 78 | 172 | 20230410161105 | 20230410162645 | 20230410163024 | 20230410163519 | 0 | 0 | 0 |  | 0 |  | 0 | 0 | 0 | 0 | 0 | 0 | 3284 |  | 1 | 1 | 1 | 1 | 1 | 4 | 1 | 1 | 0 | 0 | 0 | 0 | 0 | 0 | 0 | 0 | 0 | 0 | 0 | 0 | 0 | 0 | 0 | 0 | 0 | 0 | 0 | 0 | 0 | 0 | 0 | 0 | 0 | 0 | 0 | 0 | 0 | 0 | 0 | 0 | 0 | 0 | 0 | 0 | 0 | 0 | 0 | 0 | 0 | 0 | 0 | 0 | 0 | 0 | 0 | 0 | 0 | 0 | 0 | 0 | 0 | 0 | 0 | 0 | 0 | 0 | 0 | 0 | 0 | 0 | 0 | 0 | 0 | 0 | 0 | 0 | 0 | 0 | 0 | 0 | 0 | 0 | 0 | 0 | 0 | 0 | 0 | 0 | 0 | 0 | 0 | 0 | 0 | 0 | 0 | 0 | 0 | 0 | 0 | 0 | 74 | 54100 | 1259 | 14190 |  |  |  | 14190 | 160 | 150 |  | 300 | 1676 | 352 |  | 0 |  | 20230410162842 | 0 | 0 | 1459 | 0 | [] | 0 | 20230410161112 | 20230410162641 | 929 | 1263 | 1255.473 | 1239 | 1256.23 | 53582.67 | 57318.47 | 53748.05 | 55968.96 | 0.7150763 | 0.7793729 | 0.7041558 | 0.7550054 | 2.27813 | 2.238322 | 2.187013 | 2.245296 | 2.300534 | 2.28283 | 2.322467 | 2.291109 | 79.49213 | 84.71278 | 79.27159 | 82.78944 | 2.289332 | 2.260576 | 2.25474 | 2.268202 | 13994655 | 33773325 | 4090300 | 51947405 | 4624 | 372311 | 125107.9 | 503227.9 | 161130.9 | 26666.7 | 0 | 188345.4 | 3887.404 | 9381.479 | 1136.194 | 14429.83 | 52.31815 | 139.7855 |  | 1045
257 | 281365 | 20230413165701 | 3 | 700 | 2694 | 1397 | 18 | 14 | 91 | 5 | 850 | 475 | 170 | 1602 | 1667 | 1655 | 76 | 61 | 50 | 122 | 112 | 54 | 0 | 605 | 479 | 154 | 498 | 0 | 0 | 0 | 1103 | 0 | 479 | 206 | 122 | 39 | 1538 | 498 | 0 | 1 | -65 | 13119831 | 20230413 | ZIt5nfZ5 | 2 | 78 | 256 | 20230413164349 | 20230413165828 | 20230413170140 | 20230413170653 | 0 | 0 | 0 |  | 0 |  | 0 | 0 | 0 | 0 | 0 | 0 | 3169 |  | 1 | 1 | 1 | 1 | 1 | 4 | 1 | 1 | 0 | 0 | 0 | 0 | 0 | 0 | 0 | 0 | 0 | 0 | 0 | 100 | 0 | 0 | 0 | 0 | 0 | 0 | 0 | 0 | 0 | 0 | 0 | 0 | 0 | 0 | 0 | 0 | 0 | 0 | 0 | 0 | 0 | 0 | 0 | 0 | 0 | 200 | 0 | 0 | 0 | 0 | 0 | 0 | 0 | 0 | 0 | 0 | 0 | 0 | 0 | 0 | 0 | 0 | 0 | 0 | 0 | 0 | 0 | 0 | 0 | 0 | 0 | 0 | 0 | 0 | 0 | 0 | 0 | 0 | 0 | 0 | 0 | 0 | 0 | 52 | 0 | 0 | 0 | 0 | 0 | 0 | 0 | 0 | 0 | 0 | 0 | 200 | 100 | 0 | 0 | 0 | 89 | 64300 | 1239 | 14930 |  |  |  | 14930 | 91 | 144 |  | 300 | 1669 | 327 |  | 1 |  | 20230413165946 | 100 | 0 | 1438 | 52 | [] | 0 | 20230413164357 | 20230413165823 | 866 | 1242.114 | 1256.925 | 1239 | 1251.174 | 64083.88 | 63803.07 | 57038.29 | 63239.38 | 0.863038 | 0.8639122 | 0.7423171 | 0.8521593 | 2.013586 | 1.994296 | 1.99 | 1.999169 | 2.256287 | 2.258318 | 2.314512 | 2.263083 | 78.5097 | 82.21373 | 75.81524 | 80.59418 | 2.134937 | 2.126307 | 2.152256 | 2.131126 | 15130720 | 34851150 | 4627225 | 54707290 | 0 | 271513.3 | 99729.45 | 371861.5 | 148225.3 | 87636.9 | 0 | 236477.3 | 4202.978 | 9680.875 | 1285.34 | 15196.47 | 65.68813 | 103.2949 |  | 1040
258 | 281876 | 20230420135924 | 4 | 605 | 2816 | 1368 | 29 | 15 | 102 | 5 | 853 | 485 | 222.6408 | 1623 | 1651 | 1675 | 194 | 60 | 70 | 30 | 131 | 0 | 0 | 746 | 481 | 169 | 285 | 0 | 32 | 0 | 1032 | 0 | 481 | 204 | 110 | 32 | 1396 | 352 | 0 | 0 | -28 | 13120429 | 20230420 | ZIt5nfZ5 | 2 | 78 | 429 | 20230420134455 | 20230420140052 | 20230420140412 | 20230420140841 | 0 | 0 | 0 |  | 0 |  | 0 | 0 | 0 | 0 | 0 | 0 | 3301 |  | 1 | 2 | 1 | 1 | 2 | 4 | 1 | 1 | 0 | 0 | 0 | 0 | 0 | 0 | 0 | 0 | 0 | 0 | 0 | 0 | 0 | 0 | 0 | 0 | 0 | 0 | 0 | 0 | 0 | 0 | 0 | 0 | 0 | 0 | 0 | 0 | 0 | 0 | 0 | 0 | 0 | 0 | 0 | 0 | 0 | 0 | 0 | 0 | 0 | 0 | 0 | 0 | 0 | 0 | 0 | 35 | 0 | 0 | 0 | 0 | 0 | 0 | 0 | 0 | 0 | 0 | 0 | 0 | 0 | 0 | 0 | 0 | 0 | 0 | 0 | 0 | 0 | 0 | 0 | 0 | 0 | 0 | 0 | 0 | 0 | 0 | 0 | 0 | 0 | 0 | 0 | 0 | 0 | 0 | 0 | 0 | 0 | 0 | 0 | 0 | 76 | 57900 | 1232 | 14100 |  |  |  | 14100 | 36 | 207 |  | 300 | 1680 | 334 |  | 0 |  | 20230420140244 | 0 | 0 | 1396 | 0 | [] | 0 | 20230420134502 | 20230420140046 | 944 | 1245.136 | 1235.682 | 1238 | 1238.537 | 56292.42 | 55150.3 | 54209.63 | 55389.21 | 0.7503396 | 0.7392797 | 0.7023171 | 0.7391737 | 2.057245 | 2.100335 | 2.11 | 2.089078 | 2.22234 | 2.268559 | 2.3 | 2.258316 | 92.71958 | 76.08446 | 76.27348 | 80.7707 | 2.139792 | 2.184447 | 2.205 | 2.173697 | 14871610 | 32881970 | 4397035 | 52236045 | 145762 | 362764.9 | 121456.2 | 631211.6 | 50180.85 | 0 | 0 | 50180.85 | 4131.003 | 9133.881 | 1221.399 | 14510.0125 | 13.93913 | 175.3366 |  | 1045
259 | 283162 | 20230508125634 | 2 | 181 | 2532 | 1390 | 53 | 17 | 107 | 5 | 838 | 486 | 161 | 1643 | 1638 | 1655 | 257 | 51 | 178 | 0 | 0 | 0 | 0 | 994 | 489 | 151 | 154 | 116 | 0 | 66 | 1148 | 265 | 664 | 151 | 86 | 0 | 1716 | 445 | 66 | 0 | 5 | 13121644 | 20230508 | ZIt5nfZ5 | 2 | 78 | 856 | 20230508122611 | 20230508130329 | 20230508130532 | 20230508131001 | 0 | 0 | 0 |  | 0 |  | 0 | 0 | 0 | 0 | 0 | 0 | 3018 |  | 1 | 1 | 1 | 1 | 1 | 4 | 1 | 1 | 0 | 0 | 0 | 0 | 0 | 0 | 0 | 0 | 0 | 0 | 0 | 0 | 0 | 0 | 0 | 0 | 0 | 0 | 0 | 0 | 0 | 0 | 0 | 0 | 0 | 0 | 0 | 0 | 0 | 0 | 82 | 0 | 0 | 0 | 0 | 0 | 0 | 0 | 0 | 0 | 0 | 0 | 175 | 0 | 0 | 0 | 0 | 0 | 0 | 0 | 0 | 0 | 0 | 0 | 0 | 0 | 0 | 0 | 0 | 0 | 0 | 0 | 0 | 0 | 0 | 0 | 0 | 0 | 0 | 0 | 0 | 0 | 0 | 0 | 0 | 0 | 0 | 0 | 0 | 0 | 0 | 0 | 0 | 0 | 0 | 0 | 0 | 0 | 0 | 0 | 0 | 0 | 71 | 53800 | 1224 | 14500 | 0 |  |  | 14500 | 224 | 152 |  | 300 | 1675 | 385 |  | 0 |  | 20230508130047 | 0 | 0 | 1716 | 0 | [] | 0 | 20230508124522 | 20230508125731 | 729 | 1224 | 1240.959 | 1235 | 1235.119 | 54139.35 | 62095.01 | 53951.58 | 58937.35 | 0.7004762 | 0.8257823 | 0.688421 | 0.7753361 | 2.289221 | 2.248889 | 2.24 | 2.260974 | 2.24619 | 2.230431 | 2.26 | 2.237737 | 84.79946 | 91.99884 | 84.4875 | 89.13025 | 2.267706 | 2.23966 | 2.25 | 2.249355 | 12463485 | 27339555 | 3025940 | 42917600 | 10064 | 284017.8 | 170998.2 | 466302.2 | 145776.7 | 39662.55 | 0 | 185999.9 | 3462.079 | 7594.321 | 840.5389 | 11921.56 | 51.66664 | 129.5284 |  | 1024
260 | 283341 | 20230510195731 | 1 | 333 | 2755 | 1404 | 37 | 16 | 108 | 5 | 850 | 485 | 188 | 1645 | 1676 | 1655 | 182 | 121 | 121 | 61 | 0 | 0 | 0 | 749 | 481 | 121 | 393 | 107 | 0 | 50 | 1142 | 158 | 481 | 121 | 0 | 172 | 1351 | 500 | 50 | 0 | -31 | 13121884 | 20230510 | ZIt5nfZ5 | 2 | 78 | 916 | 20230510194351 | 20230510195901 | 20230510200352 | 20230510200817 | 0 | 0 | 0 |  | 0 |  | 0 | 0 | 0 | 0 | 0 | 0 | 3240 |  | 1 | 1 | 1 | 1 | 1 | 4 | 1 | 1 | 0 | 0 | 0 | 0 | 0 | 0 | 0 | 0 | 0 | 0 | 0 | 0 | 0 | 0 | 0 | 0 | 0 | 0 | 0 | 0 | 0 | 0 | 0 | 0 | 0 | 0 | 0 | 0 | 0 | 0 | 0 | 0 | 0 | 0 | 0 | 0 | 0 | 0 | 0 | 0 | 0 | 0 | 0 | 0 | 0 | 0 | 0 | 0 | 0 | 0 | 0 | 0 | 0 | 0 | 0 | 0 | 0 | 0 | 0 | 0 | 0 | 0 | 0 | 0 | 0 | 0 | 0 | 0 | 0 | 0 | 0 | 0 | 0 | 0 | 0 | 0 | 0 | 0 | 0 | 0 | 0 | 0 | 0 | 0 | 0 | 0 | 0 | 0 | 0 | 0 | 0 | 0 | 80 | 60100 | 1254 | 15220 |  |  |  | 15220 | 124 | 165 |  | 300 | 1685 | 333 |  | 1 |  | 20230510200101 | 0 | 0 | 1351 | 0 | [] | 0 | 20230510194359 | 20230510195856 | 897 | 1254 | 1252.716 | 1217.482 | 1249.742 | 59284.35 | 63848.92 | 57462.35 | 61946.11 | 0.7772157 | 0.8435727 | 0.7236471 | 0.8133445 | 2.317137 | 2.319228 | 2.336235 | 2.320245 | 2.021686 | 2.099946 | 2.075059 | 2.07534 | 94.19534 | 80.73447 | 84.5125 | 84.91915 | 2.169412 | 2.209587 | 2.205647 | 2.197793 | 15067390 | 35517305 | 4834015 | 55511665 | 69975.85 | 359082.5 | 141981 | 572323.3 | 121544.1 | 24 | 0 | 121577.7 | 4185.386 | 9865.918 | 1342.782 | 15419.91 | 33.77157 | 158.9787 |  | 1033
261 | 283344 | 20230510204555 | 1 | 224 | 2754 | 1399 | 43 | 17 | 102 | 5 | 850 | 486 | 222.6408 | 1631 | 1643 | 1660 | 78 | 120 | 61 | 61 | 121 | 32 | 13 | 592 | 481 | 152 | 528 | 197 | 50 | 51 | 1121 | 248 | 481 | 152 | 0 | 210 | 1225 | 775 | 51 | 0 | -12 | 13121887 | 20230510 | ZIt5nfZ5 | 2 | 78 | 917 | 20230510203048 | 20230510205022 | 20230510205358 | 20230510205800 | 0 | 0 | 0 |  | 0 |  | 0 | 470 | 0 | 0 | 0 | 0 | 3240 |  | 1 | 1 | 1 | 1 | 1 | 4 | 1 | 1 | 0 | 0 | 0 | 0 | 0 | 0 | 0 | 0 | 0 | 0 | 0 | 0 | 0 | 0 | 0 | 0 | 0 | 0 | 0 | 0 | 0 | 0 | 0 | 0 | 0 | 0 | 0 | 0 | 0 | 0 | 0 | 0 | 0 | 0 | 0 | 0 | 0 | 0 | 0 | 0 | 0 | 0 | 0 | 0 | 0 | 0 | 0 | 0 | 0 | 0 | 0 | 0 | 0 | 0 | 0 | 0 | 0 | 0 | 0 | 0 | 0 | 0 | 0 | 0 | 0 | 0 | 0 | 0 | 0 | 0 | 0 | 0 | 0 | 0 | 0 | 0 | 0 | 0 | 0 | 0 | 0 | 0 | 0 | 0 | 0 | 0 | 0 | 0 | 0 | 0 | 0 | 0 | 89 | 67300 | 1274 | 15410 |  |  |  | 15410 | 59 |  |  | 300 | 1678 | 324 |  | 0 |  | 20230510204924 | 0 | 0 | 1225 | 0 | [] | 0 | 20230510203254 | 20230510204717 | 863 | 1263.567 | 1248.785 | 1219.878 | 1250.269 | 67261.17 | 65645.56 | 58662.68 | 65444.47 | 0.887004 | 0.8656554 | 0.7445122 | 0.8602549 | 2.370526 | 2.346704 | 2.36 | 2.354786 | 2.193684 | 2.229757 | 2.187805 | 2.215446 | 96.02804 | 80.76667 | 84.875 | 85.525 | 2.282105 | 2.28823 | 2.273902 | 2.285116 | 16553745 | 35004855 | 4757920 | 56416260 | 90650.05 | 344391.1 | 141911 | 578240.4 | 98464 | 0 | 0 | 98464 | 4598.2625 | 9723.571 | 1321.644 | 15671.18 | 27.35111 | 160.6223 |  | 1033
262 | 283448 | 20230512042830 | 4 | 360 | 2733.041 | 1346 | 41.1217 | 17.03043 | 102.6146 | 11.04057 | 852.681 | 492 | 216 | 1620 | 1655 | 1660 | 173 | 62 | 62 | 31 | 32 | 132 | 0 | 737 | 455 | 164 | 413 | 0 | 79 | 0 | 1150 | 0 | 455 | 198 | 150 | 79 | 1356 | 525 | 0 | 1 | -35 | 13122039 | 20230512 | ZIt5nfZ5 | 2 | 78 | 953 | 20230512041329 | 20230512043008 | 20230512043459 | 20230512043927 | 0 | 0 | 0 |  | 0 |  | 0 |  | 0 | 0 | 0 | 0 | 492 |  | 1 | 2 | 1 | 3 | 2 | 4 | 1 | 4 | 0 | 0 | 0 | 0 | 0 | 0 | 0 | 0 | 0 | 0 | 0 | 0 | 0 | 0 | 0 | 0 | 0 | 0 | 0 | 0 | 0 | 0 | 0 | 0 | 0 | 0 | 0 | 0 | 0 | 0 | 0 | 0 | 0 | 0 | 0 | 0 | 0 | 0 | 0 | 0 | 0 | 0 | 0 | 0 | 0 | 0 | 0 | 33 | 0 | 0 | 0 | 0 | 0 | 0 | 0 | 0 | 0 | 0 | 0 | 0 | 0 | 0 | 0 | 0 | 0 | 0 | 0 | 0 | 0 | 0 | 0 | 0 | 0 | 0 | 0 | 0 | 0 | 0 | 0 | 0 | 0 | 0 | 0 | 0 | 0 | 0 | 0 | 0 | 0 | 0 | 0 | 0 | 78 | 59200 | 1244 | 14400 |  |  |  | 14400 | 60 |  |  | 300 | 1684 | 323 |  | 0 |  | 20230512043256 | 0 | 0 | 1356 | 0 | [] | 0 | 20230512041339 | 20230512043006 | 987 | 1244 | 1243.387 | 1224 | 1241.681 | 59572.77 | 54403.89 | 53980 | 55876.14 | 0.7734948 | 0.7050831 | 0.6822917 | 0.7228977 | 2.040727 | 2.024336 | 2.038542 | 2.030517 | 2.231903 | 2.201163 | 2.211979 | 2.211216 | 90.95861 | 81.468 | 83.15 | 84.41051 | 2.136315 | 2.112749 | 2.12526 | 2.120866 | 17166550 | 32702840 | 5129145 | 55095115 | 35644.55 | 382729 | 176931.6 | 596556.3 | 173872.3 | 8846.85 | 0 | 183018.3 | 4768.486 | 9084.122 | 1424.7625 | 15304.2 | 50.83842 | 165.7101
263 | 283913 | 20230518034429 | 2 | 294 | 2785 | 1406 | 43 | 15 | 109 | 5 | 850 | 489 | 222.6408 | 1645 | 1637 | 1670 | 180 | 31 | 50 | 24 | 31 | 173 | 0 | 777 | 481 | 151 | 160 | 209 | 43 | 0 | 937 | 303 | 481 | 151 | 88 | 122 | 1486 | 494 | 0 | 0 | 8 | 13122514 | 20230518 | ZIt5nfZ5 | 2 | 78 | 1112 | 20230518033127 | 20230518035109 | 20230518035251 | 20230518035814 | 0 | 0 | 0 |  | 0 |  | 0 | 0 | 0 | 0 | 0 | 0 | 3274 |  | 1 | 1 | 1 | 1 | 1 | 4 | 1 | 1 | 0 | 0 | 0 | 0 | 0 | 0 | 0 | 0 | 0 | 0 | 0 | 0 | 0 | 0 | 0 | 0 | 0 | 0 | 0 | 0 | 0 | 0 | 0 | 0 | 0 | 0 | 0 | 0 | 0 | 0 | 0 | 0 | 0 | 0 | 0 | 0 | 0 | 0 | 0 | 77 | 0 | 0 | 0 | 0 | 0 | 0 | 0 | 0 | 0 | 0 | 0 | 82 | 0 | 0 | 0 | 0 | 0 | 0 | 0 | 0 | 0 | 0 | 0 | 0 | 0 | 0 | 0 | 0 | 0 | 93 | 0 | 0 | 0 | 0 | 0 | 0 | 0 | 0 | 0 | 0 | 0 | 0 | 0 | 0 | 0 | 0 | 0 | 0 | 0 | 159 | 0 | 0 | 97 | 65900 | 1239 | 14110 | 520 |  |  | 14630 | 73 | 148 | 68 | 300 | 1690 | 342 | 0 | 0 | 0 | 20230518034905 | 0 | 0 | 1486 | 93 | [] | 0 | 20230518033137 | 20230518034540 | 843 | 1242.916 | 1240.975 | 1219 | 1239.727 | 62135.11 | 63649.84 | 54563.52 | 62413.8 | 0.8954198 | 0.9288235 | 0.7608451 | 0.9042942 | 2.270114 | 2.262961 | 2.268873 | 2.265682 | 2.195344 | 2.148196 | 2.151268 | 2.163108 | 79.35553 | 91.81912 | 84.2875 | 87.31117 | 2.232729 | 2.205578 | 2.21007 | 2.214395 | 16223885 | 32412405 | 3823655 | 52557870 | 0 | 292530.6 | 183927.2 | 477132.2 | 165683.1 | 81438.8 | 0 | 247752.7 | 4506.635 | 9003.446 | 1062.126 | 14599.41 | 68.82021 | 132.5367
264 | 278216 | 20230301203054 | 3 | 304.8894 | 2823 | 1377 | 39 | 19 | 100 | 6 | 852 | 490 | 194 | 1637 | 1672 | 1675 | 139 | 60 | 50 | 30 | 120 | 30 | 61 | 435 | 549 | 146 | 316 | 0 | 71 | 107 | 1150 | 107 | 549 | 194 | 99 | 71 | 1528 | 387 | 107 | 1 | -35 | 13116550 | 20230301 | ZIt5nfZ3 | 2 | 77 | 6408 | 20230301201803 | 20230301203222 | 20230301203619 | 20230301204110 | 0 | 0 | 0 |  | 0 |  | 0 | 0 | 0 | 0 | 0 | 0 | 3313 |  | 1 | 1 | 1 | 1 | 1 | 4 | 1 | 1 | 398 | 0 | 0 | 0 | 0 | 0 | 0 | 0 | 0 | 0 | 0 | 0 | 0 | 0 | 0 | 0 | 0 | 0 | 0 | 0 | 0 | 0 | 0 | 0 | 0 | 0 | 0 | 0 | 0 | 0 | 0 | 0 | 0 | 0 | 0 | 0 | 0 | 0 | 0 | 0 | 0 | 0 | 0 | 0 | 0 | 0 | 0 | 0 | 0 | 0 | 0 | 0 | 0 | 0 | 0 | 0 | 0 | 0 | 0 | 0 | 0 | 0 | 0 | 0 | 0 | 0 | 0 | 0 | 0 | 0 | 0 | 0 | 0 | 0 | 0 | 0 | 0 | 0 | 0 | 0 | 0 | 0 | 0 | 0 | 0 | 0 | 0 | 0 | 0 | 0 | 0 | 0 | 89 | 64900 | 1201 | 14630 |  |  |  | 14630 | 28 |  |  | 300 | 1671 | 334 |  | 1 |  | 20230301203402 | 398 | 0 | 1130 | 0 | ['底吹气体流量11', '底吹气体流量12', '底吹气体流量13', '底吹气体流量14', '底吹气体流量15', '底吹气体流量16'] | 3 | 20230301201814 | 20230301203217 | 843 | 1203.169 | 1203.503 | 1171 | 1200.209 | 64271.43 | 63828.11 | 57349.88 | 63314.91 | 0.8687764 | 0.8646463 | 0.7471084 | 0.8542349 | 2.913587 | 2.926157 | 2.96 | 2.925955 | 3.066287 | 3.063097 | 3.03506 | 3.061234 | 68.6481 | 54.5293 | 55.5125 | 58.59545 | 2.989937 | 2.994627 | 2.99753 | 2.993594 | 15174410 | 33332600 | 4709425 | 53315370 | 87534.35 | 227723.8 | 83213.6 | 399325.4 | 42191 | 0 | 0 | 42191 | 4215.114 | 9259.056 | 1308.174 | 14809.825 | 11.71972 | 110.9237 |  | 996
265 | 278595 | 20230307004118 | 2 | 300.2952 | 2638 | 1355 | 42 | 19 | 93 | 5 | 841 | 498 | 230 | 1598 | 1646 | 1675 | 149 | 63 | 32 | 50 | 121 | 31 | 13 | 833 | 551 | 151 | 317 | 85 | 0 | 0 | 1150 | 85 | 551 | 151 | 0 | 0 | 1535 | 402 | 0 | 0 | -48 | 13116839 | 20230307 | ZIt5nfZ3 | 2 | 77 | 6597 | 20230307002841 | 20230307004256 | 20230307004704 | 20230307005252 | 0 | 0 | 0 |  | 0 |  | 0 | 0 | 39 | 0 | 0 | 0 | 3136 |  | 1 | 1 | 1 | 1 | 1 | 4 | 1 | 1 | 0 | 0 | 0 | 0 | 0 | 0 | 0 | 0 | 0 | 0 | 0 | 0 | 0 | 0 | 0 | 0 | 0 | 0 | 0 | 0 | 0 | 0 | 0 | 0 | 0 | 0 | 0 | 0 | 0 | 0 | 0 | 0 | 0 | 0 | 0 | 0 | 0 | 0 | 0 | 0 | 0 | 0 | 0 | 0 | 0 | 0 | 0 | 0 | 0 | 0 | 0 | 0 | 0 | 0 | 0 | 0 | 0 | 0 | 0 | 0 | 0 | 0 | 0 | 0 | 0 | 0 | 0 | 0 | 0 | 0 | 0 | 0 | 0 | 0 | 0 | 0 | 0 | 0 | 0 | 0 | 0 | 0 | 0 | 0 | 0 | 0 | 0 | 0 | 0 | 0 | 0 | 0 | 92 | 67400 | 1199 | 13850 |  |  |  | 13850 | 58 |  |  | 300 | 1671 | 328 |  | 0 |  | 20230307004453 | 0 | 0 | 1535 | 0 | ['底吹气体流量11', '底吹气体流量12', '底吹气体流量13', '底吹气体流量14', '底吹气体流量15', '底吹气体流量16'] | 3 | 20230307002852 | 20230307004252 | 840 | 1203.921 | 1217.281 | 1179 | 1209.18 | 64073.5 | 65599.55 | 58665.85 | 64387.62 | 0.8616667 | 0.8983795 | 0.7782979 | 0.8744524 | 2.857417 | 2.857569 | 2.86 | 2.857798 | 2.656458 | 2.658004 | 2.643724 | 2.655964 | 50.56286 | 62.80062 | 55.4625 | 58.48295 | 2.756937 | 2.757787 | 2.751862 | 2.756881 | 15319095 | 33142320 | 5464185 | 54027700 | 0 | 188971.6 | 93878.4 | 283293.8 | 96660.7 | 64815.5 | 0 | 161891.9 | 4255.304 | 9206.2 | 1517.829 | 15007.69 | 44.96997 | 78.69271 |  | 990
266 | 279114 | 20230314013916 | 3 | 163 | 2720 | 1384 | 47 | 19 | 99 | 5 | 850 | 479 | 230 | 1626 | 1658 | 1675 | 163 | 64 | 52 | 31 | 123 | 33 | 13 | 852 | 479 | 150 | 319 | 116 | 0 | 38 | 1172 | 155 | 479 | 150 | 134 | 0 | 1481 | 435 | 38 | 0 | -32 | 13117498 | 20230314 | ZIt5nfZ3 | 2 | 77 | 6795 | 20230314012552 | 20230314014015 | 20230314014405 | 20230314014850 | 0 | 0 | 0 |  | 0 |  | 0 | 0 | 0 | 0 | 0 | 0 | 3199 |  | 1 | 1 | 1 | 1 | 1 | 4 | 1 | 1 | 0 | 0 | 0 | 0 | 0 | 0 | 0 | 0 | 0 | 0 | 0 | 0 | 0 | 0 | 0 | 0 | 0 | 0 | 0 | 0 | 0 | 0 | 0 | 0 | 0 | 0 | 0 | 0 | 0 | 0 | 0 | 0 | 0 | 0 | 0 | 0 | 0 | 0 | 0 | 0 | 0 | 0 | 0 | 0 | 0 | 0 | 0 | 0 | 0 | 0 | 0 | 0 | 0 | 0 | 0 | 0 | 0 | 0 | 0 | 0 | 0 | 0 | 0 | 0 | 0 | 0 | 0 | 0 | 0 | 0 | 0 | 0 | 0 | 0 | 0 | 0 | 0 | 0 | 0 | 0 | 0 | 0 | 0 | 0 | 0 | 0 | 0 | 0 | 0 | 0 | 0 | 0 | 89 | 65000 | 1205 | 14730 |  |  |  | 14730 | 76 | 116 |  | 300 | 1676 | 334 |  | 0 |  | 20230314014441 | 0 | 0 | 1481 | 0 | ['底吹气体流量11', '底吹气体流量12', '底吹气体流量13', '底吹气体流量14', '底吹气体流量15', '底吹气体流量16'] | 3 | 20230314012638 | 20230314014045 | 847 | 1200.708 | 1195.94 | 1164 | 1194.11 | 64484.5 | 63746.74 | 58113.15 | 63390.83 | 0.8765314 | 0.8636756 | 0.7629214 | 0.8572019 | 2.99893 | 2.980739 | 2.996067 | 2.98817 | 3.197233 | 3.195852 | 3.210449 | 3.197828 | 50.1881 | 64.41853 | 56.2125 | 59.0032 | 3.098081 | 3.088296 | 3.103258 | 3.092999 | 17416800 | 30995580 | 5121455 | 53631965 | 0 | 194778.9 | 145015.5 | 340244 | 108375.5 | 55759.15 | 0 | 164558 | 4838 | 8609.883 | 1422.626 | 14897.77 | 45.71057 | 94.51222 |  | 991
267 | 279502 | 20230319022556 | 2 | 283 | 2793 | 1404 | 45 | 16 | 98 | 5 | 852 | 483 | 114 | 1621 | 1649 | 1675 | 144 | 62 | 53 | 30 | 101 | 93 | 0 | 789 | 480 | 151 | 321 | 241 | 0 | 0 | 1111 | 241 | 480 | 151 | 89 | 42 | 1420 | 562 | 0 | 0 | -28 | 13117943 | 20230319 | ZIt5nfZ3 | 2 | 77 | 6930 | 20230319021304 | 20230319023330 | 20230319023458 | 20230319023942 | 0 | 0 | 0 |  | 0 |  | 0 | 0 | 0 | 0 | 0 | 0 | 3276 |  | 1 | 1 | 1 | 1 | 1 | 4 | 1 | 1 | 0 | 0 | 0 | 0 | 0 | 0 | 0 | 0 | 0 | 0 | 0 | 0 | 0 | 0 | 0 | 0 | 0 | 0 | 0 | 0 | 0 | 0 | 0 | 0 | 0 | 0 | 0 | 0 | 0 | 0 | 0 | 0 | 0 | 0 | 0 | 0 | 0 | 0 | 0 | 0 | 0 | 0 | 0 | 0 | 0 | 0 | 0 | 0 | 0 | 0 | 0 | 0 | 0 | 0 | 0 | 0 | 0 | 0 | 0 | 0 | 0 | 0 | 0 | 0 | 0 | 0 | 0 | 0 | 0 | 0 | 0 | 0 | 0 | 0 | 0 | 0 | 0 | 0 | 0 | 0 | 0 | 0 | 0 | 0 | 0 | 0 | 0 | 0 | 0 | 0 | 0 | 0 | 89 | 66000 | 1194 | 13840 | 330 |  |  | 14170 | 66 | 139 |  | 300 | 1658 | 367 |  | 1 |  | 20230319023115 | 0 | 0 | 1420 | 0 | ['底吹气体流量11', '底吹气体流量12', '底吹气体流量13', '底吹气体流量14', '底吹气体流量15', '底吹气体流量16'] | 3 | 20230319021316 | 20230319022649 | 813 | 1198.419 | 1213.433 | 1174 | 1205.876 | 62706.89 | 63720.16 | 50559.81 | 62525.72 | 0.8428518 | 0.8581837 | 0.6466038 | 0.8392989 | 3.086518 | 3.098918 | 3.1 | 3.094871 | 3.188296 | 3.168245 | 3.243208 | 3.179791 | 49.81639 | 64.20686 | 55.8467 | 58.88273 | 3.137407 | 3.133582 | 3.171604 | 3.137331 | 16874705 | 31173945 | 2628615 | 50775000 | 0 | 193510.5 | 139190.7 | 333149.2 | 107174.5 | 57746.45 | 0 | 165340.6 | 4687.418 | 8659.429 | 730.1708 | 14104.17 | 45.92794 | 92.54144 |  | 994
268 | 280649 | 20230404030916 | 2 | 887 | 2548 | 1328 | 7 | 13 | 81 | 67 | 838 | 491 | 69 | 1620 | 1629 | 1650 | 153 | 52 | 31 | 50 | 165 | 40 | 0 | 851 | 479 | 150 | 325 | 0 | 32 | 0 | 1177 | 0 | 479 | 150 | 49 | 32 | 1480 | 357 | 0 | 0 | -9 | 13119157 | 20230404 | ZIt5nfZ3 | 2 | 78 | 13 | 20230404030031 | 20230404031507 | 20230404031951 | 20230404032715 | 0 | 0 | 0 |  | 0 |  | 0 | 0 | 0 | 0 | 0 | 0 | 3039 |  | 1 | 1 | 1 | 1 | 1 | 4 | 1 | 1 | 0 | 0 | 0 | 0 | 0 | 0 | 0 | 0 | 0 | 0 | 0 | 0 | 0 | 0 | 0 | 0 | 0 | 0 | 0 | 0 | 0 | 0 | 0 | 0 | 0 | 0 | 0 | 0 | 0 | 0 | 0 | 0 | 0 | 0 | 0 | 0 | 0 | 0 | 0 | 0 | 0 | 0 | 0 | 0 | 0 | 0 | 0 | 0 | 0 | 0 | 0 | 0 | 0 | 0 | 0 | 0 | 0 | 0 | 0 | 0 | 0 | 0 | 0 | 0 | 0 | 0 | 0 | 0 | 0 | 0 | 0 | 0 | 0 | 0 | 0 | 0 | 0 | 0 | 0 | 0 | 0 | 0 | 0 | 0 | 0 | 0 | 0 | 0 | 0 | 0 | 0 | 0 | 81 | 59900 | 1269 | 13460 |  |  |  | 13460 | 134 | 181 |  | 300 | 1653 | 345 |  | 0 |  | 20230404031204 | 0 | 0 | 1480 | 0 | [] | 0 | 20230404025540 | 20230404031004 | 864 | 1273.252 | 1272.651 | 1249 | 1271.508 | 59468.9 | 58986.35 | 47423.75 | 58481.38 | 0.7930894 | 0.7912281 | 0.6102083 | 0.7817014 | 1.918252 | 1.906228 | 1.904583 | 1.90956 | 1.907561 | 1.950035 | 1.884792 | 1.934317 | 78.57297 | 83.44136 | 77.95833 | 81.75061 | 1.912906 | 1.928132 | 1.894687 | 1.921939 | 14578670 | 33575665 | 2228405 | 50475800 | 0 | 285092 | 104570.4 | 390288.9 | 153999.3 | 94773.85 | 0 | 249400.2 | 4049.631 | 9326.574 | 619.0014 | 14021.06 | 69.27785 | 108.4136 |  | 990
269 | 280842 | 20230406235040 | 3 | 164 | 2697 | 1392 | 53 | 18 | 104 | 5 | 850 | 475 | 176 | 1624 | 1673 | 1670 | 132 | 62 | 52 | 121 | 51 | 57 | 0 | 701 | 514 | 0 | 319 | 157 | 30 | 0 | 1218 | 157 | 514 | 149 | 149 | 58 | 1561 | 506 | 0 | 1 | -49 | 13119403 | 20230406 | ZIt5nfZ3 | 2 | 78 | 77 | 20230406234350 | 20230406235806 | 20230407000128 | 20230407000659 | 0 | 0 | 0 |  | 0 |  | 0 | 0 | 0 | 0 | 0 | 0 | 3172 |  | 1 | 1 | 1 | 1 | 1 | 4 | 1 | 4 | 197 | 0 | 0 | 0 | 0 | 0 | 0 | 0 | 0 | 0 | 0 | 0 | 0 | 0 | 0 | 0 | 0 | 0 | 0 | 0 | 0 | 0 | 149 | 0 | 0 | 0 | 0 | 0 | 0 | 0 | 0 | 0 | 0 | 0 | 0 | 0 | 0 | 0 | 0 | 0 | 0 | 0 | 0 | 0 | 0 | 0 | 0 | 0 | 0 | 0 | 0 | 0 | 0 | 0 | 0 | 0 | 0 | 0 | 0 | 0 | 0 | 0 | 0 | 0 | 0 | 0 | 0 | 0 | 0 | 0 | 0 | 0 | 0 | 0 | 0 | 0 | 0 | 0 | 0 | 0 | 0 | 0 | 0 | 0 | 0 | 0 | 0 | 0 | 0 | 0 | 0 | 0 | 80 | 60000 | 1264 | 14580 |  |  |  | 14580 | 103 | 159 |  | 300 | 1681 | 337 |  | 1 |  | 20230406235411 | 197 | 149 | 1215 | 0 | [] | 0 | 20230406233656 | 20230406235202 | 906 | 1263.541 | 1260.685 | 1244 | 1259.991 | 59446.02 | 58397.59 | 57173.29 | 58586.5 | 0.7837838 | 0.7724602 | 0.7365854 | 0.7724503 | 2.125251 | 2.095451 | 2.063658 | 2.101093 | 2.215251 | 2.251168 | 2.278049 | 2.243333 | 81.48098 | 86.09982 | 79.91936 | 84.22005 | 2.170251 | 2.17331 | 2.170854 | 2.172213 | 15346810 | 32947985 | 4637935 | 53025970 | 0 | 294872.7 | 134593.9 | 430109.5 | 168172 | 93652.2 | 0 | 262473.8 | 4263.003 | 9152.218 | 1288.315 | 14729.44 | 72.9094 | 119.4749 |  | 990
270 | 281076 | 20230410015251 | 4 | 269 | 2668 | 1445 | 41 | 16 | 96 | 5 | 846 | 484 | 123 | 1639 | 1640 | 1675 | 158 | 61 | 52 | 41 | 121 | 51 | 0 | 698 | 488 | 139 | 220 | 202 | 0 | 0 | 1119 | 202 | 488 | 208 | 120 | 0 | 1525 | 491 | 0 | 0 | -1 | 13119515 | 20230410 | ZIt5nfZ3 | 2 | 78 | 157 | 20230410013856 | 20230410015556 | 20230410015927 | 20230410020817 | 0 | 0 | 0 |  | 0 |  | 0 | 520 | 0 | 0 | 0 | 0 | 3152 |  | 1 | 1 | 1 | 1 | 1 | 4 | 1 | 4 | 200 | 0 | 0 | 0 | 0 | 0 | 0 | 0 | 0 | 0 | 0 | 0 | 0 | 0 | 0 | 0 | 0 | 0 | 0 | 0 | 0 | 0 | 0 | 0 | 0 | 0 | 0 | 0 | 0 | 0 | 0 | 0 | 0 | 0 | 0 | 0 | 0 | 0 | 0 | 0 | 0 | 0 | 0 | 0 | 0 | 0 | 0 | 69 | 0 | 0 | 0 | 0 | 0 | 0 | 0 | 0 | 0 | 0 | 0 | 0 | 0 | 0 | 0 | 0 | 0 | 0 | 0 | 0 | 0 | 0 | 0 | 0 | 0 | 0 | 0 | 0 | 0 | 0 | 0 | 0 | 0 | 0 | 0 | 0 | 0 | 0 | 0 | 0 | 0 | 0 | 0 | 0 | 80 | 60100 | 1261 | 13730 | 360 |  |  | 14090 | 50 | 181 |  | 300 | 1681 | 357 |  | 0 |  | 20230410015545 | 200 | 0 | 1325 | 0 | [] | 0 | 20230410013904 | 20230410015350 | 886 | 1264.724 | 1265.144 | 1241 | 1263.418 | 59557.88 | 55840.38 | 51969.66 | 56631.58 | 0.78988 | 0.7391508 | 0.6623729 | 0.7483521 | 2.206 | 2.215286 | 2.22 | 2.21298 | 2.11476 | 2.054419 | 2.091186 | 2.073894 | 96.4049 | 77.71549 | 80.44343 | 83.17068 | 2.16038 | 2.134853 | 2.155593 | 2.143437 | 14837595 | 32173845 | 3015810 | 50119250 | 74831.35 | 358096.6 | 111808.1 | 545999.2 | 117346.9 | 4.55 | 0 | 117355.2 | 4121.554 | 8937.179 | 837.725 | 13922.01 | 32.59867 | 151.6664 |  | 1039
271 | 281124 | 20230410180206 | 2 | 374 | 2753 | 1330 | 41.1217 | 17.03043 | 102.6146 | 11.04057 | 850 | 484 | 341 | 1558 | 1646 | 1655 | 146 | 61 | 50 | 121 | 32 | 52 | 22 | 819 | 479 | 150 | 329 | 0 | 44 | 0 | 1148 | 0 | 479 | 150 | 77 | 44 | 1448 | 373 | 0 | 1 | -88 | 13119681 | 20230410 | ZIt5nfZ3 | 2 | 78 | 174 | 20230410174737 | 20230410180431 | 20230410180830 | 20230410181307 | 0 | 0 | 0 |  | 0 |  | 0 |  | 0 | 0 | 0 | 0 | 3237 |  | 1 | 1 | 1 | 1 | 1 | 4 | 1 | 1 | 0 | 0 | 0 | 0 | 0 | 0 | 0 | 0 | 0 | 0 | 0 | 0 | 0 | 0 | 0 | 0 | 0 | 0 | 0 | 0 | 0 | 0 | 0 | 0 | 0 | 0 | 0 | 0 | 0 | 0 | 0 | 0 | 0 | 0 | 0 | 0 | 0 | 0 | 0 | 0 | 0 | 0 | 0 | 0 | 0 | 0 | 0 | 0 | 0 | 0 | 0 | 0 | 0 | 0 | 0 | 0 | 0 | 0 | 0 | 0 | 0 | 0 | 0 | 0 | 0 | 0 | 0 | 0 | 0 | 0 | 0 | 0 | 0 | 0 | 0 | 0 | 0 | 0 | 0 | 0 | 0 | 0 | 0 | 0 | 0 | 0 | 0 | 0 | 0 | 0 | 0 | 0 | 73 | 54500 | 1259 | 15250 |  |  |  | 15250 | 98 | 154 |  | 300 | 1645 | 333 |  | 1 |  | 20230410180656 | 0 | 0 | 1448 | 0 | [] | 0 | 20230410174745 | 20230410180426 | 1001 | 1262.608 | 1257.921 | 1240 | 1256.763 | 53956.7 | 56204.35 | 56869.14 | 55650.65 | 0.7152083 | 0.7564572 | 0.7537857 | 0.7442158 | 2.214688 | 2.209459 | 2.21 | 2.211039 | 2.421285 | 2.422984 | 2.460286 | 2.427712 | 77.92639 | 85.94428 | 76.47179 | 82.31261 | 2.317986 | 2.316222 | 2.335143 | 2.319376 | 15496085 | 32161400 | 7915940 | 55660785 | 0 | 313996.6 | 177306.9 | 491931.3 | 178913.1 | 79346.95 | 0 | 258882 | 4304.468 | 8933.722 | 2198.872 | 15461.33 | 71.91167 | 136.6476
272 | 281126 | 20230410184856 | 2 | 229 | 2749 | 1414 | 35 | 17 | 101 | 5 | 850 | 484 | 149 | 1649 | 1643 | 1650 | 141 | 60 | 121 | 51 | 50 | 30 | 31 | 803 | 479 | 149 | 323 | 215 | 87 | 100 | 1127 | 315 | 479 | 149 | 87 | 164 | 1431 | 625 | 100 | 1 | 6 | 13119682 | 20230410 | ZIt5nfZ3 | 2 | 78 | 175 | 20230410183411 | 20230410185000 | 20230410185406 | 20230410190037 | 0 | 0 | 0 |  | 0 |  | 0 | 490 | 0 | 0 | 0 | 0 | 3233 |  | 1 | 1 | 1 | 1 | 1 | 4 | 1 | 1 | 0 | 0 | 0 | 0 | 0 | 0 | 0 | 0 | 0 | 0 | 0 | 0 | 0 | 0 | 0 | 0 | 0 | 0 | 0 | 0 | 0 | 0 | 0 | 0 | 0 | 0 | 0 | 0 | 0 | 0 | 0 | 0 | 0 | 0 | 0 | 0 | 0 | 0 | 0 | 0 | 0 | 0 | 0 | 0 | 0 | 0 | 0 | 0 | 0 | 0 | 0 | 0 | 0 | 0 | 0 | 0 | 0 | 0 | 0 | 0 | 0 | 0 | 0 | 0 | 0 | 0 | 0 | 0 | 0 | 0 | 0 | 0 | 0 | 0 | 0 | 0 | 0 | 0 | 0 | 0 | 0 | 0 | 0 | 0 | 0 | 0 | 0 | 0 | 0 | 0 | 0 | 0 | 72 | 52200 | 1259 | 13710 |  |  |  | 13710 | 133 | 160 |  | 300 | 1671 | 369 |  | 0 |  | 20230410185250 | 0 | 0 | 1431 | 0 | [] | 0 | 20230410183419 | 20230410184954 | 935 | 1263.23 | 1261.726 | 1239 | 1260.764 | 53978.56 | 56217.38 | 49770.86 | 55151.83 | 0.717482 | 0.7551085 | 0.6393103 | 0.736738 | 2.197662 | 2.185776 | 2.18 | 2.188952 | 2.445971 | 2.399165 | 2.363965 | 2.410898 | 78.02599 | 85.38032 | 76.79978 | 82.66142 | 2.321817 | 2.292471 | 2.271983 | 2.299925 | 14961010 | 33629845 | 2837360 | 51516985 | 0 | 322930.7 | 142865.1 | 466420.9 | 172900.3 | 85587.45 | 0 | 259110.5 | 4155.836 | 9341.624 | 788.1556 | 14310.27 | 71.97514 | 129.5614 |  | 1043
273 | 281229 | 20230412005231 | 2 | 407 | 2811 | 1305 | 31 | 16 | 111 | 5 | 866 | 433 | 265 | 1589 | 1648 | 1660 | 69 | 60 | 51 | 50 | 120 | 40 | 31 | 550 | 479 | 155 | 335 | 0 | 0 | 0 | 1185 | 0 | 479 | 155 | 188 | 44 | 1894 | 335 | 0 | 1 | -59 | 13119764 | 20230412 | ZIt5nfZ3 | 2 | 78 | 211 | 20230412003822 | 20230412005435 | 20230412005755 | 20230412010135 | 0 | 0 | 0 |  | 0 |  | 0 | 0 | 12 | 0 | 0 | 0 | 3244 |  | 1 | 1 | 1 | 1 | 1 | 4 | 1 | 1 | 300 | 0 | 0 | 0 | 0 | 0 | 0 | 0 | 101 | 0 | 0 | 100 | 0 | 0 | 0 | 0 | 0 | 0 | 0 | 0 | 0 | 0 | 0 | 0 | 0 | 0 | 0 | 0 | 0 | 0 | 0 | 0 | 0 | 0 | 0 | 0 | 44 | 165 | 0 | 0 | 0 | 0 | 0 | 0 | 0 | 0 | 0 | 0 | 0 | 0 | 0 | 0 | 0 | 0 | 0 | 0 | 0 | 0 | 0 | 0 | 0 | 0 | 0 | 0 | 0 | 0 | 0 | 0 | 0 | 0 | 0 | 0 | 0 | 0 | 0 | 0 | 0 | 0 | 0 | 0 | 0 | 0 | 0 | 0 | 0 | 0 | 0 | 165 | 100 | 0 | 0 | 0 | 80 | 58800 | 1269 | 15220 |  |  |  | 15220 | 79 | 151 |  | 300 | 1674 | 317 |  | 0 |  | 20230412005636 | 501 | 0 | 1393 | 0 | [] | 0 | 20230412003830 | 20230412005431 | 961 | 1268.661 | 1273.889 | 1239 | 1268.058 | 59478.27 | 57946 | 56266.75 | 58168.41 | 0.7896679 | 0.7742281 | 0.7324167 | 0.7733611 | 2.323801 | 2.292298 | 2.29 | 2.300895 | 2.394244 | 2.418421 | 2.388583 | 2.407877 | 79.48533 | 83.81531 | 77.48542 | 81.80385 | 2.359022 | 2.35536 | 2.339292 | 2.354386 | 16068175 | 32982360 | 6705560 | 55849710 | 0 | 311180.3 | 151363.5 | 463179.2 | 171685.9 | 70387.4 | 0 | 242697.9 | 4463.382 | 9161.767 | 1862.656 | 15513.81 | 67.41608 | 128.6609 |  | 1043
274 | 281232 | 20230412013704 | 2 | 327 | 2659 | 1360 | 33 | 16 | 101 | 5 | 858 | 439 | 381 | 1595 | 1647 | 1660 | 111 | 60 | 49 | 83 | 50 | 40 | 15 | 802 | 480 | 148 | 312 | 85 | 90 | 179 | 1115 | 264 | 480 | 148 | 60 | 132 | 1430 | 487 | 179 | 0 | -52 | 13119765 | 20230412 | ZIt5nfZ3 | 2 | 78 | 212 | 20230412012335 | 20230412013916 | 20230412014254 | 20230412014637 | 0 | 0 | 0 |  | 0 |  | 0 | 465 | 31 | 0 | 0 | 0 | 3098 |  | 1 | 1 | 1 | 1 | 1 | 4 | 1 | 1 | 0 | 0 | 0 | 0 | 0 | 0 | 0 | 0 | 0 | 0 | 0 | 0 | 0 | 0 | 0 | 0 | 0 | 0 | 0 | 0 | 0 | 0 | 0 | 0 | 0 | 0 | 0 | 0 | 0 | 0 | 0 | 0 | 0 | 0 | 0 | 0 | 0 | 0 | 0 | 0 | 0 | 0 | 0 | 0 | 0 | 0 | 0 | 0 | 0 | 0 | 0 | 0 | 0 | 0 | 0 | 0 | 0 | 0 | 0 | 0 | 0 | 0 | 0 | 0 | 0 | 0 | 0 | 0 | 0 | 0 | 0 | 0 | 0 | 0 | 0 | 0 | 0 | 0 | 0 | 0 | 0 | 0 | 0 | 0 | 0 | 0 | 0 | 0 | 0 | 0 | 0 | 0 | 81 | 60500 | 1269 | 15120 |  |  |  | 15120 | 77 | 145 |  | 300 | 1630 | 335 |  | 0 |  | 20230412014114 | 0 | 0 | 1430 | 0 | [] | 0 | 20230412012345 | 20230412013912 | 927 | 1267.611 | 1269.79 | 1239 | 1264.922 | 59228.24 | 60590.06 | 56621.17 | 59657.14 | 0.7923282 | 0.8141899 | 0.7417969 | 0.7980151 | 2.267748 | 2.248976 | 2.244375 | 2.253646 | 2.348244 | 2.340503 | 2.343203 | 2.343064 | 79.32495 | 84.16199 | 77.24766 | 81.84016 | 2.307996 | 2.294739 | 2.293789 | 2.298355 | 15468995 | 32490150 | 7200645 | 55253165 | 0 | 281226.5 | 154175.2 | 436034.7 | 165628.7 | 79704.5 | 0 | 245957.1 | 4296.943 | 9025.042 | 2000.179 | 15348.1 | 68.3214 | 121.1207 |  | 1037
275 | 281368 | 20230413174356 | 3 | 562 | 2733 | 1377 | 26 | 12 | 90 | 5 | 850 | 481 | 68 | 1639 | 1663 | 1660 | 80 | 71 | 49 | 122 | 107 | 52 | 0 | 412 | 480 | 0 | 304 | 0 | 0 | 0 | 1122 | 0 | 480 | 149 | 120 | 40 | 1646 | 304 | 0 | 1 | -24 | 13119832 | 20230413 | ZIt5nfZ3 | 2 | 78 | 257 | 20230413173428 | 20230413174914 | 20230413175338 | 20230413175901 | 0 | 0 | 0 |  | 0 |  | 0 | 0 | 0 | 0 | 0 | 0 | 3214 |  | 1 | 1 | 1 | 1 | 1 | 4 | 1 | 4 | 197 | 0 | 0 | 0 | 0 | 0 | 0 | 0 | 0 | 0 | 0 | 0 | 0 | 0 | 0 | 208 | 0 | 0 | 0 | 0 | 0 | 0 | 149 | 0 | 0 | 0 | 0 | 0 | 0 | 0 | 0 | 0 | 0 | 0 | 0 | 0 | 0 | 200 | 0 | 0 | 0 | 0 | 0 | 0 | 0 | 0 | 0 | 0 | 0 | 0 | 0 | 0 | 0 | 0 | 0 | 0 | 0 | 0 | 0 | 0 | 0 | 0 | 0 | 0 | 0 | 0 | 0 | 0 | 0 | 0 | 0 | 0 | 0 | 0 | 0 | 0 | 0 | 0 | 0 | 0 | 0 | 0 | 0 | 0 | 0 | 0 | 0 | 200 | 0 | 0 | 0 | 0 | 88 | 64700 | 1231 | 14490 |  |  |  | 14490 | 120 | 154 |  | 300 | 1661 | 406 |  | 1 |  | 20230413174644 | 197 | 357 | 1092 | 0 | [] | 0 | 20230413173037 | 20230413174443 | 846 | 1241.004 | 1253.7 | 1239 | 1249.252 | 63915.29 | 63824.9 | 48879.15 | 63020.44 | 0.8634711 | 0.8627648 | 0.6291489 | 0.8499882 | 1.984669 | 1.964794 | 1.97 | 1.970768 | 2.308719 | 2.272603 | 2.220851 | 2.280059 | 78.61994 | 82.34311 | 76.17713 | 80.93553 | 2.146694 | 2.118698 | 2.095426 | 2.125414 | 15413310 | 35500945 | 2247895 | 53261015 | 0 | 280143.4 | 101899.5 | 382662.4 | 151578.3 | 86157.6 | 0 | 238355.4 | 4281.475 | 9861.374 | 624.4153 | 14794.73 | 66.20982 | 106.2951 |  | 1042
276 | 281585 | 20230416153941 | 4 | 243 | 2752 | 1412 | 55 | 18 | 101 | 11 | 850 | 483 | 290 | 1639 | 1662 | 1675 | 181 | 60 | 72 | 120 | 50 | 0 | 0 | 798 | 470 | 177 | 397 | 258 | 0 | 88 | 1196 | 346 | 470 | 210 | 133 | 32 | 1445 | 688 | 88 | 0 | -23 | 13120089 | 20230416 | ZIt5nfZ3 | 2 | 78 | 328 | 20230416152536 | 20230416154120 | 20230416154526 | 20230416155150 | 0 | 0 | 0 |  | 0 |  | 0 | 0 | 0 | 0 | 0 | 0 | 3235 |  | 1 | 1 | 1 | 1 | 1 | 4 | 1 | 4 | 0 | 0 | 0 | 0 | 0 | 0 | 0 | 0 | 0 | 0 | 0 | 0 | 0 | 0 | 0 | 0 | 0 | 0 | 0 | 0 | 0 | 0 | 0 | 0 | 0 | 0 | 0 | 0 | 0 | 0 | 0 | 0 | 0 | 0 | 0 | 0 | 0 | 0 | 0 | 0 | 0 | 0 | 0 | 0 | 0 | 0 | 0 | 33 | 0 | 0 | 0 | 0 | 0 | 0 | 0 | 0 | 0 | 0 | 0 | 0 | 0 | 0 | 0 | 0 | 0 | 0 | 0 | 0 | 0 | 0 | 0 | 0 | 0 | 0 | 0 | 0 | 0 | 0 | 0 | 0 | 0 | 0 | 0 | 0 | 0 | 0 | 0 | 0 | 0 | 0 | 0 | 0 | 79 | 58400 | 1239 | 14410 |  |  |  | 14410 | 45 | 190 |  | 300 | 1677 | 349 |  | 0 |  | 20230416154353 | 0 | 0 | 1445 | 0 | [] | 0 | 20230416152547 | 20230416154116 | 929 | 1252.262 | 1239.318 | 1240 | 1243.164 | 57669.34 | 56646.93 | 54740.11 | 56750.18 | 0.7804428 | 0.7693428 | 0.7268421 | 0.7682347 | 2.321033 | 2.333108 | 2.34 | 2.330291 | 2.376236 | 2.334138 | 2.342947 | 2.34732 | 93.65982 | 77.03577 | 79.62526 | 82.15 | 2.348635 | 2.333623 | 2.341474 | 2.338805 | 15583300 | 31848040 | 5152800 | 52672270 | 137882.9 | 346341.5 | 160258.6 | 645738.1 | 64543.25 | 0 | 0 | 64543.25 | 4328.694 | 8846.678 | 1431.333 | 14631.19 | 17.92868 | 179.3717 |  | 1043
277 | 281588 | 20230416163150 | 4 | 413 | 2738 | 1370 | 45 | 18 | 108 | 5 | 849 | 485 | 210.609375 | 1642 | 1664 | 1675 | 180 | 60 | 72 | 121 | 52 | 0 | 0 | 899 | 480 | 180 | 249 | 107 | 0 | 0 | 1148 | 107 | 480 | 213 | 0 | 0 | 1559 | 389 | 0 | 1 | -22 | 13120090 | 20230416 | ZIt5nfZ3 | 2 | 78 | 329 | 20230416161740 | 20230416163312 | 20230416163704 | 20230416164105 | 0 | 0 | 0 |  | 0 |  | 0 | 0 | 0 | 0 | 0 | 0 | 3223 |  | 1 | 1 | 1 | 1 | 1 | 4 | 1 | 1 | 0 | 0 | 0 | 0 | 0 | 0 | 0 | 0 | 0 | 0 | 0 | 0 | 0 | 0 | 0 | 0 | 0 | 0 | 0 | 0 | 0 | 0 | 0 | 0 | 0 | 0 | 0 | 0 | 0 | 0 | 0 | 0 | 0 | 0 | 0 | 0 | 0 | 0 | 0 | 0 | 0 | 0 | 0 | 0 | 0 | 0 | 0 | 33 | 0 | 0 | 0 | 0 | 0 | 0 | 0 | 0 | 0 | 0 | 0 | 0 | 0 | 0 | 0 | 0 | 0 | 0 | 0 | 0 | 0 | 0 | 0 | 0 | 0 | 0 | 0 | 0 | 0 | 0 | 0 | 0 | 0 | 0 | 0 | 0 | 0 | 0 | 0 | 0 | 0 | 0 | 0 | 0 | 81 | 58900 | 1259 | 14150 |  |  |  | 14150 | 70 | 164 |  | 300 | 1689 | 353 |  | 0 |  | 20230416163450 | 0 | 0 | 1559 | 0 | [] | 0 | 20230416161750 | 20230416163304 | 914 | 1263.259 | 1246.855 | 1239 | 1250.795 | 57856.08 | 56574.96 | 53164.05 | 56656.23 | 0.7831765 | 0.7688205 | 0.7018919 | 0.767407 | 2.352588 | 2.327863 | 2.33 | 2.334934 | 2.258627 | 2.312923 | 2.325 | 2.298753 | 88.59015 | 77.76953 | 79.68564 | 80.94354 | 2.305608 | 2.320393 | 2.3275 | 2.316843 | 14708080 | 33052370 | 3885740 | 51734120 | 31610.5 | 356678.8 | 114492 | 504003.6 | 148367.2 | 6534.5 | 0 | 155175.5 | 4085.578 | 9181.214 | 1079.372 | 14370.59 | 43.10431 | 140.001 |  | 1042
278 | 281591 | 20230416173345 | 4 | 249 | 2734 | 1402 | 47 | 19 | 97 | 5 | 849 | 486 | 170 | 1671 | 1657 | 1675 | 209 | 36 | 70 | 50 | 121 | 0 | 0 | 900 | 482 | 179 | 247 | 321 | 0 | 62 | 1148 | 383 | 482 | 179 | 0 | 31 | 1561 | 568 | 93 | 0 | 14 | 13120091 | 20230416 | ZIt5nfZ3 | 2 | 78 | 330 | 20230416171929 | 20230416173457 | 20230416173906 | 20230416174308 | 0 | 0 | 0 |  | 0 |  | 0 | 410 | 0 | 0 | 0 | 0 | 3220 |  | 1 | 1 | 1 | 1 | 1 | 4 | 1 | 1 | 0 | 0 | 0 | 0 | 0 | 0 | 0 | 0 | 0 | 0 | 0 | 0 | 0 | 0 | 0 | 0 | 0 | 0 | 0 | 0 | 0 | 0 | 0 | 0 | 0 | 0 | 0 | 0 | 0 | 0 | 0 | 0 | 0 | 0 | 0 | 0 | 0 | 0 | 0 | 0 | 0 | 0 | 0 | 0 | 0 | 0 | 0 | 0 | 0 | 0 | 0 | 0 | 0 | 0 | 0 | 0 | 0 | 0 | 0 | 0 | 0 | 0 | 31 | 0 | 0 | 0 | 0 | 0 | 0 | 0 | 0 | 0 | 0 | 0 | 0 | 0 | 0 | 0 | 0 | 0 | 0 | 0 | 0 | 0 | 0 | 0 | 0 | 0 | 0 | 0 | 0 | 0 | 74 | 54500 | 1239 | 14050 |  |  |  | 14050 | 61 | 174 |  | 300 | 1692 | 363 |  | 0 |  | 20230416173659 | 0 | 0 | 1561 | 0 | [] | 0 | 20230416171938 | 20230416173452 | 914 | 1249.7 | 1249.429 | 1240 | 1248.815 | 56361.19 | 56464.48 | 52564.93 | 56149.25 | 0.7585 | 0.7648041 | 0.6902985 | 0.7575492 | 2.337961 | 2.306899 | 2.3 | 2.31523 | 2.308731 | 2.353646 | 2.332089 | 2.339289 | 91.26625 | 76.40769 | 79.53022 | 80.86331 | 2.323346 | 2.330273 | 2.316045 | 2.327259 | 14607700 | 33100010 | 3473495 | 51270440 | 61005 | 358184.6 | 123202.1 | 543621.9 | 128210.9 | 8.25 | 0 | 128224.3 | 4057.694 | 9194.447 | 964.8597 | 14241.79 | 35.61785 | 151.0061 |  | 1042
279 | 281828 | 20230419221622 | 2 | 298 | 2553 | 1324 | 37 | 18 | 107 | 5 | 840 | 484 | 253 | 1620.873 | 1647 | 1660 | 92 | 128 | 60 | 60 | 30 | 30 | 84 | 885 | 482 | 152 | 327 | 0 | 145 | 0 | 1213 | 0 | 482 | 152 | 66 | 183 | 1718 | 472 | 0 | 0 | -26.12651 | 13120324 | 20230419 | ZIt5nfZ3 | 2 | 78 | 412 | 20230419221223 | 20230419222814 | 20230419223153 | 20230419223603 | 0 | 0 | 0 |  | 0 |  | 0 | 0 | 0 | 0 | 0 | 0 | 3037 |  | 1 | 1 | 1 | 1 | 1 | 4 | 1 | 1 | 0 | 0 | 0 | 0 | 0 | 0 | 0 | 0 | 0 | 0 | 0 | 0 | 0 | 0 | 0 | 0 | 0 | 0 | 0 | 0 | 0 | 0 | 0 | 0 | 0 | 0 | 0 | 0 | 0 | 0 | 0 | 0 | 0 | 0 | 0 | 0 | 0 | 199 | 0 | 0 | 0 | 0 | 0 | 0 | 0 | 0 | 0 | 0 | 0 | 0 | 0 | 0 | 0 | 0 | 0 | 0 | 0 | 0 | 0 | 0 | 0 | 0 | 0 | 0 | 0 | 0 | 0 | 0 | 0 | 0 | 0 | 0 | 0 | 0 | 0 | 0 | 0 | 0 | 0 | 0 | 0 | 0 | 0 | 0 | 0 | 0 | 0 | 199 | 0 | 0 | 0 | 0 | 80 | 59500 | 1267 | 14930 |  |  |  | 14930 | 74 | 144 |  | 300 | [5 empty] | 20230419222008 | 0 | 0 | 1718 | 0 | [] | 0 | 20230419220233 | 20230419221807 | 934 | 1267 | 1262.818 | 1237 | 1261.097 | 59301.74 | 59062.96 | 55652.19 | 58747.01 | 0.7920455 | 0.7918407 | 0.723619 | 0.7842291 | 2.082311 | 2.056584 | 2.074286 | 2.065846 | 2.259773 | 2.257982 | 2.305429 | 2.263822 | 78.23797 | 82.11934 | 78.53036 | 80.61878 | 2.171042 | 2.157283 | 2.189857 | 2.164834 | 15606470 | 33323755 | 5796195 | 54820000 | 0 | 295167.8 | 141846.7 | 437645.9 | 164611.2 | 75389.45 | 0 | 240613.5 | 4335.131 | 9256.599 | 1610.054 | 15227.78 | 66.8371 | 121.5683
280 | 282299 | 20230426050856 | 4 | 304.8894 | 2737 | 1450 | 69 | 19 | 104 | 5 | 849 | 486 | 400 | 1621.585 | 1672 | 1665 | 176 | 63 | 62 | 41 | 30 | 84 | 30 | 805 | 480 | 0 | 553 | 715 | 36 | 122 | 1358 | 838 | 530 | 34 | 198 | 109 | 1420 | 1353 | 122 | 1 | -50.41478 | 13120822 | 20230426 | ZIt5nfZ3 | 2 | 78 | 572 | 20230426045340 | 20230426051044 | 20230426051442 | 20230426051840 | 0 | 0 | 0 |  | 0 |  | 0 | 0 | 0 | 0 | 0 | 0 | 3223 |  | 1 | 1 | 1 | 1 | 1 | 4 | 3 | 4 | 0 | 0 | 0 | 0 | 0 | 0 | 0 | 0 | 99 | 36 | 0 | 0 | 0 | 0 | 0 | 0 | 0 | 0 | 0 | 0 | 0 | 0 | 0 | 0 | 0 | 0 | 0 | 0 | 0 | 0 | 0 | 0 | 0 | 0 | 0 | 0 | 0 | 0 | 0 | 0 | 0 | 0 | 49 | 0 | 0 | 0 | 0 | 0 | 0 | 0 | 0 | 0 | 0 | 0 | 0 | 0 | 0 | 0 | 0 | 0 | 0 | 0 | 0 | 0 | 0 | 0 | 0 | 0 | 0 | 0 | 0 | 0 | 0 | 0 | 0 | 34 | 0 | 0 | 0 | 0 | 0 | 0 | 0 | 0 | 0 | 0 | 0 | 0 | 0 | 0 | 0 | 0 | 71 | 52100 | 1239 | 14370 |  |  |  | 14370 | 70 | 126 |  | 300 | [5 empty] | 20230426051245 | 135 | 0 | 1285 | 34 | [] | 0 | 20230426045349 | 20230426051039 | 1010 | 1246.701 | 1234.239 | 1229 | 1237.209 | 56675.81 | 49310.32 | 60164.56 | 52488.33 | 0.7430634 | 0.6386196 | 0.7699029 | 0.6813762 | 2.044789 | 2.034623 | 2.04 | 2.03803 | 2.171866 | 2.230594 | 2.203204 | 2.211287 | 85.97148 | 94.20522 | 84.51032 | 90.9013 | 2.108327 | 2.132608 | 2.121602 | 2.124658 | 16048140 | 30674995 | 6145965 | 52959775 | 0 | 372731.1 | 154805.9 | 528213 | 194635.2 | 96106.3 | 0 | 291428.3 | 4457.817 | 8520.832 | 1707.2125 | 14711.05 | 80.95231 | 146.7258 |  | 1032
281 | 282304 | 20230426064918 | 4 | 304.8894 | 2801 | 1405 | 54 | 18 | 105 | 5 | 851 | 490 | 290 | 1625 | 1648 | 1660 | 214 | 60 | 40 | 30 | 146 | 0 | 0 | 819 | 478 | 149 | 419 | 499 | 145 | 102 | 1238 | 601 | 478 | 149 | 111 | 182 | 1446 | 1063 | 102 | 1 | -23 | 13120824 | 20230426 | ZIt5nfZ3 | 2 | 78 | 574 | 20230426063620 | 20230426065333 | 20230426065813 | 20230426070517 | 0 | 0 | 0 |  | 0 |  | 0 | 0 | 0 | 0 | 0 | 0 | 3291 |  | 1 | 1 | 1 | 1 | 1 | 4 | 3 | 1 | 0 | 0 | 0 | 0 | 0 | 0 | 0 | 0 | 0 | 0 | 0 | 0 | 0 | 0 | 0 | 0 | 0 | 0 | 0 | 0 | 0 | 0 | 0 | 0 | 0 | 0 | 0 | 0 | 0 | 0 | 0 | 0 | 0 | 0 | 0 | 0 | 0 | 0 | 0 | 0 | 0 | 0 | 0 | 0 | 0 | 0 | 0 | 0 | 0 | 0 | 0 | 0 | 0 | 0 | 0 | 0 | 0 | 0 | 0 | 0 | 0 | 0 | 0 | 0 | 0 | 0 | 0 | 0 | 0 | 0 | 0 | 0 | 0 | 0 | 0 | 0 | 0 | 0 | 0 | 0 | 0 | 0 | 0 | 0 | 0 | 0 | 0 | 0 | 0 | 0 | 0 | 0 | 72 | 53400 | 1229 | 14100 |  |  |  | 14100 | 69 | 122 |  | 300 | 1666 | 354 |  | 0 |  | 20230426065337 | 0 | 0 | 1446 | 0 | [] | 0 | 20230426063427 | 20230426065127 | 1020 | 1245.174 | 1235.952 | 1229 | 1237.668 | 54436.76 | 49483.08 | 47340.39 | 50605.92 | 0.7048781 | 0.6395199 | 0.6000775 | 0.6529216 | 2.080557 | 2.070447 | 2.015504 | 2.066343 | 2.093589 | 2.161358 | 2.172791 | 2.143735 | 85.25462 | 94.55577 | 84.96231 | 90.72539 | 2.087073 | 2.115902 | 2.094147 | 2.105039 | 15581245 | 29844685 | 6055075 | 51567335 | 0 | 350419.8 | 175957.8 | 527057.3 | 195057.8 | 105793.6 | 0 | 301531.7 | 4328.124 | 8290.19 | 1681.965 | 14324.26 | 83.75881 | 146.4048 |  | 1035
282 | 282377 | 20230427072913 | 3 | 700 | 2780 | 1370 | 29 | 15 | 99 | 5 | 873 | 401 | 210.609375 | 1640 | 1658 | 1658 | 108 | 65 | 63 | 34 | 34 | 66 | 31 | 385 | 480 | 0 | 291 | 0 | 0 | 60 | 1067 | 60 | 480 | 202 | 0 | 49 | 1405 | 291 | 60 | 1 | -18 | 13120879 | 20230427 | ZIt5nfZ3 | 2 | 78 | 601 | 20230427071739 | 20230427073227 | 20230427073645 | 20230427074050 | 0 | 0 | 0 |  | 0 |  | 0 | 0 | 0 | 0 | 0 | 0 | 3181 |  | 1 | 1 | 1 | 1 | 1 | 4 | 1 | 1 | 0 | 0 | 0 | 0 | 0 | 0 | 0 | 0 | 0 | 0 | 0 | 0 | 0 | 0 | 0 | 390 | 0 | 0 | 0 | 0 | 0 | 0 | 150 | 0 | 0 | 0 | 0 | 0 | 0 | 0 | 0 | 0 | 0 | 0 | 0 | 0 | 0 | 0 | 0 | 0 | 0 | 0 | 0 | 0 | 0 | 0 | 0 | 0 | 0 | 0 | 0 | 0 | 0 | 0 | 0 | 0 | 0 | 0 | 0 | 0 | 0 | 0 | 0 | 0 | 0 | 0 | 0 | 0 | 0 | 0 | 0 | 0 | 0 | 0 | 0 | 51 | 0 | 0 | 0 | 0 | 0 | 0 | 0 | 0 | 0 | 0 | 0 | 0 | 0 | 0 | 0 | 0 | 79 | 59200 | 1219 | 14160 |  |  |  | 14160 | 96 |  |  | 300 | 1675 | 345 |  | 0 |  | 20230427073443 | 0 | 540 | 865 | 51 | [] | 0 | 20230427071548 | 20230427073020 | 872 | 1222.236 | 1248.058 | 1229 | 1238.183 | 59610.25 | 59108.48 | 55170.6 | 58969.33 | 0.7789085 | 0.7730518 | 0.6971642 | 0.7691284 | 2.220106 | 2.220557 | 2.22 | 2.220367 | 2.06838 | 2.048983 | 2.062537 | 2.056342 | 78.12799 | 83.93844 | 80.54552 | 81.78535 | 2.144243 | 2.13477 | 2.141269 | 2.138354 | 16878415 | 30749375 | 3645790 | 51365845 | 0 | 288956.2 | 211644.6 | 501248.1 | 176866.5 | 60271.7 | 0 | 237746 | 4688.449 | 8541.493 | 1012.719 | 14268.29 | 66.04054 | 139.2356 | 1028 | 1031 | 3
283 | 282449 | 20230428054318 | 2 | 741 | 2776 | 1397 | 21 | 13 | 92 | 5 | 851 | 485 | 87 | 1628 | 1636 | 1655 | 165 | 60 | 61 | 52 | 116 | 31 | 0 | 793 | 480 | 150 | 367 | 0 | 0 | 0 | 1161 | 0 | 480 | 150 | 77 | 32 | 1572 | 367 | 0 | 0 | -8 | 13120983 | 20230428 | ZIt5nfZ3 | 2 | 78 | 624 | 20230428052923 | 20230428054412 | 20230428054752 | 20230428055246 | 0 | 0 | 0 |  | 0 |  | 0 | 0 | 0 | 0 | 0 | 0 | 3261 |  | 1 | 1 | 1 | 1 | 1 | 4 | 1 | 1 | 0 | 0 | 0 | 0 | 0 | 0 | 0 | 0 | 0 | 0 | 0 | 0 | 0 | 0 | 0 | 0 | 0 | 0 | 0 | 0 | 0 | 0 | 0 | 0 | 0 | 0 | 0 | 0 | 0 | 0 | 0 | 0 | 0 | 0 | 0 | 0 | 0 | 149 | 0 | 0 | 0 | 0 | 0 | 0 | 0 | 0 | 0 | 0 | 0 | 0 | 0 | 0 | 0 | 0 | 0 | 0 | 0 | 0 | 0 | 0 | 0 | 0 | 0 | 0 | 0 | 0 | 0 | 0 | 0 | 0 | 0 | 0 | 0 | 0 | 0 | 0 | 0 | 0 | 0 | 0 | 0 | 0 | 0 | 0 | 0 | 0 | 0 | 149 | 0 | 0 | 0 | 0 | 91 | 65700 | 1265 | 14550 |  |  |  | 14550 | 92 | 141 |  | 300 | 1667 | 362 |  | 0 |  | 20230428054616 | 0 | 0 | 1572 | 0 | [] | 0 | 20230428052933 | 20230428054407 | 874 | 1262.163 | 1263.739 | 1234 | 1261.619 | 61414.86 | 61941.78 | 48231.84 | 61021.82 | 0.8331076 | 0.8519512 | 0.6340816 | 0.8343249 | 2.137132 | 2.132997 | 2.151225 | 2.135206 | 2.079203 | 2.050645 | 2.061224 | 2.059439 | 74.16703 | 83.18565 | 79.85026 | 80.40864 | 2.108167 | 2.091821 | 2.106225 | 2.097323 | 15363950 | 35505365 | 2316560 | 53284225 | 0 | 298585.6 | 113130.8 | 412357.7 | 148309 | 82790.85 | 0 | 231682.5 | 4267.764 | 9862.601 | 643.4889 | 14801.17 | 64.35625 | 114.5438 |  | 1034
284 | 282715 | 20230502005644 | 2 | 209 | 2552 | 1382 | 52 | 18 | 102 | 5 | 840 | 485 | 225 | 1593 | 1643 | 1655 | 160 | 61 | 60 | 51 | 41 | 31 | 81 | 950 | 479 | 149 | 259 | 190 | 0 | 0 | 1210 | 190 | 479 | 149 | 76 | 44 | 1578 | 449 | 0 | 1 | -50 | 13121116 | 20230502 | ZIt5nfZ3 | 2 | 78 | 708 | 20230502004242 | 20230502005647 | 20230502010230 | 20230502010720 | 0 | 0 | 0 |  | 0 |  | 0 | 0 | 0 | 0 | 0 | 0 | 3037 |  | 1 | 1 | 1 | 1 | 1 | 4 | 1 | 1 | 0 | 0 | 0 | 0 | 0 | 0 | 0 | 0 | 0 | 0 | 0 | 0 | 0 | 0 | 0 | 0 | 0 | 0 | 0 | 0 | 0 | 0 | 0 | 0 | 0 | 0 | 0 | 0 | 0 | 0 | 0 | 0 | 0 | 0 | 0 | 0 | 0 | 0 | 0 | 0 | 0 | 0 | 0 | 0 | 0 | 0 | 0 | 0 | 0 | 0 | 0 | 0 | 0 | 0 | 0 | 0 | 0 | 0 | 0 | 0 | 0 | 0 | 0 | 0 | 0 | 0 | 0 | 0 | 0 | 0 | 0 | 0 | 0 | 0 | 0 | 0 | 0 | 0 | 0 | 0 | 0 | 0 | 0 | 0 | 0 | 0 | 0 | 0 | 0 | 0 | 0 | 0 | 81 | 59700 | 1244 | 14850 |  |  |  | 14850 | 227 | 130 |  | 300 | 1655 | 329 |  | 1 |  | 20230502010024 | 0 | 0 | 1578 | 0 | [] | 0 | 20230502004244 | 20230502005825 | 941 | 1244 | 1236.857 | 1224 | 1237.489 | 59445.47 | 59009.34 | 55022.28 | 58704.22 | 0.7958491 | 0.7913217 | 0.7139604 | 0.7842933 | 2.224113 | 2.220452 | 2.23 | 2.222508 | 1.90034 | 1.933409 | 1.914158 | 1.92203 | 75.23024 | 88.28833 | 82.575 | 83.99774 | 2.062226 | 2.07693 | 2.072079 | 2.072269 | 15702225 | 33883550 | 5510375 | 55189610 | 0 | 316145.6 | 145332 | 462138.2 | 158876.8 | 89361.8 | 0 | 248815.8 | 4361.729 | 9412.097 | 1530.66 | 15330.45 | 69.11551 | 128.3717 |  | 1025
285 | 282960 | 20230505035121 | 3 | 304.8894 | 2691 | 1390 | 53 | 17 | 108 | 5 | 850 | 473 | 280 | 1658 | 1674 | 1675 | 155 | 63 | 105 | 34 | 84 | 32 | 0 | 889 | 482 | 149 | 369 | 53 | 99 | 154 | 1259 | 208 | 482 | 149 | 119 | 149 | 1520 | 521 | 154 | 1 | -16 | 13121436 | 20230505 | ZIt5nfZ3 | 2 | 78 | 791 | 20230505033824 | 20230505035459 | 20230505035841 | 20230505040253 | 0 | 0 | 0 |  | 0 |  | 0 | 0 | 0 | 0 | 0 | 0 | 3164 |  | 1 | 1 | 1 | 1 | 1 | 4 | 1 | 1 | 0 | 0 | 0 | 0 | 0 | 0 | 0 | 0 | 0 | 0 | 0 | 0 | 0 | 0 | 0 | 0 | 0 | 0 | 0 | 0 | 0 | 0 | 0 | 0 | 0 | 0 | 0 | 0 | 0 | 0 | 0 | 0 | 0 | 0 | 0 | 0 | 0 | 0 | 0 | 0 | 0 | 0 | 0 | 0 | 0 | 0 | 0 | 0 | 0 | 0 | 0 | 0 | 0 | 0 | 0 | 0 | 0 | 0 | 0 | 0 | 0 | 0 | 0 | 0 | 0 | 0 | 0 | 0 | 0 | 0 | 0 | 0 | 0 | 0 | 0 | 0 | 0 | 0 | 0 | 0 | 0 | 0 | 0 | 0 | 0 | 0 | 0 | 0 | 0 | 0 | 0 | 0 | 81 | 59500 | 1229 | 15450 |  |  |  | 15450 | 73 |  |  | 300 | 1690 | 358 |  | 0 |  | 20230505035549 | 0 | 0 | 1520 | 0 | [] | 0 | 20230505033635 | 20230505035254 | 979 | 1230.538 | 1237.246 | 1229 | 1234.489 | 59079.03 | 56796.29 | 58157.2 | 57597.1 | 0.7865625 | 0.7532776 | 0.7583871 | 0.7635546 | 2.160278 | 2.152676 | 2.118172 | 2.151634 | 2.138681 | 2.098512 | 2.081828 | 2.108744 | 79.52543 | 90.29923 | 82.875 | 86.42455 | 2.149479 | 2.125594 | 2.1 | 2.130189 | 16966905 | 33917730 | 5357955 | 56335360 | 0 | 340665.7 | 177684 | 519012.7 | 182577.2 | 90679 | 0 | 273886.8 | 4713.029 | 9421.592 | 1488.321 | 15648.71 | 76.07968 | 144.1702 |  | 1030
286 | 283100 | 20230507125501 | 3 | 231 | 2742 | 1354 | 37 | 18 | 102 | 5 | 850 | 481 | 151 | 1614 | 1668 | 1670 | 134 | 64 | 121 | 45 | 33 | 84 | 0 | 847 | 482 | 152 | 355 | 0 | 0 | 0 | 1202 | 0 | 482 | 152 | 129 | 0 | 1680 | 355 | 0 | 1 | -54 | 13121617 | 20230507 | ZIt5nfZ3 | 2 | 78 | 836 | 20230507124618 | 20230507130203 | 20230507130659 | 20230507131155 | 0 | 0 | 0 |  | 0 |  | 0 | 0 | 0 | 0 | 0 | 0 | 3223 |  | 1 | 1 | 1 | 1 | 1 | 4 | 1 | 4 | 0 | 0 | 0 | 0 | 0 | 0 | 0 | 0 | 0 | 0 | 0 | 0 | 0 | 0 | 0 | 0 | 0 | 0 | 0 | 0 | 0 | 0 | 0 | 0 | 0 | 0 | 0 | 0 | 0 | 0 | 0 | 0 | 0 | 0 | 0 | 0 | 0 | 199 | 0 | 0 | 0 | 0 | 0 | 0 | 0 | 0 | 0 | 0 | 0 | 0 | 0 | 0 | 0 | 0 | 0 | 0 | 0 | 0 | 0 | 0 | 0 | 0 | 0 | 0 | 0 | 0 | 0 | 0 | 0 | 0 | 0 | 0 | 0 | 0 | 0 | 0 | 0 | 0 | 0 | 0 | 0 | 0 | 0 | 0 | 0 | 0 | 0 | 199 | 0 | 0 | 0 | 0 | 79 | 59300 | 1239 | 16020 |  |  |  | 16020 | 88 |  |  | 300 | 1670 | 334 |  | 1 |  | 20230507125902 | 0 | 0 | 1680 | 0 | [] | 0 | 20230507123926 | 20230507125635 | 1029 | 1241.33 | 1239.245 | 1229 | 1238.905 | 59525.2 | 58073.65 | 57885.85 | 58471.22 | 0.7822789 | 0.7594384 | 0.7365957 | 0.7638776 | 2.211088 | 2.18947 | 2.195638 | 2.19621 | 2.308775 | 2.298299 | 2.276383 | 2.299291 | 80.46275 | 90.43011 | 84.2625 | 87.01888 | 2.259932 | 2.243885 | 2.236011 | 2.24775 | 17451065 | 37179180 | 5391060 | 60113285 | 0 | 357795.2 | 162449.9 | 520919.1 | 188593.4 | 105273.7 | 0 | 294506.5 | 4847.518 | 10327.55 | 1497.517 | 16698.13 | 81.80737 | 144.6998 |  | 1032
287 | 283182 | 20230508191258 | 2 | 544 | 2794 | 1244 | 31 | 15 | 106 | 60 | 895 | 325 | 465 | 1572 | 1618 | 1660 | 55 | 76 | 32 | 40 | 122 | 0 | 0 | 661 | 480 | 149 | 486 | 0 | 88 | 204 | 1147 | 204 | 480 | 180 | 77 | 164 | 1390 | 574 | 204 | 0 | -46 | 13121766 | 20230508 | ZIt5nfZ3 | 2 | 78 | 862 | 20230508185947 | 20230508191531 | 20230508192048 | 20230508192359 | 0 | 0 | 0 |  | 0 |  | 0 | 0 | 0 | 0 | 0 | 0 | 3119 |  | 1 | 1 | 1 | 1 | 1 | 4 | 1 | 1 | 0 | 0 | 0 | 0 | 0 | 0 | 0 | 0 | 0 | 0 | 0 | 100 | 0 | 0 | 0 | 0 | 0 | 0 | 0 | 0 | 0 | 0 | 0 | 0 | 0 | 0 | 0 | 0 | 0 | 0 | 0 | 0 | 0 | 0 | 0 | 0 | 0 | 0 | 0 | 0 | 0 | 0 | 0 | 0 | 0 | 0 | 0 | 0 | 0 | 0 | 0 | 0 | 0 | 0 | 0 | 0 | 0 | 0 | 0 | 0 | 0 | 0 | 0 | 0 | 0 | 0 | 0 | 0 | 0 | 0 | 0 | 0 | 0 | 0 | 0 | 0 | 0 | 0 | 0 | 0 | 0 | 0 | 0 | 0 | 0 | 0 | 0 | 0 | 100 | 0 | 0 | 0 | 87 | 65300 | 1245 | 15970 | 510 |  |  | 16480 | 56 |  |  | 300 | 1660 | 383 |  | 0 |  | 20230508191810 | 100 | 0 | 1290 | 0 | [] | 0 | 20230508185956 | 20230508191527 | 931 | 1248.264 | 1239.375 | 1224 | 1239.521 | 62432.12 | 63611.51 | 61270.4 | 62891 | 0.8198535 | 0.8412574 | 0.7933557 | 0.8273147 | 2.062527 | 2.048409 | 2.05 | 2.052803 | 2.159121 | 2.205226 | 2.247383 | 2.198453 | 89.09556 | 83.41186 | 83.1 | 85.0286 | 2.110824 | 2.126817 | 2.148691 | 2.125628 | 16989830 | 32329240 | 9080900 | 58498020 | 26471.05 | 324856.4 | 207417.6 | 560003.2 | 167294 | 13980 | 0 | 181651.2 | 4719.397 | 8980.344 | 2522.472 | 16249.45 | 50.45865 | 155.5564 |  | 1028
288 | 283314 | 20230510112915 | 4 | 348 | 2740 | 1322 | 44 | 15 | 108 | 32 | 849 | 484 | 210.609375 | 1556 | 1644 | 1655 | 120 | 82 | 62 | 99 | 121 | 0 | 0 | 310 | 481 | 147 | 154 | 123 | 40 | 0 | 573 | 123 | 481 | 147 | 0 | 40 | 1462 | 494 | 0 | 1 | -88 | 13121891 | 20230510 | ZIt5nfZ3 | 2 | 78 | 907 | 20230510111435 | 20230510113206 | 20230510113459 | 20230510114249 | 0 | 0 | 0 |  | 0 |  | 0 | 0 | 0 | 0 | 0 | 0 | 3224 |  | 1 | 1 | 1 | 1 | 1 | 4 | 1 | 1 | 109 | 0 | 0 | 0 | 0 | 0 | 0 | 0 | 0 | 0 | 0 | 0 | 0 | 0 | 0 | 0 | 0 | 0 | 0 | 0 | 0 | 0 | 0 | 0 | 0 | 0 | 0 | 0 | 0 | 0 | 0 | 0 | 0 | 0 | 0 | 0 | 0 | 0 | 0 | 415 | 0 | 0 | 0 | 0 | 0 | 0 | 0 | 0 | 0 | 0 | 0 | 177 | 0 | 0 | 0 | 0 | 0 | 0 | 0 | 0 | 0 | 0 | 0 | 0 | 0 | 0 | 0 | 0 | 0 | 0 | 0 | 0 | 0 | 0 | 0 | 0 | 0 | 0 | 0 | 0 | 0 | 0 | 0 | 0 | 0 | 0 | 0 | 0 | 0 | 593 | 0 | 0 | 77 | 57900 | 1244 | 14990 |  |  |  | 14990 | 33 |  |  | 300 | 1660 | 377 |  | 0 |  | 20230510113409 | 109 | 0 | 1353 | 0 | [] | 0 | 20230510111444 | 20230510113201 | 1037 | 1247.361 | 1242.171 | 1224 | 1240.718 | 57584.09 | 54175.78 | 56288.92 | 55470.47 | 0.7520962 | 0.7108448 | 0.7318675 | 0.7257859 | 2.211959 | 2.219 | 2.23 | 2.218785 | 2.135842 | 2.079793 | 2.099217 | 2.098631 | 92.19927 | 80.39489 | 84.025 | 84.2885 | 2.1739 | 2.149397 | 2.164608 | 2.158708 | 16711470 | 31377710 | 9293960 | 57471570 | 129735.6 | 372394.2 | 197626.8 | 701032.8 | 84269.65 | 0 | 0 | 84269.65 | 4642.075 | 8716.031 | 2581.656 | 15964.325 | 23.40824 | 194.7313 |  | 1032
289 | 283487 | 20230512172959 | 2 | 713 | 2745 | 1368 | 15 | 13 | 90 | 9 | 850 | 483 | 45 | 1653 | 1646 | 1655 | 158 | 61 | 61 | 121 | 82 | 0 | 0 | 260 | 478 | 149 | 458 | 0 | 0 | 0 | 719 | 0 | 478 | 149 | 78 | 43 | 1448 | 601 | 0 | 1 | 7 | 13122173 | 20230512 | ZIt5nfZ3 | 2 | 78 | 963 | 20230512171651 | 20230512173035 | 20230512173441 | 20230512174014 | 0 | 0 | 0 |  | 0 |  | 0 | 0 | 0 | 0 | 0 | 0 | 3228 |  | 1 | 1 | 1 | 1 | 1 | 4 | 1 | 1 | 0 | 0 | 0 | 0 | 0 | 0 | 0 | 0 | 0 | 0 | 0 | 100 | 0 | 0 | 0 | 0 | 0 | 0 | 0 | 0 | 0 | 0 | 0 | 0 | 0 | 0 | 0 | 0 | 0 | 0 | 0 | 0 | 0 | 0 | 0 | 0 | 0 | 201 | 0 | 260 | 0 | 0 | 0 | 0 | 0 | 0 | 0 | 0 | 0 | 0 | 0 | 143 | 0 | 0 | 0 | 0 | 0 | 0 | 0 | 0 | 0 | 0 | 0 | 0 | 0 | 0 | 0 | 0 | 0 | 0 | 0 | 0 | 0 | 0 | 0 | 0 | 0 | 0 | 0 | 0 | 0 | 0 | 0 | 0 | 0 | 0 | 0 | 201 | 100 | 403 | 0 | 0 | 97 | 65800 | 1254 | 13790 |  |  |  | 13790 | 64 | 122 |  | 300 | 1677 | 327 |  | 0 |  | 20230512173237 | 100 | 0 | 1348 | 0 | [] | 0 | 20230512171700 | 20230512173031 | 811 | 1254 | 1254.25 | 1224 | 1252.984 | 61361.11 | 63815.27 | 45496.25 | 62384.34 | 0.884359 | 0.9323119 | 0.6371875 | 0.9068311 | 2.17 | 2.148092 | 2.1575 | 2.154784 | 2.022137 | 2.131009 | 2.137813 | 2.099864 | 78.22895 | 90.10374 | 83.1625 | 86.40359 | 2.096068 | 2.139551 | 2.147656 | 2.127324 | 14307140 | 34729650 | 1409770 | 50545825 | 0 | 289314.1 | 105117.4 | 395096.8 | 145808 | 102895.3 | 0 | 249323.8 | 3974.206 | 9647.125 | 391.6028 | 14040.51 | 69.25662 | 109.7491 |  | 1032
290 | 283490 | 20230512181627 | 2 | 289 | 2807 | 1345 | 34 | 18 | 104 | 11 | 853 | 483 | 114 | 1626 | 1649 | 1655 | 146 | 62 | 62 | 121 | 92 | 0 | 0 | 666 | 479 | 148 | 185 | 0 | 44 | 0 | 851 | 0 | 479 | 148 | 78 | 87 | 1401 | 421 | 0 | 1 | -23 | 13122174 | 20230512 | ZIt5nfZ3 | 2 | 78 | 964 | 20230512180340 | 20230512181650 | 20230512182130 | 20230512182640 | 0 | 0 | 0 |  | 0 |  | 0 | 0 | 0 | 0 | 0 | 0 | 3290 |  | 1 | 1 | 1 | 1 | 1 | 4 | 1 | 1 | 0 | 0 | 0 | 0 | 0 | 0 | 0 | 0 | 0 | 0 | 0 | 0 | 0 | 0 | 0 | 0 | 0 | 0 | 0 | 0 | 0 | 0 | 0 | 0 | 0 | 0 | 0 | 0 | 0 | 0 | 0 | 0 | 0 | 0 | 0 | 0 | 0 | 0 | 0 | 108 | 0 | 0 | 0 | 0 | 0 | 0 | 0 | 0 | 0 | 0 | 0 | 192 | 0 | 0 | 0 | 0 | 0 | 0 | 0 | 0 | 0 | 0 | 0 | 0 | 0 | 0 | 0 | 0 | 0 | 0 | 0 | 0 | 0 | 0 | 0 | 0 | 0 | 0 | 0 | 0 | 0 | 0 | 0 | 0 | 0 | 0 | 0 | 0 | 0 | 300 | 0 | 0 | 90 | 61500 | 1254 | 13600 |  |  |  | 13600 | 75 | 119 |  | 300 | 1657 | 422 |  | 1 |  | 20230512181940 | 0 | 0 | 1401 | 0 | [] | 0 | 20230512180348 | 20230512181733 | 825 | 1254 | 1253.518 | 1224 | 1251.296 | 59712.94 | 63746.99 | 55150.76 | 61895.53 | 0.8559664 | 0.9309789 | 0.7743939 | 0.8968121 | 2.15 | 2.1519 | 2.16 | 2.152 | 2.125588 | 2.086929 | 2.103636 | 2.099418 | 78.82663 | 90.67606 | 83.3125 | 86.66859 | 2.137794 | 2.119415 | 2.131818 | 2.125709 | 14160440 | 33161940 | 3589935 | 51012735 | 0 | 272307.2 | 128634.5 | 401608.2 | 149444.5 | 104985.1 | 0 | 255054 | 3933.456 | 9211.65 | 997.2042 | 14170.2 | 70.84835 | 111.5578 |  | 1035
291 | 283551 | 20230513114557 | 1 | 338 | 2776 | 1407 | 45 | 15 | 107 | 29 | 851 | 483 | 142 | 1644 | 1664 | 1660 | 115 | 62 | 63 | 121 | 122 | 0 | 0 | 623 | 478 | 153 | 198 | 0 | 76 | 0 | 822 | 0 | 478 | 153 | 152 | 76 | 1375 | 488 | 0 | 1 | -20 | 13122167 | 20230513 | ZIt5nfZ3 | 2 | 78 | 985 | 20230513113554 | 20230513115059 | 20230513115530 | 20230513120133 | 0 | 0 | 0 |  | 0 |  | 0 | 0 | 0 | 0 | 0 | 0 | 3259 |  | 1 | 1 | 1 | 1 | 1 | 4 | 1 | 1 | 0 | 0 | 0 | 0 | 0 | 0 | 0 | 0 | 0 | 0 | 0 | 0 | 0 | 0 | 0 | 0 | 0 | 0 | 0 | 0 | 0 | 0 | 0 | 0 | 0 | 0 | 0 | 0 | 0 | 0 | 0 | 0 | 0 | 0 | 0 | 0 | 0 | 0 | 0 | 121 | 0 | 0 | 0 | 0 | 0 | 0 | 0 | 0 | 0 | 0 | 0 | 214 | 0 | 0 | 0 | 0 | 0 | 0 | 0 | 0 | 0 | 0 | 0 | 0 | 0 | 0 | 0 | 0 | 0 | 0 | 0 | 0 | 0 | 0 | 0 | 0 | 0 | 0 | 0 | 0 | 0 | 0 | 0 | 0 | 0 | 0 | 0 | 0 | 0 | 335 | 0 | 0 | 93 | 63600 | 1239 | 14050 |  |  |  | 14050 | 49 |  |  | 300 | 1686 | 383 |  | 0 |  | 20230513114905 | 0 | 0 | 1375 | 0 | [] | 0 | 20230513113303 | 20230513114654 | 831 | 1242.8125 | 1236.532 | 1219 | 1237.143 | 62795.29 | 62504.96 | 51833.68 | 61856.85 | 0.9120833 | 0.9177153 | 0.7294737 | 0.9031769 | 2.26875 | 2.250412 | 2.259649 | 2.256342 | 2.189792 | 2.112022 | 2.090877 | 2.133032 | 91.53505 | 81.98296 | 83.8 | 84.86632 | 2.229271 | 2.181217 | 2.175263 | 2.194687 | 15020195 | 33331750 | 2904700 | 51348420 | 33565.65 | 340027.8 | 121535.2 | 496389.4 | 141403.6 | 9420.95 | 0 | 151130.7 | 4172.276 | 9258.819 | 806.8611 | 14263.45 | 41.98075 | 137.886
292 | 283578 | 20230513201334 | 2 | 306 | 2744 | 1415 | 55 | 15 | 110 | 16 | 850 | 484 | 222.6408 | 1636 | 1623 | 1650 | 121 | 62 | 61 | 31 | 125 | 84 | 0 | 949 | 479 | 150 | 245 | 323 | 44 | 35 | 1195 | 613 | 479 | 150 | 88 | 89 | 1720 | 612 | 35 | 0 | 13 | 13122118 | 20230513 | ZIt5nfZ3 | 2 | 78 | 995 | 20230513195944 | 20230513201450 | 20230513201742 | 20230513202546 | 0 | 0 | 0 |  | 0 |  | 0 | 0 | 0 | 0 | 0 | 0 | 3228 |  | 1 | 1 | 1 | 1 | 1 | 4 | 1 | 1 | 0 | 0 | 0 | 0 | 0 | 0 | 0 | 0 | 0 | 0 | 0 | 0 | 0 | 0 | 0 | 0 | 0 | 0 | 0 | 0 | 0 | 0 | 0 | 0 | 0 | 0 | 0 | 0 | 0 | 0 | 142 | 0 | 0 | 0 | 0 | 0 | 0 | 0 | 0 | 0 | 0 | 0 | 0 | 0 | 0 | 0 | 0 | 0 | 0 | 0 | 0 | 0 | 0 | 0 | 0 | 0 | 0 | 0 | 0 | 0 | 0 | 0 | 0 | 0 | 0 | 0 | 0 | 0 | 0 | 112 | 0 | 0 | 0 | 0 | 0 | 0 | 0 | 0 | 0 | 0 | 0 | 0 | 0 | 0 | 0 | 0 | 0 | 0 | 0 | 0 | 0 | 0 | 87 | 58900 | 1239 | 13770 |  |  |  | 13770 | 76 | 146 |  | 300 | 1675 | 331 |  | 0 |  | 20230513201706 | 0 | 0 | 1720 | 112 | [] | 0 | 20230513195953 | 20230513201445 | 892 | 1237.508 | 1230.718 | 1219 | 1231.749 | 59419.5 | 57238.47 | 52258.87 | 57472.95 | 0.8556589 | 0.8276909 | 0.7260563 | 0.8276906 | 2.115736 | 2.091918 | 2.083803 | 2.098161 | 2.075388 | 2.099751 | 2.152113 | 2.096872 | 78.24564 | 89.54445 | 82.625 | 85.72564 | 2.095562 | 2.095835 | 2.117958 | 2.097517 | 15277650 | 32178410 | 3662195 | 51211875 | 0 | 305754.2 | 135304.3 | 441719.5 | 160863.6 | 96913.3 | 0 | 258397.3 | 4243.792 | 8938.447 | 1017.276 | 14225.52 | 71.77703 | 122.6999
293 | 283720 | 20230515154530 | 3 | 248 | 2708 | 1370 | 60 | 16 | 111 | 5 | 850 | 475 | 262 | 1613 | 1666 | 1660 | 121 | 172 | 121 | 61 | 0 | 0 | 0 | 811 | 600 | 150 | 136 | 204 | 49 | 121 | 947 | 325 | 600 | 199 | 130 | 150 | 1825 | 527 | 121 | 1 | -53 | 13122265 | 20230515 | ZIt5nfZ3 | 2 | 78 | 1043 | 20230515153242 | 20230515154814 | 20230515155211 | 20230515155641 | 0 | 0 | 0 |  | 0 |  | 0 | 0 | 0 | 0 | 0 | 0 | 3183 |  | 1 | 1 | 1 | 1 | 1 | 4 | 1 | 1 | 0 | 0 | 0 | 0 | 0 | 0 | 0 | 0 | 0 | 0 | 0 | 0 | 0 | 0 | 0 | 0 | 0 | 0 | 0 | 0 | 0 | 0 | 0 | 0 | 0 | 0 | 0 | 0 | 0 | 0 | 0 | 0 | 0 | 0 | 0 | 0 | 50 | 0 | 0 | 214 | 0 | 0 | 0 | 0 | 0 | 0 | 0 | 0 | 0 | 0 | 0 | 138 | 0 | 0 | 0 | 0 | 0 | 0 | 0 | 0 | 0 | 0 | 0 | 0 | 0 | 0 | 0 | 0 | 0 | 0 | 0 | 0 | 0 | 0 | 0 | 49 | 0 | 0 | 0 | 0 | 0 | 0 | 0 | 0 | 0 | 0 | 0 | 0 | 0 | 352 | 0 | 0 | 89 | 60400 | 1209 | 14840 |  |  |  | 14840 | 92 |  |  | 300 | 1661 | 330 |  | 1 |  | 20230515154946 | 0 | 0 | 1825 | 49 | [] | 0 | 20230515153153 | 20230515154710 | 917 | 1216.34 | 1221.561 | 1219 | 1219.756 | 59134.03 | 59195.46 | 58036.6 | 59051.13 | 0.8592537 | 0.8726229 | 0.8351 | 0.8646238 | 1.683545 | 1.675519 | 1.6785 | 1.67819 | 2.10153 | 2.159053 | 2.2057 | 2.147328 | 78.14534 | 86.51644 | 78.6625 | 83.21344 | 1.892537 | 1.917286 | 1.9421 | 1.912759 | 15797540 | 32450995 | 5753855 | 54096750 | 0 | 291122.9 | 155697.1 | 447449.3 | 166907.4 | 88232.8 | 0 | 255759.8 | 4388.206 | 9014.165 | 1598.293 | 15026.875 | 71.04438 | 124.2915 |  | 1031
294 | 283723 | 20230515171837 | 3 | 241 | 2700 | 1392 | 49 | 17 | 114 | 5 | 847 | 486 | 299 | 1621.585 | 1653 | 1660 | 121 | 144 | 161 | 60 | 0 | 0 | 0 | 665 | 479 | 150 | 193 | 180 | 49 | 148 | 859 | 328 | 479 | 202 | 129 | 100 | 1556 | 593 | 148 | 1 | -31.41478 | 13122267 | 20230515 | ZIt5nfZ3 | 2 | 78 | 1045 | 20230515170444 | 20230515172011 | 20230515172438 | 20230515172926 | 0 | 0 | 0 |  | 0 |  | 0 | 0 | 0 | 0 | 0 | 0 | 3186 |  | 1 | 1 | 1 | 1 | 1 | 4 | 1 | 1 | 0 | 0 | 0 | 0 | 0 | 0 | 0 | 0 | 0 | 0 | 0 | 0 | 0 | 0 | 0 | 0 | 0 | 0 | 0 | 0 | 0 | 0 | 0 | 0 | 0 | 0 | 0 | 0 | 0 | 0 | 0 | 0 | 0 | 0 | 0 | 0 | 0 | 0 | 0 | 262 | 0 | 0 | 0 | 0 | 0 | 0 | 0 | 0 | 0 | 0 | 0 | 171 | 0 | 0 | 0 | 0 | 0 | 0 | 0 | 0 | 0 | 0 | 0 | 0 | 0 | 0 | 0 | 0 | 0 | 0 | 0 | 0 | 0 | 0 | 0 | 0 | 0 | 0 | 0 | 0 | 0 | 0 | 0 | 0 | 0 | 0 | 0 | 0 | 0 | 433 | 0 | 0 | 89 | 60600 | 1239 | 14720 |  |  |  | 14720 | 69 |  |  | 300 | [5 empty] | 20230515172252 | 0 | 0 | 1556 | 0 | [] | 0 | 20230515170454 | 20230515172006 | 912 | 1242.29 | 1234.991 | 1219 | 1235.583 | 59167.84 | 58965.63 | 57273.93 | 58860.19 | 0.8589591 | 0.8647473 | 0.8206742 | 0.858739 | 1.961859 | 1.951643 | 1.96 | 1.955472 | 2.172788 | 2.204675 | 2.24 | 2.198717 | 86.17658 | 82.20884 | 81.3875 | 83.299 | 2.067323 | 2.078159 | 2.1 | 2.077094 | 15865920 | 32619015 | 5046055 | 53626740 | 19963.15 | 345797.5 | 159836.8 | 526808.1 | 164668.7 | 17735.5 | 0 | 182826.8 | 4407.2 | 9060.8375 | 1401.682 | 14896.32 | 50.78521 | 146.3356 |  | 1016
295 | 283831 | 20230517024135 | 3 | 364 | 2323 | 1334 | 33 | 15 | 110 | 11 | 829 | 479 | 151 | 1623 | 1665 | 1672 | 158 | 65 | 121 | 52 | 83 | 0 | 0 | 839 | 480 | 47 | 431 | 0 | 0 | 0 | 1271 | 0 | 480 | 47 | 135 | 49 | 1565 | 431 | 0 | 1 | -42 | 13122415 | 20230517 | ZIt5nfZ3 | 2 | 78 | 1082 | 20230517022849 | 20230517024452 | 20230517024852 | 20230517025322 | 0 | 0 | 0 |  | 0 |  | 0 | 0 | 0 | 0 | 0 | 0 | 2802 |  | 1 | 1 | 1 | 1 | 1 | 4 | 1 | 1 | 0 | 0 | 0 | 0 | 0 | 0 | 0 | 0 | 0 | 0 | 0 | 0 | 0 | 0 | 0 | 0 | 0 | 0 | 0 | 0 | 0 | 0 | 0 | 0 | 0 | 0 | 0 | 0 | 0 | 0 | 0 | 0 | 0 | 0 | 0 | 0 | 0 | 199 | 0 | 0 | 0 | 0 | 0 | 0 | 0 | 0 | 0 | 0 | 0 | 0 | 0 | 0 | 0 | 0 | 0 | 0 | 0 | 0 | 0 | 0 | 0 | 0 | 0 | 0 | 0 | 0 | 0 | 0 | 0 | 0 | 0 | 0 | 0 | 0 | 0 | 0 | 0 | 0 | 0 | 0 | 0 | 0 | 0 | 0 | 0 | 0 | 0 | 199 | 0 | 0 | 0 | 0 | 92 | 62300 | 1260 | 15720 |  |  |  | 15720 | 83 | 148 |  | 300 | 1675 | 341 |  | 1 |  | 20230517024706 | 0 | 0 | 1565 | 0 | [] | 0 | 20230517022701 | 20230517024249 | 948 | 1247.595 | 1243.665 | 1219 | 1242.987 | 62354.09 | 61108.88 | 55456.49 | 61063.03 | 0.9053821 | 0.8886562 | 0.7789189 | 0.8854009 | 2.2801 | 2.272077 | 2.276757 | 2.274989 | 2.137475 | 2.199023 | 2.24 | 2.182679 | 79.05968 | 90.77777 | 84.1375 | 86.53882 | 2.208787 | 2.23555 | 2.258378 | 2.228834 | 18715000 | 34968725 | 4053475 | 57830515 | 0 | 337968.7 | 212313.7 | 550955.5 | 189729.7 | 77505.45 | 0 | 267864.4 | 5198.611 | 9713.535 | 1125.965 | 16064.03 | 74.40678 | 153.0432 |  | 1000
296 | 283837 | 20230517042737 | 3 | 169 | 2779 | 1421 | 46 | 18 | 119 | 14 | 850 | 490 | 210.609375 | 1657 | 1660 | 1665 | 115 | 62 | 53 | 86 | 31 | 143 | 0 | 875 | 481 | 150 | 329 | 109 | 0 | 172 | 1204 | 330 | 481 | 150 | 136 | 49 | 1555 | 438 | 172 | 1 | -3 | 13122417 | 20230517 | ZIt5nfZ3 | 2 | 78 | 1084 | 20230517041415 | 20230517042901 | 20230517043415 | 20230517043859 | 0 | 0 | 0 |  | 0 |  | 0 | 0 | 0 | 0 | 0 | 0 | 3269 |  | 1 | 1 | 1 | 1 | 1 | 4 | 1 | 1 | 0 | 0 | 0 | 0 | 0 | 0 | 0 | 0 | 0 | 0 | 0 | 0 | 0 | 0 | 0 | 0 | 0 | 0 | 0 | 0 | 0 | 0 | 0 | 0 | 0 | 0 | 0 | 0 | 0 | 0 | 49 | 0 | 0 | 0 | 0 | 0 | 0 | 0 | 0 | 0 | 0 | 0 | 0 | 0 | 0 | 0 | 0 | 0 | 0 | 0 | 0 | 0 | 0 | 0 | 0 | 0 | 0 | 0 | 0 | 0 | 0 | 0 | 0 | 0 | 0 | 0 | 0 | 0 | 0 | 0 | 0 | 0 | 0 | 0 | 0 | 0 | 0 | 0 | 0 | 0 | 0 | 0 | 0 | 0 | 0 | 0 | 0 | 0 | 0 | 0 | 0 | 0 | 93 | 63400 | 1229 | 14480 |  |  |  | 14480 | 76 | 140 |  | 300 | 1664 | 320 |  | 1 |  | 20230517043106 | 0 | 0 | 1555 | 0 | [] | 0 | 20230517041423 | 20230517042858 | 875 | 1240.693 | 1244.263 | 1219 | 1240.901 | 62262.07 | 60659.3 | 56226.3 | 60708.7 | 0.898247 | 0.8818416 | 0.7892593 | 0.8779772 | 2.253068 | 2.248711 | 2.25 | 2.25008 | 1.958725 | 2.033941 | 2.118889 | 2.020229 | 78.22296 | 90.3285 | 83.9 | 86.26084 | 2.105896 | 2.141326 | 2.184444 | 2.135154 | 15571475 | 32889710 | 4503735 | 53061400 | 0 | 305138.2 | 135775.4 | 441584.8 | 156432.1 | 86606.4 | 0 | 243652.1 | 4325.41 | 9136.031 | 1251.0375 | 14739.28 | 67.68115 | 122.6624 |  | 1019
297 | 283840 | 20230517051142 | 3 | 197 | 2826 | 1423 | 46 | 17 | 114 | 5 | 854 | 483 | 225 | 1614 | 1661 | 1658 | 189 | 65 | 55 | 31 | 143 | 0 | 0 | 848 | 601 | 150 | 332 | 227 | 49 | 74 | 1180 | 302 | 601 | 150 | 132 | 101 | 1599 | 608 | 74 | 1 | -47 | 13122418 | 20230517 | ZIt5nfZ3 | 2 | 78 | 1085 | 20230517045957 | 20230517051516 | 20230517051840 | 20230517052521 | 0 | 0 | 0 |  | 0 |  | 0 | 0 | 0 | 0 | 0 | 0 | 3309 |  | 1 | 1 | 1 | 1 | 1 | 4 | 1 | 1 | 0 | 0 | 0 | 0 | 0 | 0 | 0 | 0 | 0 | 0 | 0 | 0 | 0 | 0 | 0 | 0 | 0 | 0 | 0 | 0 | 0 | 0 | 0 | 0 | 0 | 0 | 0 | 0 | 0 | 0 | 0 | 0 | 0 | 0 | 0 | 0 | 0 | 0 | 0 | 0 | 0 | 0 | 0 | 0 | 0 | 0 | 0 | 0 | 0 | 0 | 0 | 0 | 0 | 0 | 0 | 0 | 0 | 0 | 0 | 0 | 0 | 0 | 0 | 0 | 0 | 0 | 0 | 0 | 0 | 0 | 0 | 0 | 0 | 0 | 0 | 0 | 0 | 0 | 0 | 0 | 0 | 0 | 0 | 0 | 0 | 0 | 0 | 0 | 0 | 0 | 0 | 0 | 94 | 64000 | 1230 | 14790 |  |  |  | 14790 | 77 | 144 |  | 300 | 1665 | 327 |  | 1 |  | 20230517051608 | 0 | 0 | 1599 | 0 | [] | 0 | 20230517045807 | 20230517051312 | 905 | 1236.815 | 1237.09 | 1219 | 1235.209 | 61904.93 | 58837.87 | 57901.89 | 59659.82 | 0.8941111 | 0.8524037 | 0.8175556 | 0.8613812 | 2.160185 | 2.140129 | 2.15 | 2.147094 | 2.066667 | 2.067505 | 2.05 | 2.065514 | 78.6375 | 90.36367 | 83.4 | 86.17274 | 2.113426 | 2.103817 | 2.1 | 2.106304 | 16663165 | 32018250 | 5160510 | 53938700 | 0 | 310520.2 | 170877.9 | 482065.3 | 169216 | 82819.2 | 0 | 252660.4 | 4628.657 | 8893.958 | 1433.475 | 14982.97 | 70.18344 | 133.907 |  | 1021
298 | 283864 | 20230517123405 | 1 | 169 | 2815 | 1376 | 38 | 16 | 115 | 5 | 851 | 492 | 262 | 1623 | 1662 | 1660 | 146 | 53 | 121 | 120 | 52 | 0 | 0 | 647 | 481 | 149 | 478 | 0 | 55 | 50 | 1125 | 50 | 481 | 149 | 0 | 228 | 1277 | 533 | 50 | 1 | -39 | 13122425 | 20230517 | ZIt5nfZ3 | 2 | 78 | 1095 | 20230517122256 | 20230517123847 | 20230517124246 | 20230517124839 | 0 | 0 | 0 |  | 0 |  | 0 | 0 | 0 | 0 | 0 | 0 | 3307 |  | 1 | 1 | 1 | 1 | 1 | 2 | 1 | 1 | 0 | 0 | 0 | 0 | 0 | 0 | 0 | 0 | 0 | 0 | 0 | 0 | 0 | 0 | 0 | 0 | 0 | 0 | 0 | 0 | 0 | 0 | 0 | 0 | 0 | 0 | 0 | 0 | 0 | 0 | 0 | 0 | 0 | 0 | 0 | 0 | 0 | 0 | 0 | 0 | 0 | 0 | 0 | 0 | 0 | 0 | 0 | 0 | 0 | 0 | 0 | 0 | 0 | 0 | 0 | 0 | 0 | 0 | 0 | 0 | 0 | 0 | 0 | 0 | 0 | 0 | 0 | 0 | 0 | 0 | 0 | 0 | 0 | 0 | 0 | 0 | 0 | 0 | 0 | 0 | 0 | 0 | 0 | 0 | 0 | 0 | 0 | 0 | 0 | 0 | 0 | 0 | 89 | 60600 | 1239 | 15040 |  |  |  | 15040 | 43 | 169 |  | 300 | 1679 | 325 |  | 0 |  | 20230517123744 | 0 | 0 | 1277 | 0 | [] | 0 | 20230517122105 | 20230517123541 | 876 | 1246.144 | 1232.913 | 1219 | 1235.164 | 60039.48 | 64171.81 | 59756.15 | 62508.58 | 0.8596 | 0.9369623 | 0.8480208 | 0.905137 | 2.327 | 2.317962 | 2.31 | 2.319669 | 2.081 | 1.969774 | 1.869896 | 1.990571 | 94.94505 | 80.63304 | 84.575 | 85.14951 | 2.204 | 2.143868 | 2.089948 | 2.15512 | 14957510 | 33960830 | 5683505 | 54702160 | 90414 | 341242.5 | 143967 | 576906.7 | 98843.75 | 0 | 0 | 98843.75 | 4154.864 | 9433.564 | 1578.751 | 15195.04 | 27.4566 | 160.2519 |  | 1021
299 | 283986 | 20230519021959 | 1 | 189 | 2753 | 1428 | 42 | 16 | 105 | 9 | 850 | 484 | 114 | 1652 | 1659 | 1675 | 31 | 32 | 53 | 59 | 43 | 121 | 145 | 325 | 480 | 155 | 213 | 147 | 0 | 0 | 538 | 147 | 480 | 155 | 0 | 175 | 1383 | 566 | 0 | 0 | -7 | 13122583 | 20230519 | ZIt5nfZ3 | 2 | 78 | 1137 | 20230519020711 | 20230519022046 | 20230519022433 | 20230519022832 | 0 | 0 | 0 |  | 0 |  | 0 | 0 | 0 | 0 | 0 | 0 | 3237 |  | 1 | 1 | 1 | 1 | 1 | 2 | 1 | 1 | 0 | 0 | 0 | 0 | 0 | 0 | 0 | 0 | 0 | 0 | 0 | 0 | 0 | 0 | 0 | 0 | 0 | 0 | 0 | 0 | 0 | 0 | 0 | 0 | 0 | 0 | 0 | 0 | 0 | 0 | 0 | 0 | 0 | 0 | 0 | 0 | 0 | 0 | 0 | 423 | 0 | 0 | 0 | 0 | 0 | 0 | 0 | 0 | 0 | 0 | 0 | 206 | 0 | 0 | 0 | 0 | 0 | 0 | 0 | 0 | 0 | 0 | 0 | 0 | 0 | 0 | 0 | 0 | 0 | 0 | 0 | 0 | 0 | 0 | 0 | 0 | 0 | 0 | 0 | 0 | 0 | 0 | 0 | 0 | 0 | 0 | 0 | 0 | 0 | 630 | 0 | 0 | 96 | 65100 | 1239 | 13860 |  |  |  | 13860 | 31 |  |  | 300 | 1683 | 387 |  | 0 |  | 20230519022248 | 0 | 0 | 1383 | 0 | [] | 0 | 20230519020722 | 20230519022043 | 801 | 1242.381 | 1236.724 | 1219 | 1237.382 | 63677.36 | 64042 | 50965.91 | 63218.55 | 0.9272294 | 0.9365209 | 0.7115909 | 0.9214856 | 1.844892 | 1.856065 | 1.86 | 1.853059 | 2.008095 | 1.948555 | 2.032955 | 1.970362 | 93.64264 | 77.48082 | 81.4625 | 82.36044 | 1.926494 | 1.90231 | 1.946477 | 1.91171 | 14654690 | 33636240 | 2193885 | 50584475 | 113010.4 | 325422 | 105812 | 545479 | 59423.95 | 0 | 0 | 59423.95 | 4070.747 | 9343.4 | 609.4125 | 14051.24 | 16.50665 | 151.5219 |  | 1018
300 | 284164 | 20230521090918 | 1 | 304.8894 | 2764 | 1439 | 26 | 15 | 98 | 5 | 850 | 484 | 210.609375 | 1648 | 1653 | 1665 | 213 | 169 | 52 | 50 | 0 | 0 | 0 | 705 | 481 | 142 | 359 | 104 | 54 | 50 | 1065 | 155 | 481 | 142 | 0 | 227 | 1328 | 517 | 50 | 1 | -5 | 13122716 | 20230521 | ZIt5nfZ3 | 2 | 78 | 1195 | 20230521085825 | 20230521091418 | 20230521091910 | 20230521092559 | 0 | 0 | 0 |  | 0 |  | 0 | 471 | 0 | 0 | 0 | 0 | 3248 |  | 1 | 1 | 1 | 1 | 1 | 2 | 1 | 1 | 0 | 0 | 0 | 0 | 0 | 0 | 0 | 0 | 0 | 0 | 0 | 0 | 0 | 0 | 0 | 0 | 0 | 0 | 0 | 0 | 0 | 0 | 0 | 0 | 0 | 0 | 0 | 0 | 0 | 0 | 0 | 0 | 0 | 0 | 0 | 0 | 0 | 0 | 0 | 0 | 0 | 0 | 0 | 0 | 0 | 0 | 0 | 0 | 0 | 0 | 0 | 0 | 0 | 0 | 0 | 0 | 0 | 0 | 0 | 0 | 0 | 0 | 0 | 0 | 0 | 0 | 0 | 0 | 0 | 0 | 0 | 0 | 0 | 0 | 0 | 0 | 0 | 0 | 0 | 0 | 0 | 0 | 0 | 0 | 0 | 0 | 0 | 0 | 0 | 0 | 0 | 0 | 96 | 65400 | 1229 | 14110 |  |  |  | 14110 | 42 | 153 |  | 300 | 1678 | 366 |  | 0 |  | 20230521091220 | 0 | 0 | 1328 | 0 | [] | 0 | 20230521085634 | 20230521091013 | 819 | 1236.852 | 1235.826 | 1217 | 1234.857 | 63772.42 | 63739.22 | 51400.36 | 62920.17 | 0.9253813 | 0.9345076 | 0.7187273 | 0.917387 | 2.209534 | 2.234716 | 2.242545 | 2.227985 | 2.116017 | 2.080739 | 2.165091 | 2.096569 | 95.31091 | 79.91641 | 84.1375 | 84.6359 | 2.162775 | 2.157727 | 2.203818 | 2.162277 | 14994865 | 33605210 | 2777765 | 51475990 | 92755.45 | 336929.2 | 120981.5 | 551941.6 | 86562 | 0 | 0 | 86562 | 4165.24 | 9334.781 | 771.6014 | 14298.89 | 24.045 | 153.3171 | 1018 | 1018 | 0
301 | 284167 | 20230521100946 | 1 | 376 | 2814 | 1399 | 27 | 14 | 99 | 9 | 851 | 491 | 124 | 1645 | 1660 | 1660 | 167 | 52 | 98 | 53 | 121 | 0 | 0 | 703 | 479 | 150 | 411 | 51 | 42 | 0 | 1115 | 51 | 479 | 150 | 0 | 201 | 1332 | 504 | 0 | 1 | -15 | 13122717 | 20230521 | ZIt5nfZ3 | 2 | 78 | 1196 | 20230521095655 | 20230521101048 | 20230521101410 | 20230521101912 | 0 | 0 | 0 |  | 0 |  | 0 | 472 | 0 | 0 | 0 | 0 | 3305 |  | 1 | 1 | 1 | 1 | 1 | 2 | 1 | 1 | 0 | 0 | 0 | 0 | 0 | 0 | 0 | 0 | 0 | 0 | 0 | 0 | 0 | 0 | 0 | 0 | 0 | 0 | 0 | 0 | 0 | 0 | 0 | 0 | 0 | 0 | 0 | 0 | 0 | 0 | 0 | 0 | 0 | 0 | 0 | 0 | 0 | 0 | 0 | 0 | 0 | 0 | 0 | 0 | 0 | 0 | 0 | 0 | 0 | 0 | 0 | 0 | 0 | 0 | 0 | 0 | 0 | 0 | 0 | 0 | 0 | 0 | 0 | 0 | 0 | 0 | 0 | 0 | 0 | 0 | 0 | 0 | 0 | 0 | 0 | 0 | 0 | 0 | 0 | 0 | 0 | 0 | 0 | 0 | 0 | 0 | 0 | 0 | 0 | 0 | 0 | 0 | 96 | 64900 | 1238 | 14220 |  |  |  | 14220 | 41 | 148 |  | 300 | 1687 | 354 |  | 0 |  | 20230521101252 | 0 | 0 | 1332 | 0 | [] | 0 | 20230521095704 | 20230521101042 | 818 | 1237.717 | 1233.541 | 1217 | 1233.619 | 63732.53 | 64076.59 | 53364.82 | 63243.58 | 0.9296202 | 0.9430286 | 0.7516071 | 0.9260391 | 2.24384 | 2.24 | 2.24 | 2.241112 | 2.029536 | 2.087276 | 2.162322 | 2.075685 | 96.05717 | 79.88624 | 84.07143 | 84.85798 | 2.136688 | 2.163638 | 2.201161 | 2.158399 | 15049455 | 33590370 | 2937920 | 51677405 | 76584.2 | 334884.9 | 123741.3 | 536485.1 | 104903.9 | 0 | 0 | 104904 | 4180.404 | 9330.658 | 816.0889 | 14354.83 | 29.13999 | 149.0236 |  | 1021
302 | 284370 | 20230524041812 | 4 | 215 | 2630 | 1400 | 56 | 15 | 102 | 5 | 844 | 484 | 244 | 1657 | 1669 | 1655 | 200 | 62 | 32 | 126 | 64 | 0 | 0 | 796 | 479 | 147 | 452 | 342 | 35 | 99 | 1248 | 441 | 479 | 147 | 152 | 35 | 1574 | 829 | 99 | 0 | -12 | 13123017 | 20230524 | ZIt5nfZ3 | 2 | 78 | 1266 | 20230524040357 | 20230524041952 | 20230524042423 | 20230524042903 | 0 | 0 | 0 |  | 0 |  | 0 | 0 | 0 | 0 | 0 | 0 | 3114 |  | 1 | 1 | 1 | 1 | 1 | 4 | 3 | 4 | 0 | 0 | 0 | 0 | 0 | 0 | 0 | 0 | 152 | 0 | 0 | 0 | 0 | 0 | 0 | 0 | 0 | 0 | 0 | 0 | 0 | 0 | 0 | 0 | 0 | 0 | 0 | 0 | 0 | 0 | 0 | 0 | 0 | 0 | 0 | 0 | 0 | 0 | 0 | 0 | 0 | 0 | 0 | 0 | 0 | 0 | 0 | 0 | 0 | 0 | 0 | 0 | 0 | 0 | 0 | 0 | 0 | 0 | 0 | 0 | 0 | 0 | 0 | 0 | 0 | 0 | 0 | 0 | 0 | 0 | 0 | 0 | 0 | 0 | 0 | 0 | 0 | 0 | 0 | 0 | 0 | 0 | 0 | 0 | 0 | 0 | 0 | 0 | 0 | 0 | 0 | 0 | 88 | 60000 | 1234 | 14300 |  |  |  | 14300 | 76 |  |  | 300 | 1700 | 346 |  | 0 |  | 20230524042153 | 152 | 0 | 1422 | 0 | [] | 0 | 20230524040407 | 20230524041947 | 940 | 1234 | 1237.207 | 1214 | 1233.954 | 59439.62 | 54680.64 | 54755.79 | 56034.93 | 0.8578195 | 0.7862867 | 0.7661053 | 0.8044894 | 2.152256 | 2.142314 | 2.14 | 2.144894 | 2.22079 | 2.135389 | 2.164421 | 2.162489 | 79.41208 | 89.8756 | 83.4125 | 86.26146 | 2.186523 | 2.138852 | 2.152211 | 2.153692 | 15760295 | 31613455 | 5154170 | 52621180 | 0 | 331162.9 | 146209.3 | 478039.5 | 168344.6 | 84493.3 | 0 | 253465.7 | 4377.86 | 8781.515 | 1431.714 | 14616.99 | 70.40714 | 132.7887 |  | 1013
303 | 284748 | 20230530022520 | 2 | 359 | 2773 | 1319 | 34 | 18 | 116 | 16 | 877 | 388 | 222.6408 | 1625 | 1641 | 1670 | 68 | 76 | 61 | 32 | 30 | 121 | 0 | 814 | 480 | 150 | 324 | 100 | 43 | 0 | 1139 | 100 | 480 | 150 | 110 | 87 | 1444 | 467 | 0 | 0 | -16 | 13123373 | 20230530 | ZIt5nfZ3 | 2 | 78 | 1391 | 20230530021242 | 20230530022639 | 20230530023046 | 20230530023746 | 0 | 0 | 0 |  | 0 |  | 0 | 0 | 0 | 0 | 0 | 0 | 3161 |  | 1 | 1 | 1 | 1 | 1 | 4 | 1 | 1 | 0 | 0 | 0 | 0 | 0 | 0 | 0 | 0 | 0 | 0 | 0 | 0 | 0 | 0 | 0 | 0 | 0 | 0 | 0 | 0 | 0 | 0 | 0 | 0 | 0 | 0 | 0 | 0 | 0 | 0 | 0 | 0 | 0 | 0 | 0 | 0 | 0 | 0 | 0 | 0 | 0 | 0 | 0 | 0 | 0 | 0 | 0 | 0 | 0 | 0 | 0 | 0 | 0 | 0 | 0 | 0 | 0 | 0 | 0 | 0 | 0 | 0 | 0 | 0 | 0 | 0 | 0 | 0 | 0 | 0 | 0 | 0 | 0 | 0 | 0 | 0 | 0 | 0 | 0 | 0 | 0 | 0 | 0 | 0 | 0 | 0 | 0 | 0 | 0 | 0 | 0 | 0 | 98 | 66400 | 1244 | 13960 | 0 |  |  | 13960 | 100 | 130 |  | 300 | 1679 | 335 |  | 0 |  | 20230530022901 | 0 | 0 | 1444 | 0 | [] | 0 | 20230530021253 | 20230530022635 | 822 | 1244 | 1242.497 | 1215 | 1240.431 | 61643.06 | 63839.88 | 55002.93 | 62386.84 | 0.9015289 | 0.9397822 | 0.7784 | 0.9137956 | 2.26 | 2.267248 | 2.28 | 2.266277 | 2.301116 | 2.275049 | 2.180133 | 2.274063 | 80.06395 | 97.41757 | 85.7445 | 91.24354 | 2.280558 | 2.271148 | 2.230067 | 2.27017 | 14865880 | 32189795 | 4074710 | 51228955 | 0 | 266976.5 | 148375.2 | 416042.4 | 154352.8 | 125929.1 | 0 | 280913.9 | 4129.411 | 8941.61 | 1131.864 | 14230.27 | 78.03165 | 115.5673 |  | 1015
304 | 284751 | 20230530031235 | 2 | 321 | 2818 | 1399 | 38 | 18 | 112 | 5 | 852 | 489 | 222.6408 | 1622 | 1646 | 1675 | 129 | 93 | 60 | 32 | 32 | 64 | 79 | 798 | 480 | 150 | 367 | 97 | 44 | 0 | 1165 | 97 | 480 | 150 | 111 | 84 | 1428 | 508 | 0 | 0 | -24 | 13123374 | 20230530 | ZIt5nfZ3 | 2 | 78 | 1392 | 20230530025945 | 20230530031405 | 20230530031726 | 20230530032549 | 0 | 0 | 0 |  | 0 |  | 0 | 0 | 0 | 0 | 0 | 0 | 3307 |  | 1 | 1 | 1 | 1 | 1 | 4 | 1 | 1 | 0 | 0 | 0 | 0 | 0 | 0 | 0 | 0 | 0 | 0 | 0 | 0 | 0 | 0 | 0 | 0 | 0 | 0 | 0 | 0 | 0 | 0 | 0 | 0 | 0 | 0 | 0 | 0 | 0 | 0 | 0 | 0 | 0 | 0 | 0 | 0 | 0 | 0 | 0 | 0 | 0 | 0 | 0 | 0 | 0 | 0 | 0 | 0 | 0 | 0 | 0 | 0 | 0 | 0 | 0 | 0 | 0 | 0 | 0 | 0 | 0 | 0 | 0 | 0 | 0 | 0 | 0 | 0 | 0 | 0 | 0 | 0 | 0 | 0 | 0 | 0 | 0 | 0 | 0 | 0 | 0 | 0 | 0 | 0 | 0 | 0 | 0 | 0 | 0 | 0 | 0 | 0 | 91 | 61400 | 1244 | 13640 |  |  |  | 13640 | 99 | 130 |  | 300 | 1683 | 320 |  | 0 |  | 20230530031615 | 0 | 0 | 1428 | 0 | [] | 0 | 20230530025954 | 20230530031401 | 847 | 1244 | 1242.233 | 1214 | 1239.877 | 59510.86 | 63860.21 | 57371.63 | 61943.32 | 0.8664898 | 0.9397093 | 0.8182558 | 0.9061983 | 2.24 | 2.238411 | 2.25 | 2.240047 | 2.272163 | 2.186802 | 2.068256 | 2.199457 | 79.27321 | 96.51051 | 85.04855 | 90.36073 | 2.256082 | 2.212607 | 2.159128 | 2.219752 | 14528790 | 32902205 | 4883315 | 52413560 | 0 | 295306.5 | 147052.4 | 443046.1 | 154732 | 102430.7 | 0 | 257791.9 | 4035.775 | 9139.501 | 1356.476 | 14559.32 | 71.60886 | 123.0684 |  | 1021
305 | 284754 | 20230530035731 | 2 | 296 | 2811 | 1382 | 43 | 18 | 116 | 9 | 851 | 491 | 50 | 1605 | 1641 | 1665 | 87 | 60 | 31 | 30 | 121 | 95 | 67 | 808 | 481 | 151 | 371 | 96 | 45 | 0 | 1179 | 96 | 481 | 151 | 111 | 141 | 1440 | 512 | 0 | 0 | -36 | 13123375 | 20230530 | ZIt5nfZ3 | 2 | 78 | 1393 | 20230530035454 | 20230530040730 | 20230530041149 | 20230530041620 | 0 | 0 | 0 |  | 0 |  | 0 | 0 | 0 | 0 | 0 | 0 | 3302 |  | 1 | 1 | 1 | 1 | 1 | 4 | 1 | 1 | 0 | 0 | 0 | 0 | 0 | 0 | 0 | 0 | 0 | 0 | 0 | 0 | 0 | 0 | 0 | 0 | 0 | 0 | 0 | 0 | 0 | 0 | 0 | 0 | 0 | 0 | 0 | 0 | 0 | 0 | 0 | 0 | 0 | 0 | 0 | 0 | 0 | 0 | 0 | 0 | 0 | 0 | 0 | 0 | 0 | 0 | 0 | 0 | 0 | 0 | 0 | 0 | 0 | 0 | 0 | 0 | 0 | 0 | 0 | 0 | 0 | 0 | 0 | 0 | 0 | 0 | 0 | 0 | 0 | 0 | 0 | 0 | 0 | 0 | 0 | 0 | 0 | 0 | 0 | 0 | 0 | 0 | 0 | 0 | 0 | 0 | 0 | 0 | 0 | 0 | 0 | 0 | 97 | 65200 | 1234 | 13000 |  |  |  | 13000 | 80 | 124 |  | 300 | 1665 | 324 |  | 0 |  | 20230530040103 | 0 | 0 | 1440 | 0 | [] | 0 | 20230530034505 | 20230530035902 | 837 | 1238.121 | 1235.387 | 1214 | 1233.842 | 61406.19 | 63817.12 | 57196.37 | 62408.88 | 0.893431 | 0.9387574 | 0.8128571 | 0.9121266 | 2.27 | 2.257219 | 2.275494 | 2.262855 | 2.156234 | 2.136686 | 2.016264 | 2.129176 | 78.56213 | 96.60838 | 85.30247 | 90.22619 | 2.213117 | 2.196953 | 2.145879 | 2.196016 | 14624925 | 32305090 | 5154185 | 52184510 | 0 | 289659.5 | 142194.4 | 432543.4 | 149572.9 | 101527.4 | 0 | 251724 | 4062.479 | 8973.636 | 1431.718 | 14495.7 | 69.92335 | 120.1509 |  | 1020
306 | 284763 | 20230530063549 | 2 | 443 | 2752 | 1296 | 37 | 16 | 105 | 100 | 877 | 383 | 87 | 1596 | 1643 | 1665 | 48 | 86 | 120 | 31 | 30 | 68 | 0 | 817 | 478 | 149 | 319 | 0 | 0 | 0 | 1136 | 0 | 478 | 149 | 110 | 77 | 1444 | 319 | 0 | 0 | -47 | 13123240 | 20230530 | ZIt5nfZ3 | 2 | 78 | 1396 | 20230530063108 | 20230530064350 | 20230530064821 | 20230530065238 | 0 | 0 | 0 |  | 0 |  | 0 | 0 | 0 | 0 | 0 | 0 | 3135 |  | 1 | 1 | 1 | 1 | 1 | 4 | 1 | 1 | 0 | 0 | 0 | 0 | 0 | 0 | 0 | 0 | 0 | 0 | 0 | 0 | 0 | 0 | 0 | 0 | 0 | 0 | 0 | 0 | 0 | 0 | 0 | 0 | 0 | 0 | 0 | 0 | 0 | 0 | 0 | 0 | 0 | 0 | 0 | 0 | 0 | 0 | 0 | 0 | 0 | 0 | 0 | 0 | 0 | 0 | 0 | 0 | 0 | 0 | 0 | 0 | 0 | 0 | 0 | 0 | 0 | 0 | 0 | 0 | 0 | 0 | 0 | 0 | 0 | 0 | 0 | 0 | 0 | 0 | 0 | 0 | 0 | 0 | 0 | 0 | 0 | 0 | 0 | 0 | 0 | 0 | 0 | 0 | 0 | 0 | 0 | 0 | 0 | 0 | 0 | 0 | 97 | 65600 | 1234 | 12990 |  |  |  | 12990 | 92 | 106 |  | 300 | 1665 | 323 |  | 0 |  | 20230530063905 | 0 | 0 | 1444 | 0 | [] | 0 | 20230530062318 | 20230530063704 | 826 | 1238.743 | 1235.677 | 1214 | 1234.588 | 60917.17 | 63685 | 55651.33 | 62161.39 | 0.8840084 | 0.9350778 | 0.7849333 | 0.9067918 | 2.355401 | 2.363268 | 2.38 | 2.36253 | 2.118439 | 1.999903 | 2.025733 | 2.036259 | 78.65876 | 97.03509 | 87.12517 | 90.86265 | 2.23692 | 2.181586 | 2.202867 | 2.199395 | 14385095 | 32684560 | 4123305 | 51292025 | 0 | 294875.6 | 134251.6 | 429829 | 148498.3 | 103470.8 | 0 | 252591.2 | 3995.86 | 9079.044 | 1145.3625 | 14247.78 | 70.16421 | 119.3969 |  | 1014
307 | 284769 | 20230530082142 | 4 | 231 | 2747 | 1391 | 59 | 18 | 109 | 5 | 850 | 484 | 253 | 1663 | 1672 | 1660 | 129 | 101 | 32 | 132 | 90 | 0 | 0 | 871 | 481 | 151 | 379 | 364 | 36 | 105 | 1250 | 470 | 481 | 151 | 150 | 76 | 1503 | 779 | 105 | 1 | -9 | 13123242 | 20230530 | ZIt5nfZ3 | 2 | 78 | 1398 | 20230530080736 | 20230530082317 | 20230530083130 | 20230530083541 | 0 | 0 | 0 |  | 0 |  | 0 | 0 | 0 | 0 | 0 | 0 | 3231 |  | 1 | 1 | 1 | 1 | 1 | 4 | 1 | 1 | 0 | 0 | 0 | 0 | 0 | 0 | 0 | 0 | 0 | 0 | 0 | 0 | 0 | 0 | 0 | 0 | 0 | 0 | 0 | 0 | 0 | 0 | 0 | 0 | 0 | 0 | 0 | 0 | 0 | 0 | 0 | 0 | 0 | 0 | 0 | 0 | 0 | 0 | 0 | 0 | 0 | 0 | 0 | 0 | 0 | 0 | 0 | 0 | 0 | 0 | 0 | 0 | 0 | 0 | 0 | 0 | 0 | 0 | 0 | 0 | 0 | 0 | 0 | 0 | 0 | 0 | 0 | 0 | 0 | 0 | 0 | 0 | 0 | 0 | 0 | 0 | 0 | 39 | 0 | 0 | 0 | 0 | 0 | 0 | 0 | 0 | 0 | 0 | 0 | 0 | 0 | 0 | 89 | 60300 | 1244 | 14120 |  |  |  | 14120 | 83 | 150 |  | 300 | 1702 | 348 |  | 0 |  | 20230530082903 | 0 | 0 | 1503 | 39 | [] | 0 | 20230530080744 | 20230530082310 | 926 | 1243.56875 | 1239.994 | 1214 | 1238.759 | 59344.875 | 53752.51 | 56511.14 | 55947.24 | 0.8649062 | 0.779749 | 0.7935227 | 0.810486 | 2.43 | 2.415869 | 2.394205 | 2.418693 | 2.029719 | 2.121506 | 2.175227 | 2.094892 | 77.98707 | 97.89406 | 87.10057 | 89.98903 | 2.229859 | 2.268687 | 2.284716 | 2.256793 | 18942035 | 27796635 | 4923405 | 51756400 | 0 | 345791.2 | 297335.8 | 643830 | 199001.2 | 59209.25 | 0 | 258852 | 5261.676 | 7721.2875 | 1367.6125 | 14376.78 | 71.90333 | 178.8417 |  | 1018
308 | 284772 | 20230530092356 | 4 | 409 | 2764 | 1306 | 41.1217 | 17.03043 | 102.6146 | 11.04057 | 850 | 486 | 197 | 1588 | 1653 | 1660 | 146 | 192 | 148 | 0 | 0 | 0 | 0 | 834 | 480 | 0 | 330 | 0 | 0 | 0 | 1164 | 0 | 480 | 0 | 150 | 0 | 1464 | 330 | 0 | 1 | -65 | 13123244 | 20230530 | ZIt5nfZ3 | 2 | 78 | 1399 | 20230530090946 | 20230530092559 | 20230530093007 | 20230530093415 | 0 | 0 | 0 |  | 0 |  | 0 |  | 0 | 0 | 0 | 0 | 3250 |  | 1 | 1 | 1 | 1 | 1 | 4 | 1 | 1 | 0 | 0 | 0 | 0 | 0 | 0 | 0 | 0 | 0 | 0 | 0 | 0 | 0 | 0 | 0 | 0 | 0 | 0 | 0 | 0 | 0 | 0 | 0 | 0 | 0 | 0 | 0 | 0 | 0 | 0 | 0 | 0 | 0 | 0 | 0 | 0 | 0 | 150 | 0 | 0 | 0 | 0 | 0 | 0 | 0 | 0 | 0 | 0 | 0 | 0 | 0 | 0 | 0 | 0 | 0 | 0 | 0 | 0 | 0 | 0 | 0 | 0 | 0 | 0 | 0 | 0 | 0 | 0 | 0 | 0 | 0 | 0 | 0 | 0 | 0 | 0 | 0 | 0 | 0 | 0 | 0 | 0 | 0 | 0 | 0 | 0 | 0 | 150 | 0 | 0 | 0 | 0 | 88 | 59800 | 1244 | 14770 |  |  |  | 14770 | 81 | 124 |  | 300 | 1672 | 314 |  | 0 |  | 20230530092800 | 0 | 0 | 1464 | 0 | [] | 0 | 20230530090954 | 20230530092553 | 959 | 1244 | 1255.175 | 1214 | 1246.994 | 59270.26 | 55002.21 | 56219.15 | 56356.77 | 0.8600369 | 0.7981611 | 0.7994872 | 0.8158081 | 2.415166 | 2.407548 | 2.397351 | 2.408457 | 2.213911 | 2.215219 | 2.247692 | 2.218811 | 79.17952 | 96.37542 | 86.87618 | 90.35717 | 2.314539 | 2.311384 | 2.322521 | 2.313634 | 16011555 | 31359225 | 6530700 | 53995450 | 0 | 341958 | 167201.9 | 509861.8 | 171017.3 | 97621.9 | 0 | 269263.2 | 4447.654 | 8710.896 | 1814.083 | 14998.74 | 74.79535 | 141.6283 |  | 1018
309 | 284800 | 20230530182714 | 4 | 331 | 2750 | 1351 | 35 | 19 | 108 | 5 | 850 | 484 | 222.6408 | 1628 | 1654 | 1675 | 142 | 62 | 32 | 74 | 97 | 31 | 8 | 697 | 479 | 0 | 433 | 0 | 0 | 0 | 1131 | 0 | 479 | 0 | 148 | 0 | 1275 | 433 | 0 | 0 | -26 | 13123385 | 20230530 | ZIt5nfZ3 | 2 | 78 | 1409 | 20230530181255 | 20230530182828 | 20230530183221 | 20230530183629 | 0 | 0 | 0 |  | 0 |  | 0 | 0 | 38 | 0 | 0 | 0 | 3234 |  | 1 | 1 | 1 | 1 | 1 | 4 | 1 | 1 | 0 | 0 | 0 | 0 | 0 | 0 | 0 | 0 | 0 | 0 | 0 | 0 | 0 | 0 | 0 | 0 | 0 | 0 | 0 | 0 | 0 | 0 | 0 | 0 | 0 | 0 | 0 | 0 | 0 | 0 | 0 | 0 | 0 | 0 | 0 | 0 | 0 | 99 | 0 | 0 | 0 | 0 | 0 | 0 | 0 | 0 | 0 | 0 | 0 | 0 | 0 | 0 | 0 | 0 | 0 | 0 | 0 | 0 | 0 | 0 | 0 | 0 | 0 | 0 | 0 | 0 | 0 | 0 | 0 | 0 | 0 | 0 | 0 | 0 | 0 | 0 | 0 | 0 | 0 | 0 | 0 | 0 | 0 | 0 | 0 | 0 | 0 | 99 | 0 | 0 | 0 | 0 | 90 | 61200 | 1244 | 14100 |  |  |  | 14100 | 76 | 118 |  | 300 | 1678 | 347 |  | 0 |  | 20230530183032 | 0 | 0 | 1275 | 0 | [] | 0 | 20230530181303 | 20230530182824 | 921 | 1244 | 1251.613 | 1214 | 1246.588 | 58902.52 | 55108.59 | 52290 | 55973.64 | 0.8612977 | 0.8042615 | 0.74 | 0.8156026 | 2.256985 | 2.264227 | 2.27 | 2.262606 | 1.972939 | 1.869983 | 1.887714 | 1.900619 | 77.12061 | 94.00168 | 86.03768 | 88.59416 | 2.114962 | 2.067105 | 2.078857 | 2.081612 | 15384450 | 32412100 | 3612185 | 51502435 | 0 | 344492.5 | 133688.3 | 478873.8 | 161020.9 | 97793.7 | 0 | 259420.8 | 4273.458 | 9003.361 | 1003.385 | 14306.23 | 72.06132 | 133.0205 |  | 1018
310 | 278497 | 20230305153342 | 2 | 284 | 3052 | 1358 | 39 | 19 | 98 | 8 | 973 | 84 | 221 | 1610 | 1660 | 1665 | 0 | 84 | 0 | 0 | 0 | 0 | 0 | 599 | 548 | 147 | 232 | 559 | 0 | 0 | 1132 | 870 | 548 | 147 | 88 | 134 | 1903 | 791 | 0 | 1 | -50 | 13116801 | 20230305 | ZIt5nfZf | 2 | 77 | 6547 | 20230305152140 | 20230305153522 | 20230305153838 | 20230305154502 | 0 | 0 | 0 |  | 0 |  | 0 | 0 | 0 | 0 | 0 | 0 | 3136 |  | 1 | 1 | 1 | 1 | 1 | 4 | 1 | 4 | 299 | 0 | 0 | 0 | 0 | 0 | 0 | 0 | 0 | 0 | 0 | 0 | 0 | 0 | 0 | 0 | 0 | 0 | 0 | 0 | 0 | 0 | 0 | 0 | 0 | 0 | 0 | 0 | 0 | 0 | 310 | 0 | 0 | 0 | 0 | 0 | 0 | 0 | 0 | 0 | 0 | 0 | 0 | 0 | 0 | 0 | 0 | 0 | 0 | 0 | 0 | 0 | 0 | 0 | 0 | 0 | 0 | 0 | 0 | 0 | 0 | 0 | 0 | 0 | 0 | 0 | 0 | 0 | 0 | 0 | 0 | 0 | 0 | 0 | 0 | 0 | 0 | 0 | 0 | 0 | 0 | 0 | 0 | 0 | 0 | 0 | 0 | 0 | 0 | 0 | 0 | 0 | 85 | 60900 | 1201 | 13650 |  |  |  | 13650 | 70 | 133 |  | 300 | 1682 | 327 |  | 0 |  | 20230305153707 | 299 | 0 | 1604 | 0 | ['底吹气体流量11', '底吹气体流量12', '底吹气体流量13', '底吹气体流量14', '底吹气体流量15', '底吹气体流量16'] | 3 | 20230305152149 | 20230305153518 | 809 | 1205.157 | 1203.436 | 1190.59375 | 1202.399 | 59836.2 | 63838.7 | 58321.15 | 62050.99 | 0.8083406 | 0.8808884 | 0.7816667 | 0.8485785 | 3.050175 | 3.055847 | 3.06 | 3.054734 | 2.996419 | 2.926818 | 2.945417 | 2.948727 | 48.70398 | 63.00888 | 55.28021 | 58.04254 | 3.023297 | 2.991333 | 3.002708 | 3.001731 | 13650575 | 30847800 | 5548550 | 50147025 | 0 | 169623.3 | 88451.2 | 258519.2 | 88820.3 | 73934.3 | 0 | 163135.4 | 3791.826 | 8568.833 | 1541.264 | 13929.73 | 45.31539 | 71.8109 |  | 990
311 | 278533 | 20230306045601 | 3 | 166 | 2725 | 1412 | 56 | 20 | 99 | 9 | 849 | 481 | 256 | 1636 | 1680 | 1675 | 121 | 138 | 76 | 62 | 54 | 30 | 0 | 985 | 549 | 147 | 272 | 261 | 30 | 105 | 1257 | 366 | 549 | 194 | 122 | 30 | 1681 | 563 | 105 | 1 | -44 | 13116851 | 20230306 | ZIt5nfZf | 2 | 77 | 6565 | 20230306044216 | 20230306045745 | 20230306050239 | 20230306050801 | 0 | 0 | 0 |  | 0 |  | 0 | 0 | 0 | 0 | 0 | 0 | 3206 |  | 1 | 1 | 1 | 1 | 1 | 4 | 1 | 1 | 0 | 0 | 0 | 0 | 0 | 0 | 0 | 0 | 0 | 0 | 0 | 0 | 0 | 0 | 0 | 0 | 0 | 0 | 0 | 0 | 0 | 0 | 0 | 0 | 0 | 0 | 0 | 0 | 0 | 0 | 0 | 0 | 0 | 0 | 0 | 0 | 0 | 0 | 0 | 0 | 0 | 0 | 0 | 0 | 0 | 0 | 0 | 0 | 0 | 0 | 0 | 0 | 0 | 0 | 0 | 0 | 0 | 0 | 0 | 0 | 0 | 0 | 0 | 0 | 0 | 0 | 0 | 0 | 0 | 0 | 0 | 0 | 0 | 0 | 0 | 0 | 0 | 0 | 0 | 0 | 0 | 0 | 0 | 0 | 0 | 0 | 0 | 0 | 0 | 0 | 0 | 0 | 81 | 59000 | 1210 | 14970 |  |  |  | 14970 | 127 | 132 |  | 300 | 1673 | 325 |  | 1 |  | 20230306050133 | 0 | 0 | 1681 | 0 | ['底吹气体流量11', '底吹气体流量12', '底吹气体流量13', '底吹气体流量14', '底吹气体流量15', '底吹气体流量16'] | 3 | 20230306044235 | 20230306045739 | 904 | 1203.849 | 1203.125 | 1169 | 1199.653 | 62184.86 | 58383.81 | 59401.43 | 59688.26 | 0.8437676 | 0.7825096 | 0.7811224 | 0.801604 | 3.048134 | 3.016801 | 3 | 3.024823 | 2.714824 | 2.762299 | 2.833469 | 2.7551 | 51.22139 | 63.65951 | 56.1 | 58.93245 | 2.881479 | 2.88955 | 2.916735 | 2.889961 | 17600985 | 30428580 | 5770115 | 53895250 | 0 | 211370 | 142934.2 | 354753 | 115953.3 | 54035.5 | 0 | 170413.2 | 4889.1625 | 8452.383 | 1602.81 | 14970.9 | 47.337 | 98.5425 |  | 992
312 | 279481 | 20230318203426 | 2 | 396 | 2782 | 1369 | 29 | 15 | 93 | 5 | 850 | 490 | 141 | 1630 | 1674 | 1670 | 39 | 149 | 62 | 51 | 102 | 32 | 44 | 795 | 479 | 152 | 273 | 0 | 0 | 0 | 1069 | 0 | 479 | 152 | 76 | 44 | 1626 | 273 | 0 | 1 | -44 | 13117942 | 20230318 | ZIt5nfZf | 2 | 77 | 6923 | 20230318202115 | 20230318203531 | 20230318203951 | 20230318204431 | 0 | 0 | 0 |  | 0 |  | 0 | 0 | 11 | 0 | 0 | 0 | 3272 |  | 1 | 1 | 1 | 1 | 1 | 4 | 1 | 1 | 0 | 0 | 0 | 0 | 0 | 0 | 0 | 0 | 0 | 0 | 0 | 0 | 0 | 0 | 0 | 0 | 0 | 0 | 0 | 0 | 0 | 0 | 0 | 0 | 0 | 0 | 0 | 0 | 0 | 0 | 0 | 0 | 0 | 0 | 0 | 0 | 0 | 200 | 0 | 0 | 0 | 0 | 0 | 0 | 0 | 0 | 0 | 0 | 0 | 0 | 0 | 0 | 0 | 0 | 0 | 0 | 0 | 0 | 0 | 0 | 0 | 0 | 0 | 0 | 0 | 0 | 0 | 0 | 0 | 0 | 0 | 0 | 0 | 0 | 0 | 0 | 0 | 0 | 0 | 0 | 0 | 0 | 0 | 0 | 0 | 0 | 0 | 200 | 0 | 0 | 0 | 0 | 90 | 65900 | 1200 | 14400 |  |  |  | 14400 | 80 | 120 |  | 300 | 1678 | 357 |  | 1 |  | 20230318203730 | 0 | 0 | 1626 | 0 | ['底吹气体流量11', '底吹气体流量12', '底吹气体流量13', '底吹气体流量14', '底吹气体流量15', '底吹气体流量16'] | 3 | 20230318202126 | 20230318203527 | 841 | 1198.012 | 1212.755 | 1169 | 1205.357 | 62488.09 | 63805.23 | 53343.61 | 62668.98 | 0.8397925 | 0.8602597 | 0.6832787 | 0.8415577 | 2.86751 | 2.850872 | 2.85 | 2.855577 | 3.060083 | 3.075863 | 3.152787 | 3.07692 | 49.93413 | 57.35325 | 55.5 | 55.09278 | 2.963797 | 2.963367 | 3.001393 | 2.966248 | 15003395 | 34342650 | 3203080 | 52645875 | 1190 | 230887.9 | 81243.05 | 314105 | 94503.1 | 15850.1 | 0 | 110723.4 | 4167.61 | 9539.625 | 889.7444 | 14623.85 | 30.7565 | 87.25138 | 970
313 | 280657 | 20230404055943 | 2 | 246 | 2793 | 1373 | 47 | 19 | 105 | 5 | 864 | 436 | 261 | 1632 | 1659 | 1650 | 177 | 31 | 51 | 50 | 127 | 0 | 0 | 811 | 479 | 64 | 308 | 193 | 34 | 184 | 1119 | 377 | 479 | 144 | 0 | 67 | 1354 | 615 | 184 | 1 | -27 | 13119160 | 20230404 | ZIt5nfZf | 2 | 78 | 16 | 20230404054607 | 20230404060120 | 20230404060546 | 20230404061124 | 0 | 0 | 0 |  | 0 |  | 0 | 0 | 0 | 0 | 0 | 0 | 3229 |  | 1 | 1 | 1 | 1 | 1 | 4 | 1 | 1 | 0 | 0 | 0 | 0 | 0 | 0 | 0 | 0 | 0 | 0 | 0 | 0 | 0 | 0 | 0 | 0 | 0 | 0 | 0 | 0 | 0 | 0 | 0 | 0 | 0 | 0 | 0 | 0 | 0 | 0 | 0 | 0 | 0 | 0 | 0 | 0 | 0 | 0 | 0 | 0 | 0 | 0 | 0 | 0 | 0 | 0 | 0 | 80 | 0 | 0 | 0 | 0 | 0 | 0 | 0 | 0 | 0 | 0 | 0 | 0 | 0 | 0 | 0 | 0 | 0 | 0 | 0 | 0 | 0 | 0 | 0 | 0 | 0 | 0 | 0 | 0 | 0 | 0 | 0 | 0 | 0 | 0 | 0 | 0 | 0 | 0 | 0 | 0 | 0 | 0 | 0 | 0 | 81 | 59400 | 1269 | 14370 |  |  |  | 14370 | 66 | 177 |  | 300 | 1640 | 353 |  | 0 |  | 20230404060316 | 0 | 0 | 1354 | 0 | [] | 0 | 20230404054616 | 20230404060115 | 899 | 1272.757 | 1265.958 | 1249 | 1266.151 | 59650.43 | 59025.67 | 55092.39 | 58800.37 | 0.7958823 | 0.7905073 | 0.7136956 | 0.7841713 | 1.927372 | 1.886993 | 1.89 | 1.898754 | 2.491882 | 2.445435 | 2.374783 | 2.451379 | 88.96887 | 80.82631 | 77.86223 | 82.83261 | 2.209627 | 2.166214 | 2.132391 | 2.175067 | 15158745 | 32535635 | 5021020 | 52808345 | 14984.45 | 330650.2 | 132529.5 | 479341.2 | 165649.6 | 25439.9 | 0 | 191592 | 4210.7625 | 9037.676 | 1394.728 | 14668.98 | 53.22 | 133.1503 |  | 992
314 | 281168 | 20230411080921 | 1 | 238 | 2778 | 1442 | 42 | 18 | 107 | 23 | 850 | 490 | 221 | 1611 | 1634 | 1665 | 139 | 63 | 52 | 112 | 52 | 72 | 0 | 719 | 479 | 149 | 418 | 205 | 75 | 0 | 1138 | 205 | 479 | 149 | 186 | 147 | 1347 | 698 | 0 | 0 | -23 | 13119728 | 20230411 | ZIt5nfZf | 2 | 78 | 190 | 20230411075530 | 20230411081051 | 20230411081403 | 20230411082147 | 0 | 0 | 0 |  | 0 |  | 0 | 0 | 0 | 0 | 0 | 0 | 3268 |  | 1 | 1 | 1 | 1 | 1 | 4 | 1 | 1 | 0 | 0 | 0 | 0 | 0 | 0 | 0 | 0 | 0 | 0 | 0 | 0 | 0 | 0 | 0 | 0 | 0 | 0 | 0 | 0 | 0 | 0 | 0 | 0 | 0 | 0 | 0 | 0 | 0 | 0 | 0 | 0 | 0 | 0 | 0 | 0 | 0 | 0 | 0 | 0 | 0 | 0 | 0 | 0 | 0 | 0 | 0 | 0 | 0 | 0 | 0 | 0 | 0 | 0 | 0 | 0 | 0 | 0 | 0 | 0 | 0 | 0 | 0 | 0 | 0 | 0 | 0 | 0 | 0 | 0 | 0 | 0 | 0 | 0 | 0 | 0 | 0 | 0 | 0 | 0 | 0 | 0 | 0 | 0 | 0 | 0 | 0 | 0 | 0 | 0 | 0 | 0 | 80 | 59900 | 1259 | 14410 |  |  |  | 14410 | 56 | 187 |  | 300 | 1671 | 341 |  | 0 |  | 20230411081307 | 0 | 0 | 1347 | 0 | [] | 0 | 20230411075537 | 20230411081045 | 908 | 1256.305 | 1243.361 | 1239 | 1246.693 | 59646.91 | 58142.92 | 55877.26 | 58367.29 | 0.7916412 | 0.7788078 | 0.7157143 | 0.776674 | 2.33645 | 2.334448 | 2.34 | 2.33554 | 2.309389 | 2.30984 | 2.365952 | 2.314901 | 91.36837 | 80.83218 | 80.81161 | 83.87046 | 2.32292 | 2.322144 | 2.352976 | 2.32522 | 15577800 | 32633145 | 4645440 | 52942710 | 66873.65 | 362795.9 | 145686.3 | 576606.9 | 124016.1 | 0 | 0 | 124016.1 | 4327.167 | 9064.7625 | 1290.4 | 14706.31 | 34.4489 | 160.1686 |  | 1044
315 | 281360 | 20230413151217 | 3 | 304.8894 | 2747 | 1389 | 21 | 14 | 86 | 6 | 850 | 483 | 216 | 1630 | 1660 | 1665 | 80 | 64 | 52 | 121 | 53 | 113 | 0 | 388 | 480 | 148 | 483 | 0 | 0 | 57 | 1070 | 57 | 480 | 148 | 129 | 39 | 1413 | 483 | 57 | 1 | -30 | 13119972 | 20230413 | ZIt5nfZf | 2 | 78 | 254 | 20230413150223 | 20230413151752 | 20230413152156 | 20230413152700 | 0 | 0 | 0 |  | 0 |  | 0 | 472 | 0 | 0 | 0 | 0 | 3230 |  | 1 | 1 | 1 | 1 | 1 | 4 | 1 | 4 | 198 | 0 | 0 | 0 | 0 | 0 | 0 | 0 | 0 | 0 | 0 | 0 | 0 | 0 | 0 | 0 | 0 | 0 | 0 | 0 | 0 | 0 | 0 | 0 | 0 | 0 | 0 | 0 | 0 | 0 | 0 | 0 | 0 | 0 | 0 | 0 | 0 | 199 | 0 | 0 | 0 | 0 | 0 | 0 | 0 | 0 | 0 | 0 | 0 | 0 | 0 | 0 | 0 | 0 | 0 | 0 | 0 | 0 | 0 | 0 | 0 | 0 | 0 | 0 | 0 | 0 | 0 | 0 | 0 | 0 | 0 | 0 | 0 | 0 | 0 | 0 | 0 | 0 | 0 | 0 | 0 | 0 | 0 | 0 | 0 | 0 | 0 | 199 | 0 | 0 | 0 | 0 | 89 | 64400 | 1270 | 15690 |  |  |  | 15690 | 80 | 180 |  | 300 | 1675 | 329 |  | 0 |  | 20230413151758 | 198 | 0 | 1215 | 0 | [] | 0 | 20230413145833 | 20230413151348 | 915 | 1255.024 | 1261.193 | 1241 | 1257.223 | 64406.39 | 62615.57 | 58168.9 | 62742.87 | 0.8721649 | 0.8475422 | 0.7628571 | 0.8469508 | 2.008763 | 1.990919 | 1.989231 | 1.996426 | 2.237973 | 2.260657 | 2.291648 | 2.256525 | 78.0567 | 82.02695 | 75.40316 | 80.10552 | 2.123368 | 2.125788 | 2.14044 | 2.126475 | 18684500 | 33325340 | 5242465 | 57349895 | 0 | 291028.2 | 204576.7 | 496220.1 | 181088.8 | 58119.4 | 0 | 239823.3 | 5190.139 | 9257.039 | 1456.24 | 15930.53 | 66.61757 | 137.8389 | 1042 | 1043 | 1
316 | 281497 | 20230415142511 | 1 | 210 | 2855 | 1391 | 54 | 16 | 100 | 5 | 866 | 441 | 290 | 1636 | 1665 | 1665 | 154 | 101 | 33 | 32 | 49 | 72 | 0 | 883 | 478 | 154 | 364 | 255 | 159 | 98 | 1247 | 354 | 478 | 154 | 0 | 314 | 1515 | 778 | 98 | 1 | -29 | 13120098 | 20230415 | ZIt5nfZf | 2 | 78 | 299 | 20230415141038 | 20230415142701 | 20230415143132 | 20230415143606 | 0 | 0 | 0 |  | 0 |  | 0 | 0 | 0 | 0 | 0 | 0 | 3296 |  | 1 | 1 | 1 | 1 | 1 | 4 | 1 | 1 | 0 | 0 | 0 | 0 | 0 | 0 | 0 | 0 | 0 | 0 | 0 | 0 | 0 | 0 | 0 | 0 | 0 | 0 | 0 | 0 | 0 | 0 | 0 | 0 | 0 | 0 | 0 | 0 | 0 | 0 | 0 | 0 | 0 | 0 | 0 | 0 | 0 | 0 | 0 | 0 | 0 | 0 | 0 | 0 | 0 | 0 | 0 | 0 | 0 | 0 | 0 | 0 | 0 | 0 | 0 | 0 | 0 | 0 | 0 | 0 | 0 | 0 | 0 | 0 | 0 | 0 | 0 | 0 | 0 | 0 | 0 | 0 | 0 | 0 | 0 | 0 | 0 | 0 | 0 | 0 | 0 | 0 | 0 | 0 | 0 | 0 | 0 | 0 | 0 | 0 | 0 | 0 | 74 | 55400 | 1249 | 14730 |  |  |  | 14730 | 248 | 213 |  | 300 | 1677 | 330 |  | 1 |  | 20230415142944 | 0 | 0 | 1515 | 0 | [] | 0 | 20230415141047 | 20230415142655 | 968 | 1255.965 | 1240.391 | 1239 | 1244.806 | 57257.08 | 55143.55 | 55686.54 | 55821.27 | 0.765493 | 0.7411532 | 0.7379808 | 0.7479463 | 2.335176 | 2.311342 | 2.276538 | 2.314592 | 2.037077 | 2.105422 | 2.144712 | 2.089608 | 92.02861 | 77.45047 | 79.73738 | 81.96856 | 2.186127 | 2.208382 | 2.210625 | 2.2021 | 16212070 | 31992140 | 5744045 | 54040755 | 128906.1 | 359359.9 | 173156.2 | 662682 | 79562.3 | 0 | 0 | 79562.3 | 4503.353 | 8886.706 | 1595.568 | 15011.32 | 22.10064 | 184.0783 |  | 1045
317 | 281594 | 20230416182746 | 4 | 214 | 2776 | 1393 | 52 | 18 | 100 | 83 | 863 | 438 | 188 | 1622 | 1647 | 1675 | 150 | 71 | 50 | 37 | 101 | 29 | 0 | 965 | 479 | 180 | 137 | 342 | 0 | 0 | 1103 | 342 | 479 | 211 | 0 | 0 | 1624 | 510 | 0 | 0 | -25 | 13119987 | 20230416 | ZIt5nfZf | 2 | 78 | 331 | 20230416181344 | 20230416182907 | 20230416183317 | 20230416183708 | 0 | 0 | 0 |  | 0 |  | 0 | 0 | 0 | 0 | 0 | 0 | 3214 |  | 1 | 1 | 1 | 1 | 1 | 4 | 1 | 1 | 0 | 0 | 0 | 0 | 0 | 0 | 0 | 0 | 0 | 0 | 0 | 0 | 0 | 0 | 0 | 0 | 0 | 0 | 0 | 0 | 0 | 0 | 0 | 0 | 0 | 0 | 0 | 0 | 0 | 0 | 0 | 0 | 0 | 0 | 0 | 0 | 0 | 0 | 0 | 0 | 0 | 0 | 0 | 0 | 0 | 0 | 0 | 31 | 0 | 0 | 0 | 0 | 0 | 0 | 0 | 0 | 0 | 0 | 0 | 0 | 0 | 0 | 0 | 0 | 0 | 0 | 0 | 0 | 0 | 0 | 0 | 0 | 0 | 0 | 0 | 0 | 0 | 0 | 0 | 0 | 0 | 0 | 0 | 0 | 0 | 0 | 0 | 0 | 0 | 0 | 0 | 0 | 79 | 57900 | 1239 | 14110 |  |  |  | 14110 | 92 | 142 |  | 300 | 1675 | 353 |  | 0 |  | 20230416183211 | 0 | 0 | 1624 | 0 | [] | 0 | 20230416181355 | 20230416182901 | 906 | 1249.526 | 1239 | 1239 | 1242.183 | 57782.04 | 56596.86 | 55177.33 | 56837.78 | 0.7812774 | 0.7617774 | 0.7221333 | 0.7643929 | 2.333869 | 2.311364 | 2.311467 | 2.318179 | 2.298139 | 2.307109 | 2.290133 | 2.302991 | 78.16747 | 83.45148 | 79.73133 | 81.54549 | 2.316004 | 2.309237 | 2.3008 | 2.310585 | 15785500 | 31480435 | 4088020 | 51441920 | 0 | 298292.3 | 168492.3 | 467425.1 | 170715.2 | 72939.4 | 0 | 244270.1 | 4384.861 | 8744.565 | 1135.561 | 14289.42 | 67.85282 | 129.8403 |  | 1042
318 | 281597 | 20230416191717 | 4 | 195 | 2765 | 1433 | 51 | 18 | 101 | 5 | 850 | 485 | 197 | 1656 | 1664 | 1675 | 320 | 78 | 87 | 0 | 0 | 0 | 0 | 829 | 479 | 176 | 331 | 397 | 0 | 0 | 1160 | 510 | 479 | 176 | 100 | 33 | 1484 | 728 | 33 | 1 | -8 | 13120152 | 20230416 | ZIt5nfZf | 2 | 78 | 332 | 20230416190255 | 20230416191836 | 20230416192306 | 20230416192701 | 0 | 0 | 0 |  | 0 |  | 0 | 0 | 0 | 0 | 0 | 0 | 3250 |  | 1 | 1 | 1 | 1 | 1 | 4 | 1 | 1 | 0 | 0 | 0 | 0 | 0 | 0 | 0 | 0 | 0 | 0 | 0 | 0 | 0 | 0 | 0 | 0 | 0 | 0 | 0 | 0 | 0 | 0 | 0 | 0 | 0 | 0 | 0 | 0 | 0 | 0 | 0 | 0 | 0 | 0 | 0 | 0 | 0 | 0 | 0 | 0 | 0 | 0 | 0 | 0 | 0 | 0 | 0 | 0 | 0 | 0 | 0 | 0 | 0 | 0 | 0 | 0 | 0 | 0 | 0 | 0 | 0 | 0 | 33 | 0 | 0 | 0 | 0 | 0 | 0 | 112 | 0 | 0 | 0 | 0 | 0 | 0 | 0 | 0 | 0 | 0 | 0 | 0 | 0 | 0 | 0 | 0 | 0 | 0 | 0 | 0 | 0 | 0 | 78 | 58000 | 1239 | 14140 |  |  |  | 14140 | 88 | 161 |  | 300 | 1703 | 383 |  | 0 |  | 20230416192024 | 0 | 0 | 1484 | 112 | [] | 0 | 20230416190306 | 20230416191832 | 926 | 1254.185 | 1248.213 | 1240 | 1249.218 | 57909.73 | 55151.35 | 53470.67 | 55786.74 | 0.7809266 | 0.7384122 | 0.6988 | 0.747095 | 2.35 | 2.321926 | 2.31 | 2.328812 | 2.343436 | 2.337939 | 2.330533 | 2.338877 | 78.6571 | 83.37084 | 79.90717 | 81.77188 | 2.346718 | 2.329932 | 2.320267 | 2.333844 | 14952285 | 32605260 | 3962135 | 51608225 | 0 | 310877.1 | 119235.3 | 430755.2 | 162346.3 | 83335.85 | 0 | 246302 | 4153.4125 | 9057.017 | 1100.593 | 14335.62 | 68.41722 | 119.6542 | 1040 | 1043 | 3
319 | 281755 | 20230419010627 | 3 | 192 | 2689 | 1405 | 48 | 19 | 105 | 5 | 850 | 473 | 179 | 1641 | 1656 | 1660 | 33 | 40 | 33 | 220 | 74 | 60 | 13 | 891 | 480 | 153 | 336 | 181 | 79 | 84 | 1227 | 266 | 480 | 153 | 129 | 79 | 1524 | 596 | 84 | 1 | -15 | 13120328 | 20230419 | ZIt5nfZf | 2 | 78 | 388 | 20230419005201 | 20230419010749 | 20230419011308 | 20230419011709 | 0 | 0 | 0 |  | 0 |  | 0 | 0 | 0 | 0 | 0 | 0 | 3162 |  | 1 | 1 | 1 | 1 | 1 | 4 | 1 | 1 | 0 | 0 | 0 | 0 | 0 | 0 | 0 | 0 | 0 | 0 | 0 | 0 | 0 | 0 | 0 | 0 | 0 | 0 | 0 | 0 | 0 | 0 | 0 | 0 | 0 | 0 | 0 | 0 | 0 | 0 | 0 | 0 | 0 | 0 | 0 | 0 | 0 | 0 | 0 | 0 | 0 | 0 | 0 | 0 | 0 | 0 | 0 | 0 | 0 | 0 | 0 | 0 | 0 | 0 | 0 | 0 | 0 | 0 | 0 | 0 | 0 | 0 | 0 | 0 | 0 | 0 | 0 | 0 | 0 | 0 | 0 | 0 | 0 | 0 | 0 | 0 | 0 | 0 | 0 | 0 | 0 | 0 | 0 | 0 | 0 | 0 | 0 | 0 | 0 | 0 | 0 | 0 | 82 | 60000 | 1229 | 14860 |  |  |  | 14860 | 99 |  |  | 300 | 1674 | 331 |  | 0 |  | 20230419011109 | 0 | 0 | 1524 | 0 | [] | 0 | 20230419005211 | 20230419010746 | 935 | 1237.44 | 1231.865 | 1240 | 1234.246 | 59354.33 | 57765.42 | 56777.22 | 58164.55 | 0.8004225 | 0.7765734 | 0.7420253 | 0.7808984 | 2.2525 | 2.235524 | 2.21 | 2.238524 | 2.209049 | 2.173217 | 2.143798 | 2.181615 | 77.75942 | 82.8467 | 79.23291 | 80.99614 | 2.230775 | 2.204371 | 2.176899 | 2.21007 | 16808045 | 32995265 | 4434500 | 54330945 | 0 | 308182.4 | 178143.1 | 486962.3 | 176045.5 | 70300.85 | 0 | 246956.1 | 4668.901 | 9165.351 | 1231.806 | 15091.93 | 68.59892 | 135.2673 |  | 1040
320 | 282090 | 20230423104433 | 1 | 400 | 2774 | 1345 | 41.1217 | 17.03043 | 102.6146 | 11.04057 | 851 | 484 | 234 | 1643 | 1664 | 1665 | 30 | 220 | 111 | 123 | 0 | 0 | 0 | 714 | 479 | 153 | 408 | 0 | 44 | 49 | 1123 | 49 | 479 | 153 | 0 | 201 | 1547 | 452 | 49 | 1 | -21 | 13120619 | 20230423 | ZIt5nfZf | 2 | 78 | 501 | 20230423103152 | 20230423104803 | 20230423105352 | 20230423110013 | 0 | 0 | 0 |  | 0 |  | 0 |  | 0 | 0 | 0 | 0 | 3258 |  | 1 | 1 | 1 | 1 | 1 | 2 | 1 | 1 | 0 | 0 | 0 | 0 | 0 | 0 | 0 | 0 | 0 | 0 | 0 | 0 | 0 | 0 | 0 | 0 | 0 | 0 | 0 | 0 | 0 | 0 | 0 | 0 | 0 | 0 | 0 | 0 | 0 | 0 | 0 | 0 | 0 | 0 | 0 | 0 | 0 | 201 | 0 | 0 | 0 | 0 | 0 | 0 | 0 | 0 | 0 | 0 | 0 | 0 | 0 | 0 | 0 | 0 | 0 | 0 | 0 | 0 | 0 | 0 | 0 | 0 | 0 | 0 | 0 | 0 | 0 | 0 | 0 | 0 | 0 | 0 | 0 | 0 | 0 | 0 | 0 | 0 | 0 | 0 | 0 | 0 | 0 | 0 | 0 | 0 | 0 | 201 | 0 | 0 | 0 | 0 | 80 | 59100 | 1244 | 15230 |  |  |  | 15230 | 53 | 192 |  | 300 | 1684 | 357 |  | 0 |  | 20230423104810 | 0 | 0 | 1547 | 0 | [] | 0 | 20230423103002 | 20230423104559 | 957 | 1247.471 | 1244.848 | 1234 | 1244.619 | 59512.5 | 58357.63 | 54239.65 | 58315.86 | 0.7876103 | 0.7739167 | 0.6961628 | 0.7708246 | 2.307022 | 2.27905 | 2.259419 | 2.28523 | 2.235625 | 2.2233 | 2.23 | 2.227401 | 89.78189 | 77.16571 | 80.22093 | 81.02203 | 2.271324 | 2.251175 | 2.244709 | 2.256315 | 16137760 | 34968975 | 4617440 | 55815320 | 76425.15 | 369773.4 | 138357.7 | 585800.2 | 118323.9 | 0 | 0 | 118323.9 | 4482.711 | 9713.604 | 1282.622 | 15504.26 | 32.86776 | 162.7223 |  | 1034
321 | 282369 | 20230427042213 | 3 | 467 | 2680 | 1395 | 21 | 16 | 106 | 5 | 849 | 473 | 133 | 1653 | 1662 | 1655 | 176 | 65 | 64 | 34 | 101 | 33 | 0 | 779 | 479 | 151 | 292 | 0 | 0 | 0 | 1071 | 0 | 479 | 151 | 111 | 50 | 1608 | 292 | 0 | 1 | -9 | 13120880 | 20230427 | ZIt5nfZf | 2 | 78 | 598 | 20230427040737 | 20230427042324 | 20230427042743 | 20230427043207 | 0 | 0 | 0 |  | 0 |  | 0 | 0 | 0 | 0 | 0 | 0 | 3153 |  | 1 | 1 | 1 | 1 | 1 | 4 | 1 | 1 | 0 | 0 | 0 | 0 | 0 | 0 | 0 | 0 | 0 | 0 | 0 | 0 | 0 | 0 | 0 | 0 | 0 | 0 | 0 | 0 | 0 | 0 | 0 | 0 | 0 | 0 | 0 | 0 | 0 | 0 | 0 | 0 | 0 | 0 | 0 | 0 | 0 | 199 | 0 | 0 | 0 | 0 | 0 | 0 | 0 | 0 | 0 | 0 | 0 | 0 | 0 | 0 | 0 | 0 | 0 | 0 | 0 | 0 | 0 | 0 | 0 | 0 | 0 | 0 | 0 | 0 | 0 | 0 | 0 | 0 | 0 | 0 | 0 | 0 | 0 | 0 | 0 | 0 | 0 | 0 | 0 | 0 | 0 | 0 | 0 | 0 | 0 | 199 | 0 | 0 | 0 | 0 | 79 | 59900 | 1245 | 15150 |  |  |  | 15150 | 79 | 147 |  | 300 | 1699 | 323 |  | 0 |  | 20230427042526 | 0 | 0 | 1608 | 0 | [] | 0 | 20230427040750 | 20230427042320 | 930 | 1244.08 | 1260.374 | 1234 | 1253.848 | 59488.79 | 59695.14 | 54891.04 | 59290.46 | 0.7761743 | 0.7814524 | 0.6955224 | 0.7737634 | 2.2 | 2.199132 | 2.21 | 2.200161 | 2.136174 | 2.117646 | 2.111791 | 2.122484 | 78.97893 | 83.47811 | 80.19646 | 81.9645 | 2.168087 | 2.158389 | 2.160895 | 2.161323 | 15654250 | 35709955 | 3627530 | 55086470 | 0 | 313286.2 | 123494.5 | 437426.7 | 166159.8 | 86109.75 | 0 | 252885.8 | 4348.403 | 9919.432 | 1007.647 | 15301.8 | 70.24606 | 121.5074 |  | 1029
322 | 283983 | 20230519012944 | 1 | 266 | 2916 | 1261 | 32 | 15 | 101 | 5 | 881 | 393 | 210.609375 | 1628 | 1653 | 1660 | 117 | 31 | 54 | 121 | 31 | 30 | 9 | 234 | 480 | 0 | 294 | 0 | 0 | 0 | 528 | 0 | 480 | 0 | 0 | 173 | 1352 | 594 | 0 | 1 | -25 | 13122589 | 20230519 | ZIt5nfZf | 2 | 78 | 1136 | 20230519011624 | 20230519013054 | 20230519013426 | 20230519013832 | 0 | 0 | 0 |  | 0 |  | 0 | 0 | 0 | 0 | 0 | 0 | 3309 |  | 1 | 1 | 1 | 1 | 1 | 2 | 1 | 1 | 0 | 0 | 0 | 0 | 0 | 0 | 0 | 0 | 0 | 0 | 0 | 100 | 0 | 0 | 0 | 0 | 0 | 0 | 0 | 0 | 0 | 0 | 0 | 0 | 0 | 0 | 0 | 0 | 0 | 0 | 0 | 0 | 0 | 0 | 0 | 0 | 0 | 199 | 0 | 339 | 0 | 0 | 0 | 0 | 0 | 0 | 0 | 0 | 0 | 0 | 0 | 300 | 0 | 0 | 0 | 0 | 0 | 0 | 0 | 0 | 0 | 0 | 0 | 0 | 0 | 0 | 0 | 0 | 0 | 0 | 0 | 0 | 0 | 0 | 0 | 0 | 0 | 0 | 0 | 0 | 0 | 0 | 0 | 0 | 0 | 0 | 0 | 199 | 100 | 640 | 0 | 0 | 88 | 60700 | 1229 | 15230 |  |  |  | 15230 | 32 | 167 |  | 300 | 1679 | 345 |  | 0 |  | 20230519013254 | 100 | 0 | 1252 | 0 | [] | 0 | 20230519011635 | 20230519013051 | 856 | 1237.388 | 1228.171 | 1219 | 1230.091 | 59946.49 | 68008.66 | 56622.09 | 64809.91 | 0.8588163 | 0.9985478 | 0.7956716 | 0.9426752 | 1.895224 | 1.921838 | 1.95 | 1.916425 | 2.163143 | 2.123713 | 2.1 | 2.133143 | 94.20372 | 77.82369 | 82.1375 | 82.84955 | 2.029184 | 2.022776 | 2.025 | 2.024784 | 14632685 | 36945745 | 3741670 | 55421820 | 128598.9 | 338067.1 | 120601.6 | 588510.9 | 55412.65 | 0 | 0 | 55412.65 | 4064.635 | 10262.71 | 1039.353 | 15394.95 | 15.3924 | 163.4752 |  | 1021
323 | 283997 | 20230519052340 | 1 | 248 | 2749 | 1319 | 35 | 15 | 106 | 5 | 850 | 484 | 170 | 1621 | 1649 | 1655 | 170 | 33 | 51 | 35 | 106 | 89 | 0 | 188 | 482 | 0 | 212 | 0 | 0 | 0 | 401 | 0 | 482 | 0 | 0 | 175 | 1261 | 448 | 0 | 1 | -28 | 13122588 | 20230519 | ZIt5nfZf | 2 | 78 | 1141 | 20230519051056 | 20230519052451 | 20230519052905 | 20230519053258 | 0 | 0 | 0 |  | 0 |  | 0 | 0 | 0 | 0 | 0 | 0 | 3233 |  | 1 | 1 | 1 | 1 | 1 | 4 | 1 | 1 | 0 | 0 | 0 | 0 | 0 | 0 | 0 | 0 | 0 | 0 | 0 | 100 | 0 | 0 | 0 | 0 | 0 | 0 | 0 | 0 | 0 | 0 | 0 | 0 | 0 | 0 | 0 | 0 | 0 | 0 | 0 | 0 | 0 | 0 | 0 | 0 | 0 | 0 | 0 | 491 | 0 | 0 | 0 | 0 | 0 | 0 | 0 | 0 | 0 | 0 | 0 | 236 | 0 | 0 | 0 | 0 | 0 | 0 | 0 | 0 | 0 | 0 | 0 | 0 | 0 | 0 | 0 | 0 | 0 | 0 | 0 | 0 | 0 | 0 | 0 | 0 | 0 | 0 | 0 | 0 | 0 | 0 | 0 | 0 | 0 | 0 | 0 | 0 | 100 | 727 | 0 | 0 | 96 | 65800 | 1229 | 14270 |  |  |  | 14270 | 32 | 178 |  | 300 | 1673 | 346 |  | 0 |  | 20230519052653 | 100 | 0 | 1161 | 0 | [] | 0 | 20230519051104 | 20230519052448 | 824 | 1236.886 | 1233.788 | 1219 | 1233.459 | 63762.62 | 63979.85 | 55522.79 | 63219.45 | 0.926076 | 0.9362813 | 0.7783824 | 0.9203155 | 1.921772 | 1.913719 | 1.95 | 1.919029 | 2.124304 | 2.090154 | 1.995588 | 2.092172 | 94.66983 | 77.84981 | 82.18915 | 83.04571 | 2.023038 | 2.001936 | 1.972794 | 2.005601 | 15056790 | 33156010 | 3724680 | 52036505 | 120255.1 | 322609.6 | 122451.4 | 566561.9 | 58611.5 | 0 | 0 | 58611.5 | 4182.442 | 9210.003 | 1034.633 | 14454.58 | 16.28097 | 157.3783 |  | 1018
324 | 284775 | 20230530101929 | 4 | 558 | 2650 | 1364 | 30 | 16 | 100 | 21 | 845 | 485 | 197 | 1619 | 1663 | 1665 | 112 | 218 | 31 | 124 | 0 | 0 | 0 | 792 | 481 | 97 | 319 | 0 | 0 | 0 | 1111 | 0 | 481 | 97 | 149 | 70 | 1506 | 319 | 0 | 1 | -44 | 13123388 | 20230530 | ZIt5nfZf | 2 | 78 | 1400 | 20230530100516 | 20230530102057 | 20230530102606 | 20230530103006 | 0 | 0 | 0 |  | 0 |  | 0 | 436 | 0 | 0 | 0 | 0 | 3135 |  | 1 | 1 | 1 | 1 | 1 | 4 | 1 | 1 | 0 | 0 | 0 | 0 | 0 | 0 | 0 | 0 | 0 | 0 | 0 | 0 | 0 | 0 | 0 | 0 | 0 | 0 | 0 | 0 | 0 | 0 | 0 | 0 | 0 | 0 | 0 | 0 | 0 | 0 | 0 | 0 | 0 | 0 | 0 | 0 | 35 | 101 | 0 | 0 | 0 | 0 | 0 | 0 | 0 | 0 | 0 | 0 | 0 | 0 | 0 | 0 | 0 | 0 | 0 | 0 | 0 | 0 | 0 | 0 | 0 | 0 | 0 | 0 | 0 | 0 | 0 | 0 | 0 | 0 | 0 | 0 | 0 | 0 | 0 | 0 | 0 | 0 | 0 | 0 | 0 | 0 | 0 | 0 | 0 | 0 | 0 | 101 | 0 | 0 | 0 | 0 | 88 | 59900 | 1245 | 14300 |  |  |  | 14300 | 76 | 132 |  | 300 | 1681 | 339 |  | 0 |  | 20230530102259 | 0 | 0 | 1506 | 0 | [] | 0 | 20230530100526 | 20230530102053 | 927 | 1245 | 1249.748 | 1214 | 1245.162 | 59185.97 | 55994.09 | 53827.14 | 56703.3 | 0.861749 | 0.8144138 | 0.7570238 | 0.8226429 | 2.375399 | 2.34419 | 2.34 | 2.352664 | 2.247338 | 2.280052 | 2.220119 | 2.26534 | 79.13151 | 96.46642 | 86.55208 | 90.64993 | 2.311369 | 2.312121 | 2.280059 | 2.309002 | 15515725 | 32429890 | 4473730 | 52512660 | 0 | 350865.8 | 143233.4 | 494796.9 | 165848.4 | 96075.55 | 0 | 262551.9 | 4309.924 | 9008.303 | 1242.703 | 14586.85 | 72.9311 | 137.4436 |  | 1014
325 | 278170 | 20230301040419 | 4 | 304.8894 | 2838 | 1379 | 28 | 19 | 99 | 5 | 855 | 481 | 248 | 1641 | 1668 | 1675 | 142 | 60 | 50 | 30 | 121 | 30 | 11 | 777 | 550 | 0 | 287 | 0 | 0 | 95 | 1065 | 95 | 550 | 48 | 150 | 34 | 1520 | 287 | 95 | 1 | -27 | 13116438 | 20230301 | ZIt5o3Z5 | 2 | 77 | 6384 | 20230301035118 | 20230301040559 | 20230301040948 | 20230301041526 | 0 | 0 | 0 |  | 0 |  | 0 | 0 | 37 | 0 | 0 | 0 | 3319 |  | 1 | 1 | 1 | 1 | 1 | 4 | 1 | 1 | 0 | 0 | 0 | 0 | 0 | 0 | 0 | 0 | 0 | 0 | 0 | 0 | 0 | 0 | 0 | 0 | 0 | 0 | 0 | 0 | 0 | 0 | 0 | 0 | 0 | 0 | 0 | 0 | 0 | 0 | 0 | 0 | 0 | 0 | 0 | 0 | 0 | 193 | 0 | 0 | 0 | 0 | 0 | 0 | 0 | 0 | 0 | 0 | 0 | 0 | 0 | 0 | 0 | 0 | 0 | 0 | 0 | 0 | 0 | 0 | 0 | 0 | 0 | 0 | 0 | 0 | 0 | 0 | 0 | 0 | 0 | 0 | 0 | 0 | 0 | 0 | 0 | 0 | 0 | 0 | 0 | 0 | 0 | 0 | 0 | 0 | 0 | 193 | 0 | 0 | 0 | 0 | 89 | 65600 | 1204 | 14800 |  |  |  | 14800 | 56 | 119 |  | 300 | 1677 | 330 |  | 1 |  | 20230301040750 | 0 | 0 | 1520 | 0 | ['底吹气体流量11', '底吹气体流量12', '底吹气体流量13', '底吹气体流量14', '底吹气体流量15', '底吹气体流量16'] | 3 | 20230301035131 | 20230301040555 | 864 | 1204.306 | 1227.868 | 1174 | 1215.201 | 64877.31 | 62759.96 | 55374.79 | 62539.79 | 0.8732653 | 0.8498088 | 0.7240625 | 0.8424884 | 3.020041 | 3.012447 | 3.003958 | 3.013657 | 2.912286 | 2.971778 | 2.995938 | 2.957593 | 57.15 | 66.47679 | 55.16966 | 62.57569 | 2.966163 | 2.992113 | 2.999948 | 2.985625 | 15834225 | 32774360 | 5269315 | 53976040 | 0 | 199320.7 | 91965.9 | 291730.1 | 111556.8 | 78367.8 | 0 | 190381.8 | 4398.396 | 9103.989 | 1463.699 | 14993.34 | 52.88383 | 81.03614 |  | 996
326 | 278424 | 20230304154905 | 3 | 327 | 2735 | 1357 | 32 | 19 | 94 | 11 | 854 | 464 | 210.609375 | 1628 | 1664 | 1675 | 150 | 63 | 121 | 54 | 34 | 42 | 0 | 398 | 549 | 151 | 302 | 0 | 0 | 0 | 1106 | 0 | 549 | 200 | 110 | 0 | 1504 | 302 | 0 | 1 | -36 | 13116805 | 20230304 | ZIt5o3Z5 | 2 | 77 | 6512 | 20230304153538 | 20230304155111 | 20230304155549 | 20230304160128 | 0 | 0 | 0 |  | 0 |  | 0 | 0 | 0 | 0 | 0 | 0 | 3199 |  | 1 | 1 | 1 | 1 | 1 | 4 | 1 | 1 | 406 | 0 | 0 | 0 | 0 | 0 | 0 | 0 | 0 | 0 | 0 | 0 | 0 | 0 | 0 | 0 | 0 | 0 | 0 | 0 | 0 | 0 | 0 | 0 | 0 | 0 | 0 | 0 | 0 | 0 | 0 | 0 | 0 | 0 | 0 | 0 | 0 | 0 | 0 | 0 | 0 | 0 | 0 | 0 | 0 | 0 | 0 | 0 | 0 | 0 | 0 | 0 | 0 | 0 | 0 | 0 | 0 | 0 | 0 | 0 | 0 | 0 | 0 | 0 | 0 | 0 | 0 | 0 | 0 | 0 | 0 | 0 | 0 | 0 | 0 | 0 | 0 | 0 | 0 | 0 | 0 | 0 | 0 | 0 | 0 | 0 | 0 | 0 | 0 | 0 | 0 | 0 | 74 | 53500 | 1220 | 14320 |  |  |  | 14320 | 20 |  |  | 300 | 1673 | 359 |  | 1 |  | 20230304155211 | 406 | 0 | 1098 | 0 | ['底吹气体流量11', '底吹气体流量12', '底吹气体流量13', '底吹气体流量14', '底吹气体流量15', '底吹气体流量16'] | 3 | 20230304153448 | 20230304155005 | 917 | 1218.326 | 1214.424 | 1169 | 1212.563 | 58882.07 | 56336.19 | 52353.33 | 56800.21 | 0.798046 | 0.7625671 | 0.68 | 0.7672628 | 3.170498 | 3.18 | 3.178 | 3.177165 | 2.910613 | 2.912081 | 2.9675 | 2.915289 | 67.37328 | 55.00965 | 56.125 | 58.60161 | 3.040556 | 3.04604 | 3.07275 | 3.046227 | 15314325 | 33532035 | 3090865 | 52025945 | 101349.3 | 261855.5 | 79976.95 | 444042.8 | 38894.7 | 0 | 0 | 38894.7 | 4253.979 | 9314.454 | 858.5736 | 14451.65 | 10.80408 | 123.3452 |  | 991
327 | 278535 | 20230306053549 | 3 | 164 | 2693 | 1414 | 58 | 20 | 98 | 8 | 854 | 457 | 221 | 1614 | 1658 | 1675 | 124 | 126 | 43 | 63 | 51 | 33 | 17 | 979 | 550 | 147 | 271 | 325 | 29 | 0 | 1251 | 325 | 550 | 200 | 123 | 29 | 1676 | 625 | 0 | 0 | -44 | 13116830 | 20230306 | ZIt5o3Z5 | 2 | 77 | 6566 | 20230306052454 | 20230306054026 | 20230306054558 | 20230306055117 | 0 | 0 | 0 |  | 0 |  | 0 | 0 | 0 | 0 | 0 | 0 | 3150 |  | 1 | 1 | 1 | 1 | 1 | 4 | 1 | 1 | 0 | 0 | 0 | 0 | 0 | 0 | 0 | 0 | 0 | 0 | 0 | 0 | 0 | 0 | 0 | 0 | 0 | 0 | 0 | 0 | 0 | 0 | 0 | 0 | 0 | 0 | 0 | 0 | 0 | 0 | 0 | 0 | 0 | 0 | 0 | 0 | 0 | 0 | 0 | 0 | 0 | 0 | 0 | 0 | 0 | 0 | 0 | 0 | 0 | 0 | 0 | 0 | 0 | 0 | 0 | 0 | 0 | 0 | 0 | 0 | 0 | 0 | 0 | 0 | 0 | 0 | 0 | 0 | 0 | 0 | 0 | 0 | 0 | 0 | 0 | 0 | 0 | 0 | 0 | 0 | 0 | 0 | 0 | 0 | 0 | 0 | 0 | 0 | 0 | 0 | 0 | 0 | 81 | 60000 | 1200 | 14750 |  |  |  | 14750 | 40 |  |  | 300 | 1674 | 333 |  | 0 |  | 20230306054253 | 0 | 0 | 1676 | 0 | ['底吹气体流量11', '底吹气体流量12', '底吹气体流量13', '底吹气体流量14', '底吹气体流量15', '底吹气体流量16'] | 3 | 20230306052204 | 20230306053719 | 915 | 1195.811 | 1194.612 | 1170 | 1192.6 | 59911.38 | 58201.4 | 58160.89 | 58780.49 | 0.8018269 | 0.7782651 | 0.7644444 | 0.7849399 | 2.970609 | 2.976394 | 2.98 | 2.974776 | 2.778237 | 2.776316 | 2.811 | 2.780382 | 53.87444 | 54.27247 | 56 | 54.30667 | 2.874423 | 2.876355 | 2.8955 | 2.877579 | 18637780 | 29809470 | 5183775 | 53726665 | 86911.6 | 222325.6 | 180921.8 | 490976.2 | 47158.2 | 0 | 0 | 47158.2 | 5177.161 | 8280.408 | 1439.9375 | 14924.07 | 13.0995 | 136.3823 |  | 990
328 | 278904 | 20230311064354 | 2 | 282 | 2799 | 1388 | 37 | 17 | 96 | 5 | 854 | 475 | 222.6408 | 1662 | 1659 | 1675 | 213 | 60 | 51 | 30 | 31 | 50 | 40 | 811 | 479 | 149 | 259 | 91 | 28 | 0 | 1071 | 208 | 479 | 149 | 98 | 106 | 1439 | 378 | 0 | 0 | 3 | 13117243 | 20230311 | ZIt5o3Z5 | 2 | 77 | 6726 | 20230311063034 | 20230311064450 | 20230311064853 | 20230311065314 | 0 | 0 | 0 |  | 0 |  | 0 | 0 | 0 | 0 | 0 | 0 | 3274 |  | 1 | 1 | 1 | 1 | 1 | 4 | 1 | 1 | 0 | 0 | 0 | 0 | 0 | 0 | 0 | 0 | 0 | 0 | 0 | 0 | 0 | 0 | 0 | 0 | 0 | 0 | 0 | 0 | 0 | 0 | 0 | 0 | 0 | 0 | 0 | 0 | 0 | 0 | 0 | 0 | 0 | 0 | 0 | 0 | 0 | 0 | 0 | 0 | 0 | 0 | 0 | 0 | 0 | 0 | 0 | 0 | 0 | 0 | 0 | 0 | 0 | 0 | 0 | 0 | 0 | 0 | 0 | 0 | 0 | 0 | 0 | 0 | 0 | 0 | 0 | 0 | 0 | 116 | 0 | 0 | 0 | 0 | 0 | 0 | 0 | 0 | 0 | 0 | 0 | 0 | 0 | 0 | 0 | 0 | 0 | 0 | 0 | 0 | 0 | 0 | 91 | 65700 | 1189 | 13690 |  |  |  | 13690 | 74 | 103 |  | 300 | 1693 | 441 |  | 0 |  | 20230311064647 | 0 | 0 | 1439 | 116 | ['底吹气体流量11', '底吹气体流量12', '底吹气体流量13', '底吹气体流量14', '底吹气体流量15', '底吹气体流量16'] | 3 | 20230311063043 | 20230311064445 | 842 | 1193.041 | 1193.542 | 1169 | 1191.912 | 62161.58 | 60085.16 | 47341.76 | 59907.61 | 0.8478423 | 0.8202727 | 0.6147059 | 0.8157126 | 2.435768 | 2.444055 | 2.45 | 2.442043 | 2.717884 | 2.643745 | 2.726078 | 2.669953 | 47.77879 | 60.05225 | 53.4 | 56.13637 | 2.576826 | 2.5439 | 2.588039 | 2.555998 | 14926255 | 32997885 | 2365840 | 50387640 | 0 | 180947.2 | 73423.05 | 254797.5 | 91711.95 | 82875.3 | 0 | 174974.8 | 4146.182 | 9166.079 | 657.1778 | 13996.57 | 48.60412 | 70.77707 |  | 994
329 | 278947 | 20230311193650 | 4 | 205 | 2777 | 1383 | 42 | 17 | 95 | 5 | 856 | 466 | 194 | 1616 | 1675 | 1680 | 128 | 60 | 50 | 30 | 121 | 71 | 6 | 833 | 479 | 120 | 340 | 191 | 39 | 0 | 1174 | 191 | 479 | 120 | 133 | 226 | 1432 | 570 | 0 | 1 | -59 | 13117299 | 20230311 | ZIt5o3Z5 | 2 | 77 | 6738 | 20230311192255 | 20230311193826 | 20230311194219 | 20230311194709 | 0 | 0 | 0 |  | 0 |  | 0 | 0 | 0 | 0 | 0 | 0 | 3243 |  | 1 | 1 | 1 | 1 | 1 | 4 | 1 | 1 | 0 | 0 | 0 | 0 | 0 | 0 | 0 | 0 | 0 | 0 | 0 | 0 | 0 | 0 | 0 | 0 | 0 | 0 | 0 | 0 | 0 | 0 | 0 | 0 | 0 | 0 | 0 | 0 | 0 | 0 | 0 | 0 | 0 | 0 | 0 | 0 | 0 | 0 | 0 | 0 | 0 | 0 | 0 | 0 | 0 | 0 | 0 | 0 | 0 | 0 | 0 | 0 | 0 | 0 | 0 | 0 | 0 | 0 | 0 | 0 | 0 | 0 | 0 | 0 | 0 | 0 | 0 | 0 | 0 | 0 | 0 | 0 | 0 | 0 | 0 | 0 | 0 | 0 | 0 | 0 | 0 | 0 | 0 | 0 | 0 | 0 | 0 | 0 | 0 | 0 | 0 | 0 | 82 | 59400 | 1189 | 14260 |  |  |  | 14260 | 48 | 169 |  | 300 | 1679 | 325 |  | 1 |  | 20230311194020 | 0 | 0 | 1432 | 0 | ['底吹气体流量11', '底吹气体流量12', '底吹气体流量13', '底吹气体流量14', '底吹气体流量15', '底吹气体流量16'] | 3 | 20230311192307 | 20230311193821 | 914 | 1192.729 | 1221.476 | 1169 | 1208.137 | 59465.39 | 55959.17 | 57184.07 | 57070.84 | 0.8108915 | 0.7660177 | 0.7674725 | 0.7788293 | 2.546124 | 2.574071 | 2.52 | 2.560799 | 2.733798 | 2.567947 | 2.604066 | 2.618359 | 54.1876 | 51.70631 | 53.7125 | 52.60645 | 2.639961 | 2.571009 | 2.562033 | 2.589579 | 15290345 | 31568770 | 5154470 | 52109840 | 86185.1 | 233319.2 | 89647.7 | 409938.5 | 25268.7 | 0 | 0 | 25268.7 | 4247.318 | 8769.103 | 1431.797 | 14474.96 | 7.019083 | 113.8718 |  | 993
330 | 279496 | 20230319005016 | 2 | 200 | 2805 | 1394 | 51 | 17 | 92 | 19 | 855 | 474 | 222.6408 | 1608 | 1660 | 1675 | 147 | 60 | 50 | 101 | 31 | 85 | 0 | 922 | 479 | 149 | 245 | 172 | 87 | 0 | 1168 | 264 | 479 | 149 | 110 | 166 | 1642 | 504 | 0 | 0 | -52 | 13117918 | 20230319 | ZIt5o3Z5 | 2 | 77 | 6928 | 20230319003637 | 20230319005218 | 20230319005759 | 20230319010158 | 0 | 0 | 0 |  | 0 |  | 0 | 472 | 0 | 0 | 0 | 0 | 3279 |  | 1 | 1 | 1 | 1 | 1 | 4 | 1 | 1 | 0 | 0 | 0 | 0 | 0 | 0 | 0 | 0 | 0 | 0 | 0 | 0 | 0 | 0 | 0 | 0 | 0 | 0 | 0 | 0 | 0 | 0 | 0 | 0 | 0 | 0 | 0 | 0 | 0 | 0 | 92 | 0 | 0 | 0 | 0 | 0 | 0 | 0 | 0 | 0 | 0 | 0 | 0 | 0 | 0 | 0 | 0 | 0 | 0 | 0 | 0 | 0 | 0 | 0 | 0 | 0 | 0 | 0 | 0 | 0 | 0 | 0 | 0 | 0 | 0 | 0 | 0 | 0 | 0 | 0 | 0 | 0 | 0 | 0 | 0 | 0 | 0 | 0 | 0 | 0 | 0 | 0 | 0 | 0 | 0 | 0 | 0 | 0 | 0 | 0 | 0 | 0 | 80 | 58100 | 1194 | 14870 |  |  |  | 14870 | 76 | 128 |  | 300 | 1685 | 313 |  | 0 |  | 20230319005559 | 0 | 0 | 1642 | 0 | ['底吹气体流量11', '底吹气体流量12', '底吹气体流量13', '底吹气体流量14', '底吹气体流量15', '底吹气体流量16'] | 3 | 20230319003647 | 20230319005213 | 926 | 1194 | 1210.651 | 1174 | 1200.841 | 59894.31 | 58936.66 | 56476.92 | 58923.71 | 0.7975347 | 0.7872553 | 0.7345299 | 0.7837905 | 3.073889 | 3.025566 | 3.03 | 3.041155 | 3.252778 | 3.307601 | 3.226923 | 3.280356 | 50.24019 | 63.84064 | 55.42756 | 58.54771 | 3.163333 | 3.166583 | 3.128462 | 3.160756 | 17196595 | 30660775 | 6562320 | 54510155 | 0 | 207485 | 149589.3 | 357519.8 | 115317.9 | 58167.4 | 0 | 173910.3 | 4776.832 | 8516.882 | 1822.867 | 15141.71 | 48.30842 | 99.31107 |  | 994
331 | 281288 | 20230412184226 | 4 | 325 | 2749 | 1397 | 38 | 17 | 99 | 16 | 855 | 466 | 253 | 1606 | 1674 | 1675 | 145 | 60 | 60 | 50 | 121 | 30 | 0 | 800 | 479 | 148 | 301 | 111 | 72 | 0 | 1101 | 111 | 479 | 148 | 100 | 106 | 1427 | 484 | 0 | 1 | -68 | 13119820 | 20230412 | ZIt5o3Z5 | 2 | 78 | 231 | 20230412182801 | 20230412184414 | 20230412184955 | 20230412185412 | 0 | 0 | 0 |  | 0 |  | 0 | 473 | 0 | 0 | 0 | 0 | 3215 |  | 1 | 1 | 1 | 1 | 1 | 4 | 1 | 1 | 0 | 0 | 0 | 0 | 0 | 0 | 0 | 0 | 0 | 0 | 0 | 0 | 0 | 0 | 0 | 0 | 0 | 0 | 0 | 0 | 0 | 0 | 0 | 0 | 0 | 0 | 0 | 0 | 0 | 0 | 0 | 0 | 0 | 0 | 0 | 0 | 0 | 0 | 0 | 0 | 0 | 0 | 0 | 0 | 0 | 0 | 0 | 0 | 0 | 0 | 0 | 0 | 0 | 0 | 0 | 0 | 0 | 0 | 0 | 0 | 0 | 0 | 0 | 0 | 0 | 0 | 0 | 0 | 0 | 0 | 0 | 0 | 0 | 0 | 0 | 0 | 0 | 33 | 0 | 0 | 0 | 0 | 0 | 0 | 0 | 0 | 0 | 0 | 0 | 0 | 0 | 0 | 74 | 55400 | 1259 | 14520 |  |  |  | 14520 | 37 | 216 |  | 300 | 1679 | 325 |  | 1 |  | 20230412184600 | 0 | 0 | 1427 | 33 | [] | 0 | 20230412182809 | 20230412184409 | 960 | 1262.787 | 1250.521 | 1239 | 1252.709375 | 54439.29 | 55308.3 | 57725.05 | 55325 | 0.7205224 | 0.7359253 | 0.7552427 | 0.7336979 | 1.982649 | 2.026248 | 2.030291 | 2.01451 | 2.331418 | 2.224465 | 2.218932 | 2.253729 | 92.78479 | 76.21984 | 76.21808 | 80.84404 | 2.157034 | 2.125357 | 2.124612 | 2.13412 | 14545095 | 32531765 | 5895595 | 53061975 | 147333.2 | 358533.2 | 130001 | 637096.2 | 50970.05 | 0 | 0 | 50970.05 | 4040.304 | 9036.601 | 1637.665 | 14739.4375 | 14.15835 | 176.9712 |  | 1042
332 | 281294 | 20230412202022 | 1 | 442 | 2801 | 1418 | 31 | 15 | 102 | 10 | 855 | 475 | 222.6408 | 1633 | 1652 | 1665 | 101 | 60 | 60 | 50 | 121 | 30 | 40 | 685 | 480 | 150 | 409 | 101 | 0 | 0 | 1095 | 101 | 480 | 150 | 156 | 0 | 1315 | 510 | 0 | 0 | -19 | 13119821 | 20230412 | ZIt5o3Z5 | 2 | 78 | 233 | 20230412200841 | 20230412202437 | 20230412202900 | 20230412203559 | 0 | 0 | 0 |  | 0 |  | 0 | 0 | 13 | 0 | 0 | 0 | 3276 |  | 1 | 1 | 1 | 1 | 1 | 4 | 1 | 1 | 0 | 0 | 0 | 0 | 0 | 0 | 0 | 0 | 0 | 0 | 0 | 0 | 0 | 0 | 0 | 0 | 0 | 0 | 0 | 0 | 0 | 0 | 0 | 0 | 0 | 0 | 0 | 0 | 0 | 0 | 0 | 0 | 0 | 0 | 0 | 0 | 0 | 0 | 0 | 0 | 0 | 0 | 0 | 0 | 0 | 0 | 0 | 0 | 0 | 0 | 0 | 0 | 0 | 0 | 0 | 0 | 0 | 0 | 0 | 0 | 0 | 0 | 0 | 0 | 0 | 0 | 0 | 0 | 0 | 0 | 0 | 0 | 0 | 0 | 0 | 0 | 0 | 0 | 0 | 0 | 0 | 0 | 0 | 0 | 0 | 0 | 0 | 0 | 0 | 0 | 0 | 0 | 81 | 59800 | 1259 | 14050 |  |  |  | 14050 | 48 | 187 |  | 300 | 1683 | 344 |  | 0 |  | 20230412202341 | 0 | 0 | 1315 | 0 | [] | 0 | 20230412200651 | 20230412202133 | 882 | 1259 | 1260.102 | 1239 | 1258.088 | 59410.44 | 59005.76 | 52447.04 | 58593.41 | 0.7921825 | 0.788551 | 0.6716901 | 0.7801814 | 1.904722 | 1.910555 | 1.97 | 1.913673 | 2.041349 | 2.058766 | 1.991127 | 2.048345 | 90.20233 | 74.91185 | 76.36778 | 79.39776 | 1.973036 | 1.98466 | 1.980563 | 1.981009 | 14920925 | 32937515 | 3675870 | 51627625 | 88118.7 | 334405.8 | 120986.4 | 544710.4 | 93124.25 | 0 | 0 | 93124.25 | 4144.701 | 9149.31 | 1021.075 | 14341.01 | 25.86785 | 151.3084 |  | 1044
333 | 283218 | 20230509065511 | 3 | 223 | 2788 | 1366 | 42 | 16 | 107 | 5 | 856 | 469 | 197 | 1616 | 1662 | 1660 | 32 | 32 | 256 | 64 | 85 | 0 | 0 | 896 | 598 | 96 | 341 | 0 | 50 | 0 | 1238 | 0 | 598 | 148 | 130 | 100 | 1590 | 391 | 0 | 1 | -46 | 13121789 | 20230509 | ZIt5o3Z5 | 2 | 78 | 874 | 20230509064124 | 20230509065748 | 20230509070121 | 20230509070519 | 0 | 0 | 0 |  | 0 |  | 0 | 0 | 0 | 0 | 0 | 0 | 3257 |  | 1 | 1 | 1 | 1 | 1 | 4 | 1 | 1 | 0 | 0 | 0 | 0 | 0 | 0 | 0 | 0 | 0 | 0 | 0 | 0 | 0 | 0 | 0 | 0 | 0 | 0 | 0 | 0 | 0 | 0 | 0 | 0 | 0 | 0 | 0 | 0 | 0 | 0 | 0 | 0 | 0 | 0 | 0 | 0 | 0 | 0 | 0 | 0 | 0 | 0 | 0 | 0 | 0 | 0 | 0 | 0 | 0 | 0 | 0 | 0 | 0 | 0 | 0 | 0 | 0 | 0 | 0 | 0 | 0 | 0 | 0 | 0 | 0 | 0 | 0 | 0 | 0 | 0 | 0 | 0 | 0 | 0 | 0 | 0 | 0 | 0 | 0 | 0 | 0 | 0 | 0 | 0 | 0 | 0 | 0 | 0 | 0 | 0 | 0 | 0 | 80 | 59800 | 1224 | 15730 |  |  |  | 15730 | 82 |  |  | 300 | 1680 | 325 |  | 0 |  | 20230509065843 | 0 | 0 | 1590 | 0 | [] | 0 | 20230509064033 | 20230509065641 | 968 | 1227.89 | 1243.262 | 1224 | 1237.152 | 59439.6 | 59406.35 | 58236.89 | 59306.96 | 0.7760294 | 0.7777723 | 0.7427778 | 0.7740289 | 1.711985 | 1.70967 | 1.729333 | 1.712149 | 2.035441 | 2.116931 | 2.160556 | 2.098089 | 78.892 | 86.95751 | 79.95 | 84.03964 | 1.873713 | 1.9133 | 1.944944 | 1.905119 | 16117925 | 35952805 | 5191090 | 57356550 | 0 | 312114.5 | 135595.2 | 448349.3 | 171025.4 | 108823 | 0 | 280473.8 | 4477.201 | 9986.89 | 1441.969 | 15932.375 | 77.90939 | 124.5415 |  | 1034
334 | 283338 | 20230510190048 | 4 | 264 | 2749 | 1425 | 35 | 16 | 102 | 5 | 854 | 468 | 222.6408 | 1645 | 1637 | 1660 | 167 | 121 | 120 | 60 | 0 | 0 | 0 | 803 | 479 | 108 | 326 | 0 | 73 | 112 | 1130 | 112 | 479 | 108 | 150 | 145 | 1390 | 399 | 145 | 0 | 8 | 13121724 | 20230510 | ZIt5o3Z5 | 2 | 78 | 915 | 20230510184602 | 20230510191155 | 20230510191324 | 20230510191758 | 0 | 0 | 0 |  | 0 |  | 0 | 462 | 0 | 0 | 0 | 0 | 3217 |  | 1 | 1 | 1 | 1 | 1 | 4 | 1 | 1 | 0 | 0 | 0 | 0 | 0 | 0 | 0 | 0 | 0 | 0 | 0 | 0 | 0 | 0 | 0 | 0 | 0 | 0 | 0 | 0 | 0 | 0 | 0 | 0 | 0 | 0 | 0 | 0 | 0 | 0 | 0 | 0 | 0 | 0 | 0 | 0 | 0 | 0 | 0 | 0 | 0 | 0 | 0 | 0 | 0 | 0 | 0 | 0 | 0 | 0 | 0 | 0 | 0 | 0 | 0 | 0 | 0 | 0 | 0 | 0 | 0 | 0 | 33 | 0 | 0 | 0 | 0 | 0 | 0 | 0 | 0 | 0 | 0 | 0 | 0 | 0 | 0 | 0 | 0 | 0 | 0 | 0 | 0 | 0 | 0 | 0 | 0 | 0 | 0 | 0 | 0 | 0 | 77 | 59500 | 1244 | 14910 | 320 |  |  | 15230 | 54 | 223 |  | 300 | 1665 | 315 |  | 0 |  | 20230510190919 | 0 | 0 | 1390 | 0 | [] | 0 | 20230510184612 | 20230510190243 | 991 | 1250.844 | 1253.278 | 1224 | 1249.028 | 57476.83 | 54071.91 | 52375.13 | 55067.25 | 0.7508646 | 0.7027032 | 0.6685217 | 0.7156004 | 2.28634 | 2.301115 | 2.32 | 2.298133 | 2.127262 | 2.111758 | 2.067391 | 2.112038 | 89.62738 | 81.25747 | 84.4375 | 84.55723 | 2.206801 | 2.206437 | 2.193696 | 2.205086 | 19895915 | 28561170 | 5978970 | 54521745 | 198778.3 | 343235.6 | 345180.5 | 888486.4 | 49389 | 0 | 0 | 49389 | 5526.643 | 7933.658 | 1660.825 | 15144.93 | 13.71917 | 246.8018 |  | 1032
335 | 283597 | 20230514015000 | 2 | 254 | 2785 | 1384 | 51 | 16 | 120 | 21 | 855 | 419 | 207 | 1611 | 1650 | 1650 | 109 | 60 | 61 | 121 | 32 | 36 | 50 | 807 | 480 | 148 | 404 | 292 | 90 | 0 | 1212 | 331 | 480 | 148 | 78 | 168 | 1435 | 786 | 0 | 1 | -39 | 13122195 | 20230514 | ZIt5o3Z5 | 2 | 78 | 1001 | 20230514013705 | 20230514015116 | 20230514015617 | 20230514020102 | 50 | 0 | 50 |  | 0 |  | 15 | 0 | 0 | 0 | 0 | 0 | 3254 |  | 1 | 1 | 1 | 1 | 1 | 4 | 1 | 1 | 0 | 0 | 0 | 0 | 0 | 0 | 0 | 0 | 0 | 0 | 0 | 0 | 0 | 0 | 0 | 0 | 0 | 0 | 0 | 0 | 0 | 0 | 0 | 0 | 0 | 0 | 0 | 0 | 0 | 0 | 0 | 0 | 0 | 0 | 0 | 0 | 0 | 0 | 0 | 0 | 0 | 0 | 0 | 0 | 0 | 0 | 0 | 0 | 0 | 0 | 0 | 0 | 0 | 0 | 0 | 0 | 0 | 0 | 0 | 0 | 0 | 0 | 0 | 0 | 0 | 0 | 0 | 0 | 0 | 38 | 0 | 0 | 0 | 0 | 0 | 0 | 0 | 0 | 0 | 0 | 0 | 0 | 0 | 0 | 0 | 0 | 0 | 0 | 0 | 0 | 0 | 0 | 87 | 60100 | 1239 | 13890 |  |  |  | 13890 | 76 | 128 |  | 300 | 1658 | 382 |  | 1 |  | 20230514015408 | 0 | 0 | 1435 | 38 | [] | 0 | 20230514013716 | 20230514015112 | 836 | 1239 | 1232.957 | 1219 | 1233.584 | 59232.89 | 62758.67 | 54928.75 | 61017.31 | 0.8491304 | 0.9127593 | 0.7702778 | 0.8812321 | 2.372727 | 2.351389 | 2.34 | 2.356866 | 2.204862 | 2.127984 | 2.13875 | 2.152177 | 79.33488 | 92.27613 | 84.4375 | 87.6846 | 2.288794 | 2.239687 | 2.239375 | 2.254521 | 14934905 | 32022100 | 3905600 | 50957480 | 0 | 256009.1 | 160915.9 | 417600.6 | 159929.2 | 120562.7 | 0 | 281122.4 | 4148.585 | 8895.028 | 1084.889 | 14154.86 | 78.08956 | 116.0002 |  | 1033
336 | 283698 | 20230515085204 | 3 | 332 | 2781 | 1360 | 37 | 15 | 107 | 14 | 856 | 467 | 225 | 1652 | 1658 | 1655 | 106 | 61 | 63 | 122 | 31 | 84 | 0 | 479 | 479 | 150 | 184 | 55 | 0 | 156 | 663 | 211 | 479 | 150 | 131 | 50 | 1394 | 332 | 156 | 1 | -6 | 13122272 | 20230515 | ZIt5o3Z5 | 2 | 78 | 1035 | 20230515083856 | 20230515085326 | 20230515085722 | 20230515090223 | 0 | 0 | 0 |  | 0 |  | 0 | 467 | 0 | 0 | 0 | 0 | 3248 |  | 1 | 1 | 1 | 1 | 1 | 4 | 1 | 1 | 0 | 0 | 0 | 0 | 0 | 0 | 0 | 0 | 0 | 0 | 0 | 0 | 0 | 0 | 0 | 0 | 0 | 0 | 0 | 0 | 0 | 0 | 0 | 0 | 0 | 0 | 0 | 0 | 0 | 0 | 0 | 0 | 0 | 0 | 0 | 0 | 0 | 0 | 0 | 286 | 0 | 0 | 0 | 0 | 0 | 0 | 0 | 0 | 0 | 0 | 0 | 93 | 0 | 0 | 0 | 0 | 0 | 0 | 0 | 0 | 0 | 0 | 0 | 0 | 0 | 0 | 0 | 0 | 0 | 0 | 0 | 0 | 0 | 0 | 0 | 0 | 0 | 0 | 0 | 0 | 0 | 0 | 0 | 0 | 0 | 0 | 0 | 0 | 0 | 379 | 0 | 0 | 93 | 63500 | 1249 | 14280 |  |  |  | 14280 | 74 | 129 |  | 300 | 1702 | 366 |  | 0 |  | 20230515085515 | 0 | 0 | 1394 | 0 | [] | 0 | 20230515083904 | 20230515085318 | 854 | 1249 | 1255.639 | 1219 | 1250.575 | 62004.07 | 61929.59 | 55179.05 | 61365.84 | 0.8903292 | 0.9046741 | 0.7775676 | 0.8895785 | 2.191605 | 2.223873 | 2.245405 | 2.216557 | 2.179547 | 2.133687 | 2.180946 | 2.150831 | 79.25535 | 91.00803 | 83.8125 | 87.04038 | 2.185576 | 2.17878 | 2.213176 | 2.183694 | 15014410 | 33208225 | 4032765 | 52351255 | 0 | 294605 | 124203.8 | 419479.3 | 153427 | 95715.7 | 0 | 249771.7 | 4170.669 | 9224.507 | 1120.2125 | 14542.02 | 69.38103 | 116.522 |  | 1033
337 | 283870 | 20230517141938 | 1 | 193 | 2759 | 1379 | 41 | 16 | 116 | 5 | 854 | 468 | 170 | 1627 | 1646 | 1675 | 158 | 93 | 121 | 51 | 45 | 0 | 0 | 662 | 479 | 149 | 472 | 97 | 0 | 0 | 1135 | 97 | 479 | 149 | 0 | 173 | 1290 | 569 | 0 | 0 | -19 | 13122427 | 20230517 | ZIt5o3Z5 | 2 | 78 | 1097 | 20230517140627 | 20230517142057 | 20230517142559 | 20230517143325 | 0 | 0 | 0 |  | 0 |  | 0 | 0 | 0 | 0 | 0 | 0 | 3227 |  | 1 | 1 | 1 | 1 | 1 | 2 | 1 | 1 | 0 | 0 | 0 | 0 | 0 | 0 | 0 | 0 | 0 | 0 | 0 | 0 | 0 | 0 | 0 | 0 | 0 | 0 | 0 | 0 | 0 | 0 | 0 | 0 | 0 | 0 | 0 | 0 | 0 | 0 | 0 | 0 | 0 | 0 | 0 | 0 | 0 | 0 | 0 | 0 | 0 | 0 | 0 | 0 | 0 | 0 | 0 | 0 | 0 | 0 | 0 | 0 | 0 | 0 | 0 | 0 | 0 | 0 | 0 | 0 | 0 | 0 | 0 | 0 | 0 | 0 | 0 | 0 | 0 | 0 | 0 | 0 | 0 | 0 | 0 | 0 | 0 | 0 | 0 | 0 | 0 | 0 | 0 | 0 | 0 | 0 | 0 | 0 | 0 | 0 | 0 | 0 | 89 | 60300 | 1239 | 14600 |  |  |  | 14600 | 31 | 163 | 68 | 300 | 1681 | 336 | 0 | 0 | 0 | 20230517142412 | 0 | 0 | 1290 | 0 | [] | 0 | 20230517140636 | 20230517142053 | 857 | 1242.716 | 1243.604 | 1219 | 1241.177 | 60345.04 | 64137.64 | 56587.2 | 62308.55 | 0.8656818 | 0.93361 | 0.7945333 | 0.9005134 | 2.196174 | 2.166892 | 2.190667 | 2.177993 | 2.149849 | 2.185618 | 2.2056 | 2.176348 | 93.49574 | 79.85697 | 83.625 | 84.38817 | 2.173011 | 2.176255 | 2.198133 | 2.17717 | 15877750 | 33173120 | 4192380 | 53343500 | 124706 | 330291.8 | 176044.3 | 632313.1 | 72125.3 | 0 | 0 | 72125.3 | 4410.486 | 9214.756 | 1164.55 | 14817.64 | 20.03481 | 175.6425 |  | 1017
338 | 283873 | 20230517150338 | 1 | 236 | 2802 | 1355 | 30 | 15 | 107 | 5 | 854 | 476 | 124 | 1633 | 1666 | 1675 | 52 | 121 | 114 | 125 | 64 | 0 | 0 | 769 | 481 | 148 | 307 | 0 | 0 | 0 | 1077 | 0 | 481 | 148 | 0 | 210 | 1598 | 307 | 0 | 1 | -33 | 13122428 | 20230517 | ZIt5o3Z5 | 2 | 78 | 1098 | 20230517144934 | 20230517150453 | 20230517150942 | 20230517151624 | 0 | 0 | 0 |  | 0 |  | 0 | 0 | 0 | 0 | 0 | 0 | 3278 |  | 1 | 1 | 1 | 1 | 1 | 2 | 1 | 1 | 0 | 0 | 0 | 0 | 0 | 0 | 0 | 0 | 0 | 0 | 0 | 0 | 0 | 0 | 0 | 0 | 0 | 0 | 0 | 0 | 0 | 0 | 0 | 0 | 0 | 0 | 0 | 0 | 0 | 0 | 0 | 0 | 0 | 0 | 0 | 0 | 0 | 200 | 0 | 0 | 0 | 0 | 0 | 0 | 0 | 0 | 0 | 0 | 0 | 0 | 0 | 0 | 0 | 0 | 0 | 0 | 0 | 0 | 0 | 0 | 0 | 0 | 0 | 0 | 0 | 0 | 0 | 0 | 0 | 0 | 0 | 0 | 0 | 0 | 0 | 0 | 0 | 0 | 0 | 0 | 0 | 0 | 0 | 0 | 0 | 0 | 0 | 200 | 0 | 0 | 0 | 0 | 87 | 59900 | 1239 | 15300 |  |  |  | 15300 | 32 | 163 |  | 300 | 1680 | 343 |  | 0 |  | 20230517150646 | 0 | 0 | 1598 | 0 | [] | 0 | 20230517144943 | 20230517150439 | 896 | 1243.105 | 1243.948 | 1219 | 1242.009 | 59987.93 | 64138.98 | 56289.02 | 62418.54 | 0.8583594 | 0.935095 | 0.7891803 | 0.9032366 | 2.152383 | 2.154232 | 2.183934 | 2.155726 | 1.972734 | 2.078186 | 2.016393 | 2.04385 | 94.15742 | 79.68646 | 83.8 | 84.10107 | 2.062559 | 2.116209 | 2.100164 | 2.099788 | 15305090 | 37086315 | 3382125 | 55873860 | 113812.5 | 368471.5 | 121734.1 | 605290.4 | 78387.85 | 0 | 0 | 78387.85 | 4251.414 | 10301.75 | 939.4792 | 15520.52 | 21.7744 | 168.1362 |  | 1019
339 | 284409 | 20230524161920 | 2 | 304.8894 | 2788 | 1364 | 42 | 15 | 107 | 5 | 853 | 477 | 210.609375 | 1628 | 1646 | 1655 | 164 | 61 | 99 | 32 | 121 | 0 | 0 | 552 | 479 | 150 | 194 | 141 | 0 | 0 | 747 | 141 | 479 | 150 | 111 | 43 | 1403 | 506 | 0 | 1 | -18 | 13123039 | 20230524 | ZIt5o3Z5 | 2 | 78 | 1278 | 20230524160626 | 20230524162439 | 20230524162629 | 20230524163112 | 0 | 0 | 0 |  | 0 |  | 0 | 0 | 0 | 0 | 0 | 0 | 3265 |  | 1 | 1 | 1 | 1 | 1 | 4 | 1 | 1 | 0 | 0 | 0 | 0 | 0 | 0 | 0 | 0 | 0 | 0 | 0 | 0 | 0 | 0 | 0 | 0 | 0 | 0 | 0 | 0 | 0 | 0 | 0 | 0 | 0 | 0 | 0 | 0 | 0 | 0 | 0 | 0 | 0 | 0 | 0 | 0 | 0 | 0 | 0 | 222 | 0 | 0 | 0 | 0 | 0 | 0 | 0 | 0 | 0 | 0 | 0 | 171 | 0 | 0 | 0 | 0 | 0 | 0 | 0 | 0 | 0 | 0 | 0 | 0 | 0 | 0 | 0 | 0 | 0 | 0 | 0 | 0 | 0 | 0 | 0 | 0 | 0 | 0 | 0 | 0 | 0 | 0 | 0 | 0 | 0 | 0 | 0 | 0 | 0 | 393 | 0 | 0 | 96 | 65500 | 1224 | 13830 | 280 |  |  | 14110 | 86 | 135 |  | 300 | 1670 | 390 |  | 0 |  | 20230524162219 | 0 | 0 | 1403 | 0 | [] | 0 | 20230524160637 | 20230524162011 | 814 | 1232.302 | 1229.451 | 1214 | 1229.306 | 61659.02 | 63742.1 | 50564.31 | 62315.09 | 0.8903404 | 0.9320076 | 0.7041176 | 0.9057002 | 1.94 | 1.907083 | 1.89 | 1.915516 | 2.065319 | 2.068239 | 2.151765 | 2.072629 | 78.72048 | 89.03556 | 81.825 | 85.60585 | 2.00266 | 1.987661 | 2.020882 | 1.994072 | 14437585 | 33606625 | 2529890 | 50672445 | 0 | 278606.1 | 115838.7 | 395099.4 | 147355.9 | 96842.85 | 0 | 244818.6 | 4010.44 | 9335.174 | 702.7472 | 14075.68 | 68.00518 | 109.7498 |  | 1019
340 | 284709 | 20230529142657 | 1 | 282 | 2780 | 1318 | 37 | 18 | 110 | 5 | 855 | 468 | 210.609375 | 1664 | 1661 | 1660 | 80 | 85 | 62 | 32 | 122 | 87 | 0 | 620 | 479 | 0 | 505 | 0 | 51 | 0 | 1126 | 0 | 479 | 0 | 0 | 263 | 1439 | 556 | 0 | 1 | 3 | 13123342 | 20230529 | ZIt5o3Z5 | 2 | 78 | 1378 | 20230529141305 | 20230529142822 | 20230529143736 | 20230529144310 | 0 | 0 | 0 |  | 0 |  | 0 | 0 | 0 | 0 | 0 | 0 | 3248 |  | 1 | 1 | 1 | 1 | 1 | 4 | 1 | 1 | 0 | 0 | 0 | 0 | 0 | 0 | 0 | 0 | 0 | 0 | 0 | 100 | 0 | 0 | 0 | 0 | 0 | 0 | 0 | 0 | 0 | 0 | 0 | 0 | 0 | 0 | 0 | 0 | 0 | 0 | 0 | 0 | 0 | 0 | 0 | 0 | 40 | 200 | 0 | 0 | 0 | 0 | 0 | 0 | 0 | 0 | 0 | 0 | 0 | 0 | 0 | 0 | 0 | 0 | 0 | 0 | 0 | 0 | 0 | 0 | 0 | 0 | 0 | 0 | 0 | 0 | 0 | 0 | 0 | 0 | 0 | 0 | 0 | 0 | 0 | 0 | 0 | 0 | 0 | 0 | 0 | 0 | 0 | 0 | 0 | 0 | 0 | 200 | 100 | 0 | 0 | 0 | 98 | 65100 | 1237 | 15560 |  |  |  | 15560 | 113 | 175 |  | 300 | 1718 | 320 |  | 0 |  | 20230529143101 | 100 | 0 | 1339 | 0 | [] | 0 | 20230529141316 | 20230529142817 | 901 | 1241.132 | 1227.557 | 1217 | 1230.627 | 63508.31 | 63835.24 | 57051 | 63136.35 | 0.9443609 | 0.9578378 | 0.829375 | 0.9424528 | 1.987707 | 1.95 | 1.942625 | 1.960477 | 2.027293 | 2.080739 | 2.13325 | 2.069623 | 89.98031 | 81.28637 | 83.58547 | 84.0572 | 2.0075 | 2.015369 | 2.037938 | 2.01505 | 16839920 | 35378025 | 4512740 | 56831490 | 44527.05 | 356501.1 | 159673.5 | 561950.7 | 146243.5 | 3690.15 | 0 | 150127.3 | 4677.756 | 9827.229 | 1253.539 | 15786.525 | 41.70203 | 156.0974 |  | 1018
341 | 278384 | 20230304024821 | 1 | 304 | 2785 | 1375 | 39 | 19 | 94 | 5 | 850 | 490 | 194 | 1626 | 1674 | 1675 | 30 | 150 | 59 | 30 | 31 | 51 | 139 | 648 | 549 | 151 | 475 | 0 | 114 | 0 | 1123 | 0 | 549 | 205 | 187 | 114 | 1465 | 688 | 0 | 1 | -48 | 13116844 | 20230304 | ZIt5o3Zm | 2 | 77 | 6492 | 20230304023449 | 20230304024941 | 20230304025334 | 20230304025730 | 0 | 0 | 0 |  | 0 |  | 0 | 0 | 0 | 0 | 0 | 0 | 3275 |  | 1 | 1 | 1 | 1 | 1 | 4 | 1 | 1 | 0 | 0 | 0 | 0 | 0 | 0 | 0 | 0 | 0 | 0 | 0 | 0 | 0 | 0 | 0 | 0 | 0 | 0 | 0 | 0 | 0 | 0 | 0 | 0 | 0 | 0 | 0 | 0 | 0 | 0 | 0 | 0 | 0 | 0 | 0 | 0 | 0 | 117 | 0 | 0 | 0 | 0 | 0 | 0 | 0 | 0 | 0 | 0 | 0 | 99 | 0 | 0 | 0 | 0 | 0 | 0 | 0 | 0 | 0 | 0 | 0 | 0 | 0 | 0 | 0 | 0 | 0 | 0 | 0 | 0 | 0 | 0 | 0 | 0 | 0 | 0 | 0 | 0 | 0 | 0 | 0 | 0 | 0 | 0 | 0 | 0 | 0 | 216 | 0 | 0 | 0 | 0 | 90 | 66800 | 1215 | 15310 |  |  |  | 15310 | 31 | 136 |  | 300 | 1682 | 339 |  | 1 |  | 20230304025144 | 0 | 0 | 1465 | 0 | ['底吹气体流量11', '底吹气体流量12', '底吹气体流量13', '底吹气体流量14', '底吹气体流量15', '底吹气体流量16'] | 3 | 20230304023459 | 20230304024938 | 879 | 1212.749 | 1221.456 | 1174 | 1214.812 | 65592.51 | 63048.35 | 56958.44 | 63241.37 | 0.8826693 | 0.8486933 | 0.7423377 | 0.8490785 | 3.001195 | 2.975626 | 2.97 | 2.982435 | 2.501992 | 2.496298 | 2.523247 | 2.500284 | 66.226 | 55.96874 | 56.1875 | 58.91688 | 2.751594 | 2.735962 | 2.746623 | 2.74136 | 16405530 | 34690120 | 4335540 | 55530115 | 41689.55 | 243213.7 | 87879.05 | 373647 | 90798.55 | 3002.6 | 0 | 93926.85 | 4557.092 | 9636.144 | 1204.317 | 15425.03 | 26.09079 | 103.7908 |  | 994
342 | 278390 | 20230304043939 | 1 | 248 | 2860 | 1358 | 31 | 19 | 99 | 5 | 860 | 464 | 222.6408 | 1587 | 1643 | 1675 | 33 | 139 | 58 | 29 | 33 | 53 | 119 | 706 | 550 | 153 | 393 | 0 | 114 | 0 | 1100 | 0 | 550 | 212 | 155 | 114 | 1608 | 507 | 0 | 0 | -56 | 13116845 | 20230304 | ZIt5o3Zm | 2 | 77 | 6495 | 20230304042717 | 20230304044135 | 20230304044542 | 20230304045002 | 0 | 0 | 0 |  | 0 |  | 0 | 0 | 0 | 0 | 0 | 0 | 3324 |  | 1 | 1 | 1 | 1 | 1 | 4 | 1 | 1 | 0 | 0 | 0 | 0 | 0 | 0 | 0 | 0 | 0 | 0 | 0 | 0 | 0 | 0 | 0 | 0 | 0 | 0 | 0 | 0 | 0 | 0 | 0 | 0 | 0 | 0 | 0 | 0 | 0 | 0 | 0 | 0 | 0 | 0 | 0 | 0 | 0 | 199 | 0 | 0 | 0 | 0 | 0 | 0 | 0 | 0 | 0 | 0 | 0 | 0 | 0 | 0 | 0 | 0 | 0 | 0 | 0 | 0 | 0 | 0 | 0 | 0 | 0 | 0 | 0 | 0 | 0 | 0 | 0 | 0 | 0 | 0 | 0 | 0 | 0 | 0 | 0 | 0 | 0 | 0 | 0 | 0 | 0 | 0 | 0 | 0 | 0 | 199 | 0 | 0 | 0 | 0 | 91 | 66800 | 1215 | 15910 |  |  |  | 15910 | 36 | 136 | 45 | 300 | 1672 | 311 | 0 | 0 | 0 | 20230304044435 | 0 | 0 | 1608 | 0 | ['底吹气体流量11', '底吹气体流量12', '底吹气体流量13', '底吹气体流量14', '底吹气体流量15', '底吹气体流量16'] | 3 | 20230304042727 | 20230304044131 | 844 | 1216.206 | 1222.943 | 1171.125 | 1214.015 | 65603.7 | 71860.61 | 59567.05 | 68323.99 | 0.8812841 | 0.9787158 | 0.7852679 | 0.9233768 | 2.975019 | 2.9896 | 3 | 2.98654 | 2.448988 | 2.420758 | 2.518125 | 2.442275 | 66.17091 | 55.53197 | 56.1125 | 58.84859 | 2.712004 | 2.705179 | 2.759062 | 2.714408 | 16802380 | 34084475 | 6621470 | 57606920 | 47458.35 | 209229.2 | 127968.4 | 385520.6 | 88118.7 | 1318.05 | 0 | 89521.9 | 4667.328 | 9467.91 | 1839.297 | 16001.92 | 24.86719 | 107.089 |  | 996
343 | 278541 | 20230306072316 | 3 | 202 | 2720 | 1409 | 35 | 18 | 90 | 14 | 850 | 480 | 248 | 1608 | 1663 | 1675 | 104 | 105 | 103 | 65 | 54 | 32 | 17 | 802 | 549 | 151 | 298 | 23 | 0 | 0 | 1100 | 82 | 549 | 203 | 121 | 29 | 1560 | 321 | 0 | 1 | -55 | 13116842 | 20230306 | ZIt5o3Zm | 2 | 77 | 6569 | 20230306071029 | 20230306072504 | 20230306072955 | 20230306073526 | 0 | 0 | 0 |  | 0 |  | 0 | 0 | 0 | 0 | 0 | 0 | 3200 |  | 1 | 1 | 1 | 1 | 1 | 4 | 3 | 1 | 0 | 0 | 0 | 0 | 0 | 0 | 0 | 0 | 0 | 0 | 0 | 0 | 0 | 0 | 0 | 0 | 0 | 0 | 0 | 0 | 0 | 0 | 0 | 0 | 0 | 0 | 0 | 0 | 0 | 0 | 58 | 0 | 0 | 0 | 0 | 0 | 0 | 0 | 0 | 0 | 0 | 0 | 0 | 0 | 0 | 0 | 0 | 0 | 0 | 0 | 0 | 0 | 0 | 0 | 0 | 0 | 0 | 0 | 0 | 0 | 0 | 0 | 0 | 0 | 0 | 0 | 0 | 0 | 0 | 0 | 0 | 0 | 0 | 0 | 0 | 0 | 0 | 0 | 0 | 0 | 0 | 0 | 0 | 0 | 0 | 0 | 0 | 0 | 0 | 0 | 0 | 0 | 89 | 65300 | 1220 | 14930 |  |  |  | 14930 | 27 | 180 |  | 300 | 1680 | 323 |  | 0 |  | 20230306072848 | 0 | 0 | 1560 | 0 | ['底吹气体流量11', '底吹气体流量12', '底吹气体流量13', '底吹气体流量14', '底吹气体流量15', '底吹气体流量16'] | 3 | 20230306071037 | 20230306072457 | 860 | 1217.392 | 1214.481 | 1170 | 1210.181 | 64248.35 | 63773.85 | 58934.85 | 63356.17 | 0.8657143 | 0.8627366 | 0.7766337 | 0.8535698 | 2.815824 | 2.849362 | 2.87 | 2.841139 | 2.786117 | 2.7443 | 2.777228 | 2.761442 | 55.77875 | 53.72248 | 55.7625 | 54.61481 | 2.800971 | 2.796831 | 2.823614 | 2.801291 | 17482395 | 30944040 | 5901915 | 54428325 | 96500.05 | 208466.4 | 142326.8 | 448106.6 | 24921.3 | 0 | 0 | 24921.3 | 4856.221 | 8595.567 | 1639.421 | 15118.98 | 6.922583 | 124.4741 |  | 991
344 | 278340 | 20230303130242 | 4 | 297 | 2774 | 1363 | 30 | 19 | 98 | 5 | 860 | 449 | 230 | 1605 | 1666 | 1675 | 131 | 60 | 52 | 32 | 121 | 53 | 0 | 833 | 548 | 113 | 315 | 125 | 0 | 0 | 1149 | 125 | 548 | 179 | 121 | 33 | 1494 | 440 | 0 | 1 | -61 | 13116632 | 20230303 | ZIt5onZm | 2 | 77 | 6470 | 20230303125006 | 20230303130419 | 20230303130804 | 20230303131235 | 0 | 0 | 0 |  | 0 |  | 0 | 0 | 0 | 0 | 0 | 0 | 3223 |  | 1 | 1 | 1 | 1 | 1 | 4 | 1 | 1 | 0 | 0 | 0 | 0 | 0 | 0 | 0 | 0 | 0 | 0 | 0 | 0 | 0 | 0 | 0 | 0 | 0 | 0 | 0 | 0 | 0 | 0 | 0 | 0 | 0 | 0 | 0 | 0 | 0 | 0 | 0 | 0 | 0 | 0 | 0 | 0 | 0 | 0 | 0 | 0 | 0 | 0 | 0 | 0 | 0 | 0 | 0 | 0 | 0 | 0 | 0 | 0 | 0 | 0 | 0 | 0 | 0 | 0 | 0 | 0 | 0 | 0 | 0 | 0 | 0 | 0 | 0 | 0 | 0 | 0 | 0 | 0 | 0 | 0 | 0 | 0 | 0 | 0 | 0 | 0 | 0 | 0 | 0 | 0 | 0 | 0 | 0 | 0 | 0 | 0 | 0 | 0 | 90 | 65800 | 1209 | 14510 |  |  |  | 14510 | 40 | 140 |  | 300 | 1676 | 328 |  | 1 |  | 20230303130615 | 0 | 0 | 1494 | 0 | ['底吹气体流量11', '底吹气体流量12', '底吹气体流量13', '底吹气体流量14', '底吹气体流量15', '底吹气体流量16'] | 3 | 20230303125026 | 20230303130416 | 830 | 1211.675 | 1233.727 | 1179 | 1221.217 | 64855.4 | 63666.87 | 58453.83 | 63415.55 | 0.886751 | 0.8702008 | 0.773617 | 0.8639807 | 3.047131 | 3.048574 | 3.05 | 3.048323 | 2.668861 | 2.674036 | 2.734468 | 2.679409 | 66.31123 | 55.69244 | 55.8875 | 58.75033 | 2.857996 | 2.861305 | 2.892234 | 2.863866 | 15308160 | 31656930 | 5444860 | 52508240 | 37945.3 | 217216.7 | 92117.45 | 348133.1 | 87281.1 | 4160.7 | 0 | 91591.9 | 4252.267 | 8793.592 | 1512.461 | 14585.62 | 25.44219 | 96.70364 |  | 992
345 | 278607 | 20230307043324 | 2 | 300 | 2830 | 1390 | 29 | 18 | 95 | 5 | 865 | 441 | 222.6408 | 1593 | 1661 | 1675 | 150 | 60 | 50 | 30 | 30 | 121 | 0 | 758 | 550 | 148 | 278 | 197 | 0 | 0 | 1036 | 197 | 550 | 148 | 155 | 32 | 1456 | 475 | 0 | 0 | -68 | 13116938 | 20230307 | ZIt5onZm | 2 | 77 | 6603 | 20230307042057 | 20230307043500 | 20230307043815 | 20230307044309 | 0 | 0 | 0 |  | 0 |  | 0 | 0 | 0 | 0 | 0 | 0 | 3271 |  | 1 | 1 | 1 | 1 | 1 | 4 | 1 | 1 | 0 | 0 | 0 | 0 | 0 | 0 | 0 | 0 | 0 | 0 | 0 | 0 | 0 | 0 | 0 | 0 | 0 | 0 | 0 | 0 | 0 | 0 | 0 | 0 | 0 | 0 | 0 | 0 | 0 | 0 | 0 | 0 | 0 | 0 | 0 | 0 | 0 | 0 | 0 | 0 | 0 | 0 | 0 | 0 | 0 | 0 | 0 | 0 | 0 | 0 | 0 | 0 | 0 | 0 | 0 | 0 | 0 | 0 | 0 | 0 | 0 | 0 | 0 | 0 | 0 | 0 | 0 | 0 | 0 | 0 | 0 | 0 | 0 | 0 | 0 | 0 | 0 | 0 | 0 | 0 | 0 | 0 | 0 | 0 | 0 | 0 | 0 | 0 | 0 | 0 | 0 | 48 | 92 | 67300 | 1209 | 14560 |  |  |  | 14560 | 58 | 107 |  | 300 | 1665 | 320 |  | 1 |  | 20230307043658 | 0 | 0 | 1456 | 0 | ['底吹气体流量11', '底吹气体流量12', '底吹气体流量13', '底吹气体流量14', '底吹气体流量15', '底吹气体流量16'] | 3 | 20230307042108 | 20230307043456 | 828 | 1209 | 1222.409 | 1179 | 1213.748 | 64416.24 | 65506.13 | 58401.41 | 64404.76 | 0.8695781 | 0.8959319 | 0.7729348 | 0.8747222 | 2.751139 | 2.749559 | 2.74413 | 2.749408 | 2.861856 | 2.761503 | 2.815326 | 2.796208 | 51.2539 | 63.11849 | 55.1625 | 58.83847 | 2.806498 | 2.755531 | 2.779728 | 2.772808 | 15209465 | 32636635 | 5322415 | 53270250 | 0 | 184277.6 | 92916.05 | 277635 | 96751 | 67259.3 | 0 | 164433.1 | 4224.851 | 9065.732 | 1478.449 | 14797.29 | 45.67585 | 77.12083 |  | 994
346 | 278184 | 20230301081940 | 2 | 304.8894 | 2770 | 1424 | 36 | 18 | 95 | 7 | 849 | 490 | 87 | 1647 | 1668 | 1675 | 146 | 133 | 50 | 30 | 131 | 0 | 0 | 740 | 550 | 150 | 274 | 216 | 0 | 0 | 1015 | 216 | 550 | 150 | 110 | 61 | 1440 | 490 | 0 | 1 | -21 | 13116446 | 20230301 | ZIt5odZ5 | 2 | 77 | 6391 | 20230301080636 | 20230301082031 | 20230301082525 | 20230301083043 | 0 | 0 | 0 |  | 0 |  | 0 | 0 | 0 | 0 | 0 | 0 | 3260 |  | 1 | 1 | 1 | 1 | 1 | 4 | 1 | 1 | 0 | 0 | 0 | 0 | 0 | 0 | 0 | 0 | 0 | 0 | 0 | 0 | 0 | 0 | 0 | 0 | 0 | 0 | 0 | 0 | 0 | 0 | 0 | 0 | 0 | 0 | 0 | 0 | 0 | 0 | 0 | 0 | 0 | 0 | 0 | 0 | 0 | 0 | 0 | 0 | 0 | 0 | 0 | 0 | 0 | 0 | 0 | 0 | 0 | 0 | 0 | 0 | 0 | 0 | 0 | 0 | 0 | 0 | 0 | 0 | 0 | 0 | 0 | 0 | 0 | 0 | 0 | 0 | 0 | 0 | 0 | 0 | 0 | 0 | 0 | 0 | 0 | 0 | 0 | 0 | 0 | 0 | 0 | 0 | 0 | 0 | 0 | 0 | 0 | 0 | 0 | 0 | 89 | 65400 | 1215 | 13460 |  |  |  | 13460 | 48 | 120 |  | 300 | 1681 | 369 |  | 0 |  | 20230301082229 | 0 | 0 | 1440 | 0 | ['底吹气体流量11', '底吹气体流量12', '底吹气体流量13', '底吹气体流量14', '底吹气体流量15', '底吹气体流量16'] | 3 | 20230301080647 | 20230301082025 | 818 | 1215 | 1223.478 | 1184 | 1218.87 | 62223.02 | 63744.18 | 46905.78 | 62380.86 | 0.8340851 | 0.8630483 | 0.6044444 | 0.8405012 | 3.03 | 2.998439 | 3.01 | 3.008142 | 2.891362 | 2.944349 | 2.92 | 2.927787 | 57.075 | 66.12728 | 55.31194 | 62.93171 | 2.960681 | 2.971394 | 2.965 | 2.967965 | 14565280 | 34246005 | 2061070 | 50969050 | 0 | 201360.1 | 73558.8 | 275362.6 | 106844.4 | 82801.5 | 0 | 190102.5 | 4045.911 | 9512.779 | 572.5194 | 14158.07 | 52.80625 | 76.48961 |  | 994
347 | 278882 | 20230311001515 | 2 | 371 | 2744 | 1270 | 32 | 15 | 96 | 7 | 850 | 484 | 222.6408 | 1581 | 1651 | 1670 | 131 | 60 | 51 | 30 | 15 | 116 | 30 | 666 | 480 | 150 | 475 | 0 | 0 | 0 | 1141 | 0 | 480 | 150 | 67 | 27 | 1795 | 475 | 0 | 0 | -70 | 13117229 | 20230310 | ZIt5odZ5 | 2 | 77 | 6719 | 20230311000619 | 20230311002207 | 20230311002541 | 20230311003010 | 0 | 0 | 0 |  | 0 |  | 0 | 0 | 51 | 0 | 0 | 0 | 3228 |  | 1 | 1 | 1 | 1 | 1 | 4 | 1 | 1 | 0 | 0 | 0 | 0 | 0 | 0 | 0 | 0 | 0 | 0 | 0 | 100 | 0 | 0 | 0 | 0 | 0 | 0 | 0 | 0 | 0 | 0 | 0 | 0 | 0 | 0 | 0 | 0 | 0 | 0 | 0 | 0 | 0 | 0 | 0 | 0 | 0 | 399 | 0 | 0 | 0 | 0 | 0 | 0 | 0 | 0 | 0 | 0 | 0 | 0 | 0 | 0 | 0 | 0 | 0 | 0 | 0 | 0 | 0 | 0 | 0 | 0 | 0 | 0 | 0 | 0 | 0 | 0 | 0 | 0 | 0 | 0 | 0 | 0 | 0 | 0 | 0 | 0 | 0 | 0 | 0 | 0 | 0 | 0 | 0 | 0 | 0 | 399 | 100 | 0 | 0 | 0 | 83 | 60500 | 1199 | 15970 |  |  |  | 15970 | 70 | 115 |  | 300 | 1662 | 312 |  | 1 |  | 20230311001910 | 100 | 0 | 1695 | 0 | ['底吹气体流量11', '底吹气体流量12', '底吹气体流量13', '底吹气体流量14', '底吹气体流量15', '底吹气体流量16'] | 3 | 20230311000130 | 20230311001703 | 933 | 1199 | 1209.87 | 1169 | 1202.051 | 60577.58 | 63884.89 | 59912.31 | 62485.67 | 0.8237358 | 0.8771964 | 0.7984259 | 0.8528939 | 2.686 | 2.692018 | 2.71 | 2.69239 | 2.783585 | 2.751804 | 2.718982 | 2.757031 | 47.91533 | 61.01946 | 54.475 | 56.53994 | 2.734792 | 2.721911 | 2.714491 | 2.724711 | 15999225 | 35726350 | 6420665 | 58244630 | 0 | 215891.2 | 101936.9 | 318263.9 | 101168.3 | 57057.6 | 0 | 158626.7 | 4444.229 | 9923.986 | 1783.518 | 16179.06 | 44.06296 | 88.40663 |  | 992
348 | 279499 | 20230319013921 | 2 | 322 | 2775 | 1280 | 54 | 15 | 97 | 5 | 849 | 491 | 301 | 1610 | 1655 | 1675 | 149 | 60 | 51 | 32 | 102 | 97 | 0 | 907 | 479 | 150 | 126 | 0 | 43 | 193 | 1034 | 193 | 479 | 150 | 81 | 121 | 1729 | 169 | 193 | 0 | -45 | 13117933 | 20230319 | ZIt5odZ5 | 2 | 77 | 6929 | 20230319012458 | 20230319014129 | 20230319014722 | 20230319015227 | 0 | 0 | 0 |  | 0 |  | 0 | 0 | 0 | 0 | 0 | 0 | 3266 |  | 1 | 1 | 1 | 1 | 1 | 4 | 1 | 1 | 0 | 0 | 0 | 0 | 0 | 0 | 0 | 0 | 0 | 0 | 0 | 0 | 0 | 0 | 0 | 0 | 0 | 0 | 0 | 0 | 0 | 0 | 0 | 0 | 0 | 0 | 0 | 0 | 0 | 0 | 0 | 0 | 0 | 0 | 0 | 0 | 0 | 193 | 0 | 0 | 0 | 0 | 0 | 0 | 0 | 0 | 0 | 0 | 0 | 0 | 0 | 0 | 0 | 0 | 0 | 0 | 0 | 0 | 0 | 0 | 0 | 0 | 0 | 0 | 0 | 0 | 0 | 0 | 0 | 0 | 0 | 0 | 0 | 0 | 0 | 0 | 0 | 0 | 0 | 0 | 0 | 0 | 0 | 0 | 0 | 0 | 0 | 193 | 0 | 0 | 0 | 0 | 81 | 60100 | 1194 | 15360 |  |  |  | 15360 | 67 | 141 |  | 300 | 1632 | 319 |  | 0 |  | 20230319014539 | 0 | 0 | 1729 | 0 | ['底吹气体流量11', '底吹气体流量12', '底吹气体流量13', '底吹气体流量14', '底吹气体流量15', '底吹气体流量16'] | 3 | 20230319012511 | 20230319014125 | 974 | 1191.195 | 1197.996 | 1174 | 1192.798 | 58463.52 | 57747.33 | 56695.08 | 57839.11 | 0.7792182 | 0.7691713 | 0.7397581 | 0.7685934 | 3.07 | 3.070387 | 3.072097 | 3.070482 | 3.191694 | 3.215359 | 3.279516 | 3.216068 | 49.99336 | 63.47472 | 55.62349 | 58.22592 | 3.130847 | 3.142873 | 3.175806 | 3.143275 | 17893815 | 31311730 | 6983475 | 56279145 | 0 | 222578.1 | 165014.2 | 388038.4 | 122352.8 | 52718.9 | 0 | 175499.9 | 4970.504 | 8697.703 | 1939.854 | 15633.1 | 48.74997 | 107.7885 |  | 994
349 | 378316 | 20230303052830 | 2 | 258 | 2783 | 1409 | 34 | 20 | 98 | 5 | 850 | 490 | 176 | 1615 | 1665 | 1665 | 205 | 31 | 51 | 31 | 172 | 0 | 0 | 698 | 549 | 144 | 325 | 178 | 0 | 0 | 1023 | 178 | 549 | 144 | 191 | 62 | 1473 | 503 | 0 | 1 | -50 | 13116693 | 20230303 | ZIt53fZ3 | 3 | 80 | 1266 | 20230303051633 | 20230303052953 | 20230303053423 | 20230303054001 | 0 | 0 | 0 |  | 0 |  | 0 | 0 | 0 | 0 | 0 | 0 | 3273 |  | 1 | 1 | 1 | 1 | 1 | 4 | 1 | 1 | 0 | 0 | 0 | 0 | 0 | 0 | 0 | 0 | 82 | 0 | 0 | 0 | 0 | 0 | 0 | 0 | 0 | 0 | 0 | 0 | 0 | 0 | 0 | 0 | 0 | 0 | 0 | 0 | 0 | 0 | 0 | 0 | 0 | 0 | 0 | 0 | 0 | 0 | 0 | 0 | 0 | 0 | 0 | 0 | 0 | 0 | 0 | 0 | 0 | 0 | 0 | 0 | 0 | 0 | 0 | 0 | 0 | 0 | 0 | 0 | 0 | 0 | 0 | 0 | 0 | 0 | 0 | 0 | 0 | 0 | 0 | 0 | 0 | 0 | 0 | 0 | 0 | 0 | 0 | 0 | 0 | 0 | 0 | 0 | 0 | 0 | 0 | 0 | 0 | 0 | 0 | 0 | 96 | 70100 | 1279 | 14420 |  |  |  | 14420 | 58 |  |  | 300 | 1669 | 343 |  | 1 |  | 20230303053327 | 82 | 0 | 1391 | 0 | ['底吹气体流量13', '底吹气体流量14', '底吹气体流量15', '底吹气体流量16'] | 2 | 20230303051639 | 20230303052945 | 786 | 1279 | 1271.436 | 1229 | 1269.812 | 67298.13 | 68356.25 | 58828.53 | 67107.88 | 0.9298413 | 0.9256645 | 0.8078667 | 0.9157633 | 2.925952 | 2.912201 | 2.92 | 2.917354 | 2.907659 | 2.887429 | 2.7852 | 2.88416 | 62.5625 | 74.26375 | 62.86667 | 69.4247 | 2.916806 | 2.899815 | 2.8526 | 2.900757 | 16901210 | 31320970 | 4359805 | 52690945 | 0 | 187698.7 | 143686.2 | 331887.7 | 125625.5 | 84496.15 | 0 | 210622.2 | 4694.781 | 8700.269 | 1211.057 | 14636.37 | 58.50615 | 92.19103 |  | 1049
350 | 378379 | 20230304011026 | 1 | 277 | 2825 | 1351 | 25 | 19 | 91 | 5 | 850 | 498 | 210.609375 | 1561 | 1686 | 1675 | 29 | 14 | 139 | 62 | 52 | 32 | 31 | 857 | 550 | 0 | 315 | 0 | 0 | 0 | 1173 | 0 | 550 | 53 | 0 | 155 | 1706 | 315 | 0 | 1 | -125 | 13116826 | 20230304 | ZIt53fZ3 | 3 | 80 | 1298 | 20230304005732 | 20230304011322 | 20230304011658 | 20230304012158 | 0 | 0 | 0 |  | 0 |  | 0 | 0 | 139 | 0 | 0 | 0 | 3323 |  | 1 | 1 | 1 | 1 | 1 | 4 | 1 | 1 | 0 | 0 | 0 | 0 | 0 | 0 | 0 | 0 | 0 | 0 | 0 | 100 | 0 | 0 | 0 | 0 | 0 | 0 | 0 | 0 | 0 | 0 | 0 | 0 | 0 | 0 | 0 | 0 | 0 | 0 | 0 | 0 | 0 | 0 | 0 | 0 | 0 | 199 | 0 | 0 | 0 | 0 | 0 | 0 | 0 | 0 | 0 | 0 | 0 | 0 | 0 | 0 | 0 | 0 | 0 | 0 | 0 | 0 | 0 | 0 | 0 | 0 | 0 | 0 | 0 | 0 | 0 | 0 | 0 | 0 | 0 | 0 | 0 | 0 | 0 | 0 | 0 | 0 | 0 | 0 | 0 | 0 | 0 | 0 | 0 | 0 | 0 | 199 | 100 | 0 | 0 | 0 | 92 | 67300 | 1239 | 16550 |  |  |  | 16550 | 64 | 118 |  | 300 | 1685 | 354 |  | 1 |  | 20230304011520 | 100 | 0 | 1606 | 0 | ['底吹气体流量13', '底吹气体流量14', '底吹气体流量15', '底吹气体流量16'] | 2 | 20230304005737 | 20230304011318 | 941 | 1247.207 | 1241.169 | 1229 | 1240.651 | 64943.57 | 66504.29 | 56982.38 | 64322.66 | 0.8987594 | 0.9054473 | 0.7690698 | 0.8786291 | 3.031617 | 3.006521 | 3.012733 | 3.01475 | 2.626053 | 2.545249 | 2.515058 | 2.562572 | 61.35 | 72.36096 | 62.31272 | 67.41174 | 2.828835 | 2.775885 | 2.763895 | 2.788661 | 17219475 | 33398595 | 9748720 | 60472710 | 0 | 200338.1 | 146559.4 | 347396 | 130062 | 90347.7 | 0 | 220900.5 | 4783.1875 | 9277.3875 | 2707.978 | 16797.975 | 61.36125 | 96.4989 |  | 1051
351 | 378398 | 20230304070636 | 1 | 269 | 2744 | 1401 | 36 | 19 | 98 | 5 | 850 | 483 | 210.609375 | 1617 | 1686 | 1675 | 32 | 145 | 61 | 31 | 31 | 30 | 153 | 824 | 599 | 151 | 303 | 0 | 89 | 0 | 1127 | 0 | 599 | 233 | 240 | 89 | 1574 | 392 | 0 | 1 | -69 | 13116832 | 20230304 | ZIt53fZ3 | 3 | 80 | 1308 | 20230304065449 | 20230304070805 | 20230304071115 | 20230304071548 | 0 | 0 | 0 |  | 0 |  | 0 | 0 | 0 | 0 | 0 | 0 | 3227 |  | 1 | 1 | 1 | 1 | 1 | 4 | 1 | 1 | 0 | 0 | 0 | 0 | 0 | 0 | 0 | 0 | 0 | 0 | 0 | 0 | 0 | 0 | 0 | 0 | 0 | 0 | 0 | 0 | 0 | 0 | 0 | 0 | 0 | 0 | 0 | 0 | 0 | 0 | 0 | 0 | 0 | 0 | 0 | 0 | 0 | 0 | 0 | 0 | 0 | 0 | 0 | 0 | 0 | 0 | 0 | 0 | 0 | 0 | 0 | 0 | 0 | 0 | 0 | 0 | 0 | 0 | 0 | 0 | 0 | 0 | 0 | 0 | 0 | 0 | 0 | 0 | 0 | 0 | 0 | 0 | 0 | 0 | 0 | 0 | 0 | 0 | 0 | 0 | 0 | 0 | 0 | 0 | 0 | 0 | 0 | 0 | 0 | 0 | 0 | 0 | 96 | 70200 | 1249 | 14300 |  |  |  | 14300 | 52 | 103 |  | 300 | 1677 | 322 |  | 1 |  | 20230304070917 | 0 | 0 | 1574 | 0 | ['底吹气体流量13', '底吹气体流量14', '底吹气体流量15', '底吹气体流量16'] | 2 | 20230304065453 | 20230304070758 | 785 | 1253.398 | 1255.778 | 1229 | 1252.326 | 66435.05 | 67765.52 | 59479.27 | 66533.86 | 0.9205093 | 0.9237166 | 0.8208537 | 0.9120892 | 2.967963 | 2.963511 | 2.96 | 2.964369 | 2.886528 | 2.904538 | 2.972195 | 2.90665 | 62.7349 | 73.61191 | 62.3625 | 69.4439 | 2.927245 | 2.934025 | 2.966098 | 2.93551 | 14291335 | 32947130 | 4824915 | 52172645 | 0 | 196763.3 | 80322.9 | 277585.1 | 107904 | 89528.3 | 0 | 197934.1 | 3969.815 | 9151.981 | 1340.254 | 14492.4 | 54.98171 | 77.10699 |  | 1047
352 | 378400 | 20230304073738 | 1 | 358 | 2827 | 1395 | 47 | 18 | 97 | 19 | 850 | 498 | 210.609375 | 1602 | 1674 | 1665 | 154 | 32 | 59 | 31 | 33 | 29 | 160 | 749 | 550 | 145 | 276 | 0 | 134 | 0 | 1025 | 0 | 550 | 188 | 150 | 134 | 1444 | 410 | 0 | 1 | -72 | 13116833 | 20230304 | ZIt53fZ3 | 3 | 80 | 1309 | 20230304072537 | 20230304073914 | 20230304074406 | 20230304074837 | 0 | 0 | 0 |  | 0 |  | 0 | 0 | 0 | 0 | 0 | 0 | 3325 |  | 1 | 1 | 1 | 1 | 1 | 4 | 1 | 1 | 0 | 0 | 0 | 0 | 0 | 0 | 0 | 0 | 0 | 0 | 0 | 0 | 0 | 0 | 0 | 0 | 0 | 0 | 0 | 0 | 0 | 0 | 0 | 0 | 0 | 0 | 0 | 0 | 0 | 0 | 0 | 0 | 0 | 0 | 0 | 0 | 0 | 0 | 0 | 0 | 0 | 0 | 0 | 0 | 0 | 0 | 0 | 0 | 0 | 0 | 0 | 0 | 0 | 0 | 0 | 0 | 0 | 0 | 0 | 0 | 0 | 0 | 0 | 0 | 0 | 0 | 0 | 0 | 0 | 0 | 0 | 0 | 0 | 0 | 0 | 0 | 0 | 0 | 0 | 0 | 0 | 0 | 0 | 0 | 0 | 0 | 0 | 0 | 0 | 0 | 0 | 0 | 91 | 66800 | 1249 | 14380 |  |  |  | 14380 | 63 | 123 |  | 300 | 1667 | 317 |  | 1 |  | 20230304074108 | 0 | 0 | 1444 | 0 | ['底吹气体流量13', '底吹气体流量14', '底吹气体流量15', '底吹气体流量16'] | 2 | 20230304072541 | 20230304073906 | 805 | 1252.948 | 1252.468 | 1229 | 1250.041 | 64796.12 | 66642.27 | 59785 | 65360.6 | 0.8943104 | 0.9098763 | 0.8232954 | 0.8959255 | 3.009655 | 3.007649 | 2.997727 | 3.007143 | 2.967759 | 2.958598 | 2.973068 | 2.96282 | 62.825 | 73.66064 | 62.4 | 69.30685 | 2.988707 | 2.983124 | 2.985398 | 2.984981 | 14975730 | 32267820 | 5208410 | 52559250 | 0 | 188027 | 104832 | 293358.2 | 116100.6 | 97275.4 | 0 | 213878.6 | 4159.925 | 8963.283 | 1446.781 | 14599.79 | 59.41072 | 81.48839 |  | 1051
353 | 378403 | 20230304083558 | 3 | 304.8894 | 2783 | 1409 | 45 | 19 | 102 | 5 | 850 | 490 | 118 | 1634 | 1674 | 1668 | 166 | 60 | 51 | 32 | 31 | 150 | 0 | 818 | 550 | 143 | 302 | 0 | 53 | 0 | 1121 | 0 | 589 | 186 | 69 | 53 | 1511 | 355 | 0 | 1 | -40 | 13116847 | 20230304 | ZIt53fZ3 | 3 | 80 | 1310 | 20230304082238 | 20230304083704 | 20230304084027 | 20230304084607 | 0 | 0 | 0 |  | 0 |  | 0 | 0 | 0 | 0 | 0 | 0 | 3273 |  | 1 | 1 | 1 | 1 | 1 | 4 | 1 | 1 | 0 | 0 | 0 | 0 | 0 | 0 | 0 | 0 | 0 | 0 | 0 | 0 | 0 | 0 | 0 | 0 | 0 | 0 | 0 | 0 | 0 | 0 | 0 | 0 | 0 | 0 | 0 | 0 | 0 | 0 | 0 | 0 | 0 | 0 | 0 | 0 | 0 | 0 | 0 | 0 | 0 | 0 | 0 | 0 | 0 | 0 | 0 | 0 | 0 | 0 | 0 | 0 | 0 | 0 | 0 | 0 | 0 | 0 | 0 | 0 | 0 | 0 | 0 | 0 | 0 | 0 | 0 | 0 | 0 | 0 | 0 | 0 | 0 | 0 | 0 | 0 | 0 | 0 | 0 | 0 | 0 | 0 | 0 | 0 | 0 | 0 | 0 | 0 | 0 | 0 | 0 | 0 | 94 | 68100 | 1249 | 14280 |  |  |  | 14280 | 34 | 149 |  | 300 | 1680 | 356 |  | 1 |  | 20230304083908 | 0 | 0 | 1511 | 0 | ['底吹气体流量13', '底吹气体流量14', '底吹气体流量15', '底吹气体流量16'] | 2 | 20230304082243 | 20230304083657 | 854 | 1252.557 | 1229.9 | 1229 | 1236.364 | 65948.29 | 58779.74 | 56477.12 | 60685.61 | 0.9189431 | 0.7917486 | 0.7864407 | 0.8280211 | 3.044431 | 3.050747 | 3.06 | 3.049567 | 3.105813 | 3.072186 | 3.085763 | 3.08281 | 80.99431 | 62.23201 | 62.68814 | 67.66812 | 3.075122 | 3.061466 | 3.072881 | 3.066188 | 16162340 | 32216730 | 3279675 | 51765405 | 96259.5 | 272828.8 | 95297.85 | 465374.5 | 62641.05 | 0 | 0 | 62641.05 | 4489.539 | 8949.092 | 911.0208 | 14379.28 | 17.40029 | 129.2707
354 | 378413 | 20230304120935 | 3 | 311 | 2725 | 1399 | 30 | 19 | 97 | 9 | 850 | 480 | 188 | 1603 | 1669 | 1675 | 112 | 61 | 121 | 51 | 33 | 102 | 0 | 677 | 550 | 144 | 251 | 0 | 216 | 0 | 929 | 0 | 550 | 188 | 117 | 252 | 1371 | 467 | 0 | 1 | -66 | 13116825 | 20230304 | ZIt53fZ3 | 3 | 80 | 1315 | 20230304115652 | 20230304121110 | 20230304121449 | 20230304122010 | 0 | 0 | 0 |  | 0 |  | 0 | 0 | 0 | 0 | 0 | 0 | 3205 |  | 1 | 1 | 1 | 1 | 1 | 4 | 1 | 1 | 0 | 0 | 0 | 0 | 0 | 0 | 0 | 0 | 0 | 0 | 0 | 0 | 0 | 0 | 0 | 0 | 0 | 0 | 0 | 0 | 0 | 0 | 0 | 0 | 0 | 0 | 0 | 0 | 0 | 0 | 0 | 0 | 0 | 0 | 0 | 0 | 0 | 0 | 0 | 0 | 0 | 0 | 0 | 0 | 0 | 0 | 0 | 0 | 0 | 0 | 0 | 0 | 0 | 0 | 0 | 0 | 0 | 0 | 0 | 0 | 0 | 0 | 0 | 0 | 0 | 0 | 0 | 0 | 0 | 0 | 0 | 0 | 0 | 0 | 0 | 0 | 0 | 0 | 0 | 0 | 0 | 0 | 0 | 0 | 0 | 0 | 0 | 0 | 0 | 0 | 0 | 0 | 96 | 68400 | 1249 | 14920 |  |  |  | 14920 | 43 | 141 |  | 300 | 1673 | 327 |  | 1 |  | 20230304121313 | 0 | 0 | 1371 | 0 | ['底吹气体流量13', '底吹气体流量14', '底吹气体流量15', '底吹气体流量16'] | 2 | 20230304115655 | 20230304121104 | 849 | 1251.721 | 1233.68 | 1229 | 1238.375 | 65365.78 | 63856.57 | 59818.88 | 63867.04 | 0.9218033 | 0.8864147 | 0.8420225 | 0.8919317 | 3.149098 | 3.153663 | 3.156966 | 3.152697 | 2.921885 | 2.985775 | 3.024045 | 2.971425 | 80.25277 | 62.34787 | 62.34045 | 67.4929 | 3.035492 | 3.069719 | 3.090506 | 3.062061 | 15890745 | 32896445 | 5271510 | 54165845 | 60816.6 | 254958.6 | 108731.7 | 425489.8 | 95291.35 | 1870.3 | 0 | 97266.35 | 4414.096 | 9137.901 | 1464.308 | 15046.07 | 27.01843 | 118.1916 |  | 1047
355 | 378468 | 20230305052439 | 4 | 312 | 2681 | 1396 | 30 | 19 | 95 | 16 | 844 | 492 | 456 | 1579 | 1669 | 1675 | 146 | 60 | 53 | 33 | 121 | 79 | 0 | 764 | 549 | 150 | 280 | 81 | 80 | 0 | 1045 | 81 | 549 | 202 | 180 | 120 | 1463 | 441 | 0 | 1 | -90 | 13116812 | 20230305 | ZIt53fZ3 | 3 | 80 | 1343 | 20230305051207 | 20230305052647 | 20230305052946 | 20230305053348 | 0 | 0 | 0 |  | 0 |  | 0 | 0 | 0 | 0 | 0 | 0 | 3173 |  | 1 | 1 | 1 | 1 | 1 | 4 | 1 | 1 | 0 | 0 | 0 | 0 | 0 | 0 | 0 | 0 | 0 | 0 | 0 | 0 | 0 | 0 | 0 | 0 | 0 | 0 | 0 | 0 | 0 | 0 | 0 | 0 | 0 | 0 | 0 | 0 | 0 | 0 | 0 | 0 | 0 | 0 | 0 | 0 | 0 | 0 | 0 | 0 | 0 | 0 | 0 | 0 | 0 | 0 | 0 | 0 | 0 | 0 | 0 | 0 | 0 | 0 | 0 | 0 | 0 | 0 | 0 | 0 | 0 | 0 | 0 | 0 | 0 | 0 | 0 | 0 | 0 | 0 | 0 | 0 | 0 | 0 | 0 | 52 | 0 | 40 | 0 | 0 | 0 | 0 | 0 | 0 | 0 | 0 | 0 | 0 | 0 | 0 | 0 | 0 | 86 | 61800 | 1270 | 14780 |  |  |  | 14780 | 56 |  |  | 300 | 1662 | 387 |  | 1 |  | 20230305052941 | 0 | 0 | 1463 | 92 | ['底吹气体流量13', '底吹气体流量14', '底吹气体流量15', '底吹气体流量16'] | 2 | 20230305051212 | 20230305052643 | 871 | 1265.912 | 1273.074 | 1229.081 | 1264.657 | 59632.21 | 63329.61 | 61351.94 | 61935.87 | 0.8196946 | 0.8617113 | 0.8454839 | 0.8467623 | 3.081069 | 3.071835 | 3.08 | 3.075775 | 2.732977 | 2.663835 | 2.670161 | 2.685534 | 61.95 | 71.76649 | 62.5876 | 67.5069 | 2.907023 | 2.867835 | 2.875081 | 2.880654 | 15570380 | 30662410 | 7555505 | 53892925 | 0 | 216580.5 | 151211.5 | 368292.7 | 129351.6 | 61375.3 | 0 | 191222.5 | 4325.106 | 8517.336 | 2098.751 | 14970.26 | 53.11736 | 102.3035 |  | 1045
356 | 378488 | 20230305123325 | 2 | 352 | 2861 | 1382 | 29 | 19 | 95 | 12 | 877 | 400 | 222.6408 | 1615 | 1656 | 1675 | 242 | 158 | 0 | 0 | 0 | 0 | 0 | 900 | 548 | 151 | 261 | 197 | 0 | 0 | 1161 | 302 | 548 | 151 | 140 | 151 | 1819 | 458 | 0 | 0 | -41 | 13116816 | 20230305 | ZIt53fZ3 | 3 | 80 | 1354 | 20230305122121 | 20230305123434 | 20230305123728 | 20230305124426 | 0 | 0 | 0 |  | 0 |  | 0 | 0 | 0 | 0 | 0 | 0 | 3261 |  | 1 | 1 | 1 | 1 | 1 | 4 | 1 | 1 | 0 | 0 | 0 | 0 | 0 | 0 | 0 | 0 | 80 | 36 | 0 | 0 | 0 | 0 | 0 | 0 | 0 | 0 | 0 | 0 | 0 | 0 | 0 | 0 | 0 | 0 | 0 | 0 | 0 | 0 | 104 | 0 | 0 | 0 | 0 | 0 | 0 | 0 | 0 | 0 | 0 | 0 | 0 | 0 | 0 | 0 | 0 | 0 | 0 | 0 | 0 | 0 | 0 | 0 | 0 | 0 | 0 | 0 | 0 | 0 | 0 | 0 | 0 | 0 | 0 | 0 | 0 | 0 | 0 | 0 | 0 | 0 | 0 | 0 | 0 | 0 | 0 | 0 | 0 | 0 | 0 | 0 | 0 | 0 | 0 | 0 | 0 | 0 | 0 | 0 | 0 | 0 | 96 | 68600 | 1280 | 14170 |  |  |  | 14170 | 37 |  |  | 300 | 1664 | 353 |  | 1 |  | 20230305123627 | 116 | 0 | 1703 | 0 | ['底吹气体流量13', '底吹气体流量14', '底吹气体流量15', '底吹气体流量16'] | 2 | 20230305122125 | 20230305123429 | 784 | 1269.444 | 1274.507 | 1229 | 1269.339 | 65155.42 | 67018.12 | 59711.40625 | 65887.08 | 0.9176889 | 0.9386869 | 0.8445312 | 0.9249745 | 3.086355 | 3.061111 | 3.07 | 3.069082 | 2.912 | 2.969737 | 3.004844 | 2.956033 | 69.47617 | 67.58765 | 62.00938 | 67.67427 | 2.999178 | 3.015424 | 3.037422 | 3.012557 | 14602130 | 33119460 | 3767285 | 51597780 | 15565.95 | 242728.8 | 90288.7 | 349533.7 | 108826 | 24254.05 | 0 | 133459.5 | 4056.147 | 9199.85 | 1046.468 | 14332.72 | 37.07207 | 97.09268
357 | 378672 | 20230308054401 | 1 | 261 | 2751 | 1346 | 32 | 18 | 97 | 5 | 850 | 483 | 222.6408 | 1611 | 1659 | 1675 | 29 | 152 | 31 | 32 | 61 | 30 | 148 | 821 | 599 | 150 | 302 | 0 | 89 | 3 | 1123 | 3 | 599 | 206 | 177 | 89 | 1570 | 391 | 3 | 0 | -48 | 13116976 | 20230308 | ZIt53fZ3 | 3 | 80 | 1446 | 20230308053214 | 20230308054538 | 20230308054827 | 20230308055301 | 0 | 0 | 0 |  | 0 |  | 0 | 0 | 0 | 0 | 0 | 0 | 3234 |  | 1 | 1 | 1 | 1 | 1 | 4 | 1 | 1 | 0 | 0 | 0 | 0 | 0 | 0 | 0 | 0 | 0 | 0 | 0 | 0 | 0 | 0 | 0 | 0 | 0 | 0 | 0 | 0 | 0 | 0 | 0 | 0 | 0 | 0 | 0 | 0 | 0 | 0 | 0 | 0 | 0 | 0 | 0 | 0 | 0 | 0 | 0 | 0 | 0 | 0 | 0 | 0 | 0 | 0 | 0 | 0 | 0 | 0 | 0 | 0 | 0 | 0 | 0 | 0 | 0 | 0 | 0 | 0 | 0 | 0 | 0 | 0 | 0 | 0 | 0 | 0 | 0 | 0 | 0 | 0 | 0 | 0 | 0 | 0 | 0 | 0 | 0 | 0 | 0 | 0 | 0 | 0 | 0 | 0 | 0 | 0 | 0 | 0 | 0 | 0 | 98 | 70200 | 1249 | 14200 |  |  |  | 14200 | 62 | 102 |  | 300 | 1679 | 323 |  | 0 |  | 20230308054712 | 0 | 0 | 1570 | 0 | ['底吹气体流量13', '底吹气体流量14', '底吹气体流量15', '底吹气体流量16'] | 2 | 20230308053216 | 20230308054532 | 796 | 1253.366 | 1243.734 | 1229 | 1244.76 | 67218.66 | 68178.38 | 59920.33 | 66964.23 | 0.9480357 | 0.9401248 | 0.8359341 | 0.9304397 | 3.117768 | 3.12185 | 3.13 | 3.121633 | 3.088884 | 2.984511 | 2.974945 | 3.012789 | 62.4125 | 73.27297 | 62.35453 | 68.96855 | 3.103326 | 3.053181 | 3.052473 | 3.067211 | 14995645 | 32741485 | 5402290 | 53243970 | 0 | 186978.9 | 93305.6 | 280783.3 | 111343.9 | 94476.45 | 0 | 206319.7 | 4165.457 | 9094.857 | 1500.636 | 14789.99 | 57.31101 | 77.99535 |  | 1048
358 | 378890 | 20230311022754 | 2 | 379 | 2840 | 1303 | 36 | 15 | 99 | 5 | 865 | 440 | 210.609375 | 1587 | 1681 | 1675 | 121 | 60 | 51 | 30 | 31 | 116 | 31 | 703 | 480 | 50 | 359 | 0 | 0 | 0 | 1062 | 0 | 480 | 50 | 147 | 81 | 1661 | 359 | 0 | 1 | -94 | 13117230 | 20230311 | ZIt53fZ3 | 3 | 80 | 1532 | 20230311021441 | 20230311023001 | 20230311023500 | 20230311024001 | 0 | 0 | 0 |  | 0 |  | 0 | 0 | 0 | 0 | 0 | 0 | 3280 |  | 1 | 1 | 1 | 1 | 1 | 4 | 1 | 1 | 0 | 0 | 0 | 0 | 0 | 0 | 0 | 0 | 147 | 81 | 34 | 0 | 0 | 0 | 0 | 0 | 0 | 0 | 0 | 0 | 0 | 0 | 0 | 0 | 0 | 0 | 0 | 0 | 0 | 0 | 0 | 0 | 0 | 0 | 0 | 0 | 0 | 166 | 0 | 0 | 0 | 0 | 0 | 0 | 0 | 0 | 0 | 0 | 0 | 0 | 0 | 0 | 0 | 0 | 0 | 0 | 0 | 0 | 0 | 0 | 0 | 0 | 0 | 0 | 0 | 0 | 0 | 0 | 0 | 0 | 0 | 0 | 0 | 0 | 0 | 0 | 0 | 0 | 0 | 0 | 0 | 0 | 0 | 0 | 0 | 0 | 0 | 201 | 0 | 0 | 0 | 0 | 92 | 65200 | 1259 | 15840 |  |  |  | 15840 | 56 |  |  | 300 | 1677 | 310 |  | 1 |  | 20230311023342 | 262 | 0 | 1399 | 0 | ['底吹气体流量13', '底吹气体流量14', '底吹气体流量15', '底吹气体流量16'] | 2 | 20230311021447 | 20230311022958 | 911 | 1259 | 1254.704 | 1229 | 1252.544 | 62964.15 | 64099.17 | 61065.81 | 63332.45 | 0.8907747 | 0.8872764 | 0.85 | 0.8832931 | 2.622359 | 2.59998 | 2.627661 | 2.610724 | 2.587852 | 2.547217 | 2.477984 | 2.550461 | 58.75924 | 70.21151 | 60.575 | 65.32965 | 2.605106 | 2.573598 | 2.552823 | 2.580593 | 17827670 | 32191225 | 7522050 | 57642160 | 0 | 219670.3 | 167879.8 | 388034.7 | 133023 | 62380.5 | 0 | 195879.3 | 4952.131 | 8942.007 | 2089.458 | 16011.71 | 54.41092 | 107.7874 |  | 1050
359 | 378893 | 20230311031055 | 2 | 308 | 2774 | 1317 | 41.1217 | 17.03043 | 102.6146 | 11.04057 | 864 | 434 | 25 | 1649 | 1671 | 1670 | 135 | 60 | 50 | 30 | 97 | 31 | 31 | 702 | 481 | 51 | 357 | 0 | 0 | 0 | 1059 | 0 | 481 | 51 | 108 | 77 | 1618 | 357 | 0 | 1 | -22 | 13117231 | 20230311 | ZIt53fZ3 | 3 | 80 | 1533 | 20230311030239 | 20230311031638 | 20230311032033 | 20230311032515 | 0 | 0 | 0 |  | 0 |  | 0 |  | 0 | 0 | 0 | 0 | 3208 |  | 1 | 1 | 1 | 1 | 1 | 4 | 1 | 1 | 0 | 0 | 0 | 0 | 0 | 0 | 0 | 0 | 108 | 77 | 41 | 0 | 0 | 0 | 0 | 0 | 0 | 0 | 0 | 0 | 0 | 0 | 0 | 0 | 0 | 0 | 0 | 0 | 0 | 0 | 0 | 0 | 0 | 0 | 0 | 0 | 0 | 158 | 0 | 0 | 0 | 0 | 0 | 0 | 0 | 0 | 0 | 0 | 0 | 0 | 0 | 0 | 0 | 0 | 0 | 0 | 0 | 0 | 0 | 0 | 0 | 0 | 0 | 0 | 0 | 0 | 0 | 0 | 0 | 0 | 0 | 0 | 0 | 0 | 0 | 0 | 0 | 0 | 0 | 0 | 0 | 0 | 0 | 0 | 0 | 0 | 0 | 199 | 0 | 0 | 0 | 0 | 91 | 65100 | 1259 | 14330 |  |  |  | 14330 | 51 |  |  | 300 | 1677 | 250 |  | 1 |  | 20230311031333 | 226 | 0 | 1392 | 0 | ['底吹气体流量13', '底吹气体流量14', '底吹气体流量15', '底吹气体流量16'] | 2 | 20230311025744 | 20230311031134 | 830 | 1259 | 1255.096 | 1229 | 1254.984 | 62370.55 | 64228.7 | 53467.69 | 63192.48 | 0.8786076 | 0.8908123 | 0.7538462 | 0.8808916 | 2.532574 | 2.502238 | 2.54 | 2.512675 | 2.455781 | 2.414097 | 2.413333 | 2.425964 | 58.27653 | 66.13515 | 60.3375 | 63.61877 | 2.494177 | 2.458168 | 2.476667 | 2.469319 | 14728335 | 35531245 | 2035295 | 52397720 | 0 | 258323.8 | 76010.4 | 334816.9 | 110021 | 34314.5 | 0 | 144798.3 | 4091.204 | 9869.79 | 565.3597 | 14554.92 | 40.22174 | 93.00468 |  | 1047
360 | 378896 | 20230311040320 | 2 | 403 | 2827 | 1392 | 29 | 16 | 100 | 5 | 865 | 441 | 153 | 1631 | 1681 | 1665 | 131 | 60 | 50 | 30 | 107 | 32 | 31 | 806 | 480 | 145 | 260 | 0 | 0 | 0 | 1066 | 0 | 480 | 145 | 175 | 119 | 1605 | 260 | 0 | 0 | -50 | 13117232 | 20230311 | ZIt53fZ3 | 3 | 80 | 1534 | 20230311035029 | 20230311040438 | 20230311040837 | 20230311041324 | 0 | 0 | 0 |  | 0 |  | 0 | 0 | 0 | 0 | 0 | 0 | 3268 |  | 1 | 1 | 1 | 1 | 1 | 4 | 1 | 1 | 0 | 0 | 0 | 0 | 0 | 0 | 0 | 0 | 111 | 36 | 27 | 0 | 0 | 0 | 0 | 0 | 0 | 0 | 0 | 0 | 0 | 0 | 0 | 0 | 0 | 0 | 0 | 0 | 0 | 0 | 0 | 0 | 0 | 0 | 0 | 0 | 0 | 0 | 0 | 0 | 0 | 0 | 0 | 0 | 0 | 0 | 0 | 0 | 0 | 0 | 0 | 0 | 0 | 0 | 0 | 0 | 0 | 0 | 0 | 0 | 0 | 0 | 0 | 0 | 0 | 0 | 0 | 0 | 0 | 0 | 0 | 0 | 0 | 0 | 0 | 0 | 0 | 0 | 0 | 0 | 0 | 0 | 0 | 0 | 0 | 0 | 0 | 27 | 0 | 0 | 0 | 0 | 86 | 60700 | 1269 | 14140 |  |  |  | 14140 | 55 |  |  | 300 | 1682 | 345 |  | 1 |  | 20230311040630 | 174 | 0 | 1431 | 0 | ['底吹气体流量13', '底吹气体流量14', '底吹气体流量15', '底吹气体流量16'] | 2 | 20230311035033 | 20230311040434 | 841 | 1269 | 1261.413 | 1229 | 1260.717 | 58762.43 | 63466.44 | 54675.81 | 61356.14 | 0.8240586 | 0.8809849 | 0.7633784 | 0.854459 | 2.503766 | 2.494299 | 2.513378 | 2.498668 | 2.630042 | 2.606534 | 2.430676 | 2.597741 | 58.77155 | 66.40843 | 60.15017 | 63.68747 | 2.566904 | 2.550417 | 2.472027 | 2.548205 | 13991685 | 33459200 | 3997415 | 51550355 | 0 | 245014.7 | 91160.85 | 336656.7 | 111896.6 | 35019.85 | 0 | 147384.5 | 3886.579 | 9294.222 | 1110.393 | 14319.54 | 40.94015 | 93.51576 |  | 1049
361 | 378899 | 20230311050547 | 2 | 113 | 2827 | 1434 | 40.94706 | 16.87059 | 103.3471 | 11.95882 | 864 | 442 | 188 | 1657 | 1681 | 1665 | 160 | 60 | 51 | 30 | 78 | 31 | 32 | 850 | 479 | 146 | 369 | 268 | 183 | 0 | 1220 | 633 | 479 | 146 | 110 | 183 | 1696 | 820 | 0 | 0 | -24 | 13117233 | 20230311 | ZIt53fZ3 | 3 | 80 | 1535 | 20230311045139 | 20230311050702 | 20230311051222 | 20230311051658 | 0 | 0 | 0 |  | 0 |  | 0 | 0 | 0 | 0 | 0 | 0 | 3269 |  | 1 | 1 | 1 | 1 | 1 | 4 | 1 | 1 | 0 | 0 | 0 | 0 | 0 | 0 | 0 | 0 | 0 | 0 | 0 | 0 | 0 | 0 | 0 | 0 | 0 | 0 | 0 | 0 | 0 | 0 | 0 | 0 | 0 | 0 | 0 | 0 | 0 | 0 | 221 | 0 | 0 | 0 | 0 | 0 | 0 | 0 | 0 | 0 | 0 | 0 | 0 | 0 | 0 | 0 | 0 | 0 | 0 | 0 | 0 | 0 | 0 | 0 | 0 | 0 | 0 | 0 | 0 | 0 | 0 | 0 | 0 | 0 | 0 | 0 | 0 | 0 | 0 | 143 | 0 | 0 | 0 | 0 | 0 | 0 | 110 | 0 | 0 | 0 | 0 | 0 | 0 | 0 | 0 | 0 | 0 | 0 | 0 | 0 | 0 | 0 | 84 | 60300 | 1279 | 14020 |  |  |  | 14020 | 54 |  |  | 300 | 1700 | 387 |  | 0 |  | 20230311051052 | 0 | 0 | 1696 | 253 | ['底吹气体流量13', '底吹气体流量14', '底吹气体流量15', '底吹气体流量16'] | 2 | 20230311045145 | 20230311050659 | 914 | 1275.279 | 1249.798 | 1229 | 1256.161 | 58135.12 | 55222.22 | 54319.58 | 56065.78 | 0.8120209 | 0.757027 | 0.7611111 | 0.7746171 | 2.439512 | 2.420252 | 2.46 | 2.429431 | 2.61655 | 2.673171 | 2.554028 | 2.646007 | 64.01611 | 63.39005 | 60.1125 | 63.32845 | 2.528031 | 2.546712 | 2.507014 | 2.537719 | 16636635 | 30603145 | 3862635 | 51192695 | 14126.35 | 264064.2 | 145965.8 | 425081.2 | 132220.3 | 16753.45 | 0 | 149317.2 | 4621.2875 | 8500.874 | 1072.954 | 14220.19 | 41.477 | 118.0781 |  | 1049
362 | 379022 | 20230312223408 | 4 | 241 | 2678 | 1355 | 63 | 17 | 96 | 7 | 845 | 490 | 502 | 1600 | 1684 | 1675 | 124 | 61 | 51 | 31 | 121 | 58 | 31 | 950 | 480 | 149 | 253 | 0 | 0 | 91 | 1204 | 91 | 480 | 149 | 189 | 0 | 1579 | 253 | 91 | 1 | -84 | 13117321 | 20230312 | ZIt53fZ3 | 3 | 80 | 1572 | 20230312222314 | 20230312224046 | 20230312224519 | 20230312225145 | 0 | 0 | 0 |  | 0 |  | 0 | 0 | 13 | 0 | 0 | 0 | 3168 |  | 1 | 1 | 1 | 1 | 1 | 4 | 1 | 1 | 0 | 0 | 0 | 0 | 0 | 0 | 0 | 0 | 0 | 0 | 0 | 0 | 0 | 0 | 0 | 0 | 0 | 0 | 0 | 0 | 0 | 0 | 0 | 0 | 0 | 0 | 0 | 0 | 0 | 0 | 0 | 0 | 0 | 0 | 0 | 0 | 0 | 0 | 0 | 0 | 0 | 0 | 0 | 0 | 0 | 0 | 0 | 0 | 0 | 0 | 0 | 0 | 0 | 0 | 0 | 0 | 0 | 0 | 0 | 0 | 0 | 0 | 0 | 0 | 0 | 0 | 0 | 0 | 0 | 0 | 0 | 0 | 0 | 0 | 0 | 0 | 0 | 0 | 0 | 0 | 0 | 0 | 0 | 0 | 0 | 0 | 0 | 0 | 0 | 0 | 0 | 0 | 82 | 60100 | 1237 | 15270 |  |  |  | 15270 | 72 | 125 |  | 300 | 1676 | 489 |  | 1 |  | 20230312223844 | 0 | 0 | 1579 | 0 | ['底吹气体流量13', '底吹气体流量14', '底吹气体流量15', '底吹气体流量16'] | 2 | 20230312222021 | 20230312223642 | 981 | 1240.558 | 1247.16 | 1227 | 1242.138 | 58643.22 | 55821.54 | 57537.21 | 56884.74 | 0.8049275 | 0.750363 | 0.7851948 | 0.7711825 | 3.00558 | 2.992886 | 2.929935 | 2.986575 | 2.975181 | 2.936697 | 3.029416 | 2.96208 | 59.9543 | 71.89285 | 62.55 | 67.06733 | 2.99038 | 2.964791 | 2.979675 | 2.974327 | 16133695 | 30709615 | 8812585 | 55751915 | 0 | 221527.8 | 138110.4 | 360138.6 | 131887.7 | 94882.2 | 0 | 227256.8 | 4481.582 | 8530.449 | 2447.94 | 15486.64 | 63.12688 | 100.0385 |  | 1045
363 | 379028 | 20230313001336 | 4 | 304.8894 | 2717 | 1387 | 36 | 17 | 96 | 12 | 845 | 498 | 491 | 1581 | 1668 | 1675 | 147 | 60 | 50 | 30 | 121 | 47 | 30 | 804 | 479 | 80 | 195 | 0 | 71 | 0 | 1000 | 0 | 479 | 189 | 344 | 143 | 1589 | 266 | 0 | 1 | -87 | 13117323 | 20230312 | ZIt53fZ3 | 3 | 80 | 1574 | 20230312235931 | 20230313001613 | 20230313002143 | 20230313002616 | 0 | 0 | 0 |  | 0 |  | 0 | 0 | 13 | 0 | 0 | 0 | 3215 |  | 1 | 1 | 1 | 1 | 1 | 4 | 1 | 1 | 0 | 0 | 0 | 0 | 0 | 0 | 0 | 0 | 155 | 36 | 35 | 0 | 0 | 0 | 0 | 0 | 0 | 0 | 0 | 0 | 0 | 0 | 0 | 0 | 0 | 0 | 0 | 0 | 0 | 0 | 0 | 0 | 0 | 0 | 0 | 0 | 0 | 0 | 0 | 0 | 0 | 0 | 0 | 0 | 0 | 0 | 0 | 0 | 0 | 0 | 0 | 0 | 0 | 0 | 0 | 0 | 0 | 0 | 0 | 0 | 0 | 0 | 0 | 0 | 0 | 0 | 0 | 0 | 0 | 0 | 0 | 0 | 0 | 0 | 0 | 53 | 0 | 0 | 0 | 0 | 0 | 0 | 0 | 0 | 0 | 0 | 0 | 35 | 0 | 0 | 0 | 0 | 82 | 60100 | 1257 | 15270 |  |  |  | 15270 | 159 | 131 |  | 300 | 1672 | 421 |  | 1 |  | 20230313002025 | 226 | 0 | 1363 | 53 | ['底吹气体流量13', '底吹气体流量14', '底吹气体流量15', '底吹气体流量16'] | 2 | 20230312235936 | 20230313001610 | 994 | 1257 | 1259.475 | 1227 | 1253.667 | 58811.73 | 54397.48 | 57633.77 | 56284.44 | 0.8078846 | 0.7293182 | 0.7880519 | 0.7630785 | 2.937756 | 2.940057 | 2.924675 | 2.936952 | 3.131154 | 3.09928 | 3.175714 | 3.121127 | 60.45377 | 72.62493 | 62.50008 | 67.23597 | 3.034455 | 3.019669 | 3.050195 | 3.029039 | 18297880 | 28676790 | 8828220 | 55892930 | 0 | 227941.4 | 204500.1 | 432941.5 | 150395.6 | 78327.3 | 0 | 229220.8 | 5082.744 | 7965.775 | 2452.283 | 15525.81 | 63.67246 | 120.2615 |  | 1047
364 | 379331 | 20230316213146 | 4 | 254 | 2695 | 1350 | 36 | 16 | 98 | 5 | 847 | 484 | 432 | 1619 | 1665 | 1675 | 148 | 78 | 12 | 64 | 52 | 29 | 101 | 804 | 479 | 149 | 296 | 0 | 0 | 99 | 1100 | 99 | 479 | 149 | 253 | 0 | 1432 | 296 | 99 | 1 | -46 | 13117730 | 20230316 | ZIt53fZ3 | 3 | 80 | 1674 | 20230316211845 | 20230316213334 | 20230316213658 | 20230316214510 | 0 | 0 | 0 |  | 0 |  | 0 | 0 | 0 | 0 | 0 | 0 | 3179 |  | 1 | 1 | 1 | 1 | 1 | 4 | 1 | 1 | 0 | 0 | 0 | 0 | 0 | 0 | 0 | 0 | 0 | 0 | 0 | 0 | 0 | 0 | 0 | 0 | 0 | 0 | 0 | 0 | 0 | 0 | 0 | 0 | 0 | 0 | 0 | 0 | 0 | 0 | 0 | 0 | 0 | 0 | 0 | 0 | 0 | 0 | 0 | 0 | 0 | 0 | 0 | 0 | 0 | 0 | 0 | 0 | 0 | 0 | 0 | 0 | 0 | 0 | 0 | 0 | 0 | 0 | 0 | 0 | 0 | 0 | 0 | 0 | 0 | 0 | 0 | 0 | 0 | 0 | 0 | 0 | 0 | 0 | 0 | 0 | 0 | 0 | 0 | 0 | 0 | 0 | 0 | 0 | 0 | 0 | 0 | 0 | 0 | 0 | 0 | 0 | 83 | 60000 | 1267 | 14050 |  |  |  | 14050 | 54 | 145 |  | 300 | 1665 | 519 |  | 1 |  | 20230316213501 | 0 | 0 | 1432 | 0 | ['底吹气体流量13', '底吹气体流量14', '底吹气体流量15', '底吹气体流量16'] | 2 | 20230316211849 | 20230316213329 | 880 | 1267 | 1282.331 | 1247.359 | 1274.005 | 58373.29 | 59246.03 | 56231.26 | 58652.17 | 0.809465 | 0.8054307 | 0.7751456 | 0.803 | 2.634362 | 2.619906 | 2.62 | 2.623909 | 2.943333 | 2.939101 | 3.012718 | 2.948886 | 64.4483 | 58.604 | 60.7 | 60.46315 | 2.788848 | 2.779504 | 2.816359 | 2.786398 | 14133390 | 31589525 | 5744065 | 51562605 | 36873.9 | 249849.9 | 94692 | 382325.2 | 87957.95 | 45.75 | 0 | 88015.6 | 3925.942 | 8774.868 | 1595.574 | 14322.95 | 24.44878 | 106.2014 |  | 1045
365 | 379336 | 20230316225534 | 4 | 342 | 2725 | 1348 | 38 | 17 | 95 | 5 | 845 | 499 | 479 | 1585 | 1660 | 1675 | 152 | 11 | 102 | 63 | 51 | 30 | 40 | 805 | 476 | 152 | 296 | 0 | 125 | 0 | 1101 | 0 | 525 | 152 | 153 | 125 | 1433 | 469 | 0 | 0 | -75 | 13117732 | 20230316 | ZIt53fZ3 | 3 | 80 | 1676 | 20230316224218 | 20230316225756 | 20230316230009 | 20230316230517 | 0 | 0 | 0 |  | 0 |  | 0 | 0 | 50 | 0 | 0 | 0 | 3224 |  | 1 | 1 | 1 | 1 | 1 | 4 | 1 | 1 | 0 | 0 | 0 | 0 | 0 | 0 | 0 | 0 | 0 | 0 | 0 | 0 | 0 | 0 | 0 | 0 | 0 | 0 | 0 | 0 | 0 | 0 | 0 | 0 | 0 | 0 | 0 | 0 | 0 | 0 | 0 | 0 | 0 | 0 | 0 | 0 | 0 | 0 | 0 | 0 | 0 | 0 | 48 | 0 | 0 | 0 | 0 | 0 | 0 | 0 | 0 | 0 | 0 | 0 | 0 | 0 | 0 | 0 | 0 | 0 | 0 | 0 | 0 | 0 | 0 | 0 | 0 | 0 | 0 | 0 | 0 | 0 | 0 | 0 | 0 | 0 | 0 | 0 | 0 | 0 | 0 | 0 | 0 | 0 | 0 | 0 | 0 | 0 | 0 | 0 | 0 | 0 | 83 | 60000 | 1267 | 14680 |  |  |  | 14680 | 32 | 157 |  | 300 | 1669 | 414 |  | 1 |  | 20230316225908 | 0 | 0 | 1433 | 0 | ['底吹气体流量13', '底吹气体流量14', '底吹气体流量15', '底吹气体流量16'] | 2 | 20230316224223 | 20230316225752 | 929 | 1267 | 1283.593 | 1247.239 | 1273.709 | 58550.92 | 57690.56 | 57501.52 | 57894.93 | 0.812988 | 0.7843518 | 0.7881884 | 0.7926588 | 2.548884 | 2.524407 | 2.559783 | 2.536276 | 3.01502 | 3.127537 | 3.129565 | 3.097438 | 63.45428 | 58.40245 | 60.5913 | 60.09252 | 2.781952 | 2.825972 | 2.844674 | 2.816857 | 14644000 | 31103390 | 7886085 | 53732345 | 76256.35 | 251846.6 | 103814.9 | 432821.8 | 50711.05 | 0 | 0 | 50711.05 | 4067.778 | 8639.831 | 2190.579 | 14925.65 | 14.0864 | 120.2283
366 | 379855 | 20230324123306 | 3 | 231 | 2714 | 1401 | 41 | 16 | 95 | 5 | 849 | 479 | 479 | 1627 | 1687 | 1675 | 122 | 55 | 55 | 131 | 63 | 53 | 0 | 802 | 478 | 149 | 297 | 0 | 103 | 51 | 1099 | 51 | 478 | 194 | 153 | 169 | 1429 | 400 | 51 | 1 | -60 | 13118272 | 20230324 | ZIt53fZ3 | 3 | 80 | 1885 | 20230324122102 | 20230324123519 | 20230324123938 | 20230324124439 | 0 | 0 | 0 |  | 0 |  | 0 | 0 | 0 | 0 | 0 | 0 | 3193 |  | 1 | 1 | 1 | 1 | 1 | 4 | 1 | 1 | 0 | 0 | 0 | 0 | 0 | 0 | 0 | 0 | 0 | 0 | 0 | 0 | 0 | 0 | 0 | 0 | 0 | 0 | 0 | 0 | 0 | 0 | 0 | 0 | 0 | 0 | 0 | 0 | 0 | 0 | 0 | 0 | 0 | 0 | 0 | 0 | 0 | 0 | 0 | 0 | 0 | 0 | 0 | 0 | 0 | 0 | 0 | 0 | 0 | 0 | 0 | 0 | 0 | 0 | 0 | 0 | 0 | 0 | 0 | 0 | 0 | 0 | 0 | 0 | 0 | 0 | 0 | 0 | 0 | 0 | 0 | 0 | 0 | 0 | 0 | 0 | 0 | 33 | 0 | 0 | 0 | 0 | 0 | 0 | 0 | 0 | 0 | 0 | 0 | 0 | 0 | 0 | 92 | 68100 | 1244 | 14830 |  |  |  | 14830 | 34 | 160 |  | 300 | 1699 | 407 |  | 1 |  | 20230324123717 | 0 | 0 | 1429 | 33 | [] | 0 | 20230324122107 | 20230324123514 | 847 | 1247.694 | 1230.771 | 1224 | 1234.583 | 65312.69 | 63183.31 | 59623.59375 | 63253.75 | 0.8903719 | 0.8389099 | 0.8003125 | 0.8477804 | 2.402314 | 2.420126 | 2.43 | 2.416529 | 2.500992 | 2.442474 | 2.465469 | 2.462668 | 105.0392 | 82.30726 | 84.475 | 89.12969 | 2.451653 | 2.4313 | 2.447734 | 2.439599 | 15749010 | 30086350 | 7582285 | 53521780 | 117674.2 | 313428 | 168565.7 | 600980.9 | 85025.3 | 0 | 0 | 85025.3 | 4374.725 | 8357.319 | 2106.19 | 14867.16 | 23.61814 | 166.9391 |  | 1046
367 | 379857 | 20230324130955 | 3 | 211 | 2692 | 1391 | 38 | 18 | 93 | 5 | 849 | 476 | 293 | 1619 | 1673 | 1675 | 124 | 52 | 54 | 131 | 64 | 51 | 0 | 728 | 478 | 149 | 272 | 0 | 104 | 0 | 1001 | 0 | 478 | 187 | 137 | 104 | 1355 | 376 | 0 | 1 | -54 | 13118273 | 20230324 | ZIt53fZ3 | 3 | 80 | 1886 | 20230324125743 | 20230324131139 | 20230324131502 | 20230324132256 | 0 | 0 | 0 |  | 0 |  | 0 | 0 | 0 | 0 | 0 | 0 | 3168 |  | 1 | 1 | 1 | 1 | 1 | 4 | 1 | 1 | 0 | 0 | 0 | 0 | 0 | 0 | 0 | 0 | 0 | 0 | 0 | 0 | 0 | 0 | 0 | 0 | 0 | 0 | 0 | 0 | 0 | 0 | 0 | 0 | 0 | 0 | 0 | 0 | 0 | 0 | 0 | 0 | 0 | 0 | 0 | 0 | 0 | 0 | 0 | 0 | 0 | 0 | 0 | 0 | 0 | 0 | 0 | 0 | 0 | 0 | 0 | 0 | 0 | 0 | 0 | 0 | 0 | 0 | 0 | 0 | 0 | 0 | 0 | 0 | 0 | 0 | 0 | 0 | 0 | 0 | 0 | 0 | 0 | 0 | 0 | 0 | 0 | 0 | 0 | 0 | 0 | 0 | 0 | 0 | 0 | 0 | 0 | 0 | 0 | 0 | 0 | 0 | 92 | 68000 | 1244 | 14680 |  |  |  | 14680 | 34 |  |  | 300 | 1685 | 335 |  | 1 |  | 20230324131337 | 0 | 0 | 1355 | 0 | [] | 0 | 20230324125747 | 20230324131133 | 826 | 1247.772 | 1231.971 | 1224 | 1235.559 | 65314.73 | 64689.69 | 60011.84 | 64314.03 | 0.8905485 | 0.8589613 | 0.8067347 | 0.8618281 | 2.408017 | 2.432444 | 2.441123 | 2.426465 | 2.397637 | 2.396538 | 2.437653 | 2.401731 | 105.7702 | 83.09361 | 84.425 | 89.75805 | 2.402827 | 2.414491 | 2.439388 | 2.414098 | 15423115 | 31710540 | 5830360 | 53068085 | 135793.9 | 325727.9 | 148893.9 | 611743.3 | 64084.65 | 0 | 0 | 64084.65 | 4284.199 | 8808.483 | 1619.544 | 14741.13 | 17.80129 | 169.9287 |  | 1045
368 | 379863 | 20230324145753 | 3 | 204 | 2720 | 1425 | 32 | 16 | 95 | 5 | 850 | 480 | 210.609375 | 1613 | 1663 | 1675 | 41 | 123 | 53 | 145 | 64 | 54 | 0 | 729 | 480 | 152 | 269 | 0 | 143 | 0 | 999 | 0 | 480 | 152 | 133 | 143 | 1361 | 412 | 0 | 1 | -50 | 13118277 | 20230324 | ZIt53fZ3 | 3 | 80 | 1889 | 20230324144540 | 20230324145917 | 20230324150305 | 20230324150806 | 0 | 0 | 0 |  | 0 |  | 0 | 477 | 0 | 0 | 0 | 0 | 3200 |  | 1 | 1 | 1 | 1 | 1 | 4 | 1 | 1 | 0 | 0 | 0 | 0 | 0 | 0 | 0 | 0 | 0 | 0 | 0 | 0 | 0 | 0 | 0 | 0 | 0 | 0 | 0 | 0 | 0 | 0 | 0 | 0 | 0 | 0 | 0 | 0 | 0 | 0 | 0 | 0 | 0 | 0 | 0 | 0 | 0 | 0 | 0 | 0 | 0 | 0 | 0 | 0 | 0 | 0 | 0 | 0 | 0 | 0 | 0 | 0 | 0 | 0 | 0 | 0 | 0 | 0 | 0 | 0 | 0 | 0 | 0 | 0 | 0 | 0 | 0 | 0 | 0 | 0 | 0 | 0 | 0 | 0 | 0 | 0 | 0 | 0 | 0 | 0 | 0 | 0 | 0 | 0 | 0 | 0 | 0 | 0 | 0 | 0 | 0 | 0 | 90 | 68300 | 1244 | 14370 |  |  |  | 14370 | 32 | 156 |  | 300 | 1674 | 328 |  | 1 |  | 20230324150115 | 0 | 0 | 1361 | 0 | [] | 0 | 20230324144546 | 20230324145912 | 806 | 1247.461 | 1228.756 | 1224 | 1233.674 | 65149.27 | 64974.63 | 58930.13 | 64432.44 | 0.8824138 | 0.8628081 | 0.794557 | 0.8617618 | 2.375603 | 2.38 | 2.388481 | 2.379566 | 2.463836 | 2.465778 | 2.493038 | 2.467891 | 105.5719 | 82.41763 | 84.4 | 89.27669 | 2.41972 | 2.422889 | 2.44076 | 2.423728 | 15058355 | 32110305 | 4604375 | 51877285 | 141988.1 | 325717 | 135306.8 | 604325.5 | 53296.5 | 0 | 0 | 53296.5 | 4182.876 | 8919.529 | 1278.993 | 14410.36 | 14.80458 | 167.8682 |  | 1046
369 | 379974 | 20230326014506 | 3 | 190 | 2674 | 1407 | 46 | 20 | 104 | 5 | 849 | 473 | 210.609375 | 1621.585 | 1674 | 1675 | 121 | 52 | 185 | 62 | 53 | 0 | 0 | 804 | 481 | 150 | 298 | 196 | 101 | 0 | 1102 | 196 | 521 | 192 | 156 | 101 | 1435 | 595 | 0 | 1 | -52.41478 | 13118424 | 20230326 | ZIt53fZ3 | 3 | 80 | 1945 | 20230326013305 | 20230326014648 | 20230326015155 | 20230326015719 | 0 | 0 | 0 |  | 0 |  | 0 | 0 | 0 | 0 | 0 | 0 | 3147 |  | 1 | 1 | 1 | 1 | 1 | 4 | 1 | 1 | 0 | 0 | 0 | 0 | 0 | 0 | 0 | 0 | 0 | 0 | 0 | 0 | 0 | 0 | 0 | 0 | 0 | 0 | 0 | 0 | 0 | 0 | 0 | 0 | 0 | 0 | 0 | 0 | 0 | 0 | 0 | 0 | 0 | 0 | 0 | 0 | 0 | 0 | 0 | 0 | 0 | 0 | 0 | 0 | 0 | 0 | 0 | 0 | 0 | 0 | 0 | 0 | 0 | 0 | 0 | 0 | 0 | 0 | 0 | 0 | 0 | 0 | 0 | 0 | 0 | 0 | 0 | 0 | 0 | 0 | 40 | 0 | 0 | 0 | 0 | 0 | 0 | 0 | 0 | 0 | 0 | 0 | 0 | 0 | 0 | 0 | 0 | 0 | 0 | 0 | 0 | 0 | 90 | 68300 | 1249 | 14600 |  |  |  | 14600 | 33 | 163 |  | 300 | [5 empty] | 20230326015041 | 0 | 0 | 1435 | 40 | [] | 0 | 20230326013310 | 20230326014644 | 814 | 1252.418 | 1240.32 | 1229 | 1242.866 | 65549.66 | 66032.69 | 58462.65 | 64965.25 | 0.8756654 | 0.8755188 | 0.7810204 | 0.8641892 | 2.271255 | 2.27415 | 2.28 | 2.273919 | 2.254525 | 2.28766 | 2.284184 | 2.276536 | 102.1168 | 83.01686 | 84.26263 | 89.33796 | 2.26289 | 2.280905 | 2.282092 | 2.275227 | 17183785 | 29860740 | 5679505 | 52828000 | 147392.4 | 300198.6 | 222957 | 671857.1 | 66807.3 | 0 | 0 | 66807.3 | 4773.274 | 8294.65 | 1577.64 | 14674.44 | 18.55758 | 186.627 | 1030 | 1044 | 14
370 | 380101 | 20230327181943 | 4 | 304.8894 | 2736 | 1423 | 61 | 18 | 92 | 19 | 849 | 483 | 210.609375 | 1647 | 1683 | 1675 | 142 | 60 | 50 | 50 | 121 | 60 | 0 | 802 | 478 | 148 | 298 | 236 | 120 | 125 | 1101 | 361 | 478 | 300 | 99 | 199 | 1599 | 654 | 165 | 1 | -36 | 13118553 | 20230327 | ZIt53fZ3 | 3 | 80 | 2009 | 20230327180728 | 20230327182130 | 20230327182845 | 20230327183338 | 0 | 0 | 0 |  | 0 |  | 0 | 480 | 0 | 0 | 0 | 0 | 3219 |  | 1 | 1 | 1 | 1 | 1 | 4 | 1 | 1 | 0 | 0 | 0 | 0 | 0 | 0 | 0 | 0 | 99 | 39 | 33 | 0 | 0 | 0 | 0 | 0 | 0 | 0 | 0 | 0 | 0 | 0 | 0 | 0 | 0 | 0 | 0 | 0 | 0 | 0 | 0 | 0 | 0 | 0 | 0 | 0 | 0 | 0 | 0 | 0 | 0 | 0 | 0 | 0 | 0 | 0 | 0 | 0 | 0 | 0 | 0 | 0 | 0 | 0 | 0 | 0 | 0 | 0 | 0 | 0 | 0 | 0 | 40 | 0 | 0 | 0 | 0 | 0 | 0 | 0 | 0 | 0 | 0 | 0 | 0 | 152 | 0 | 0 | 0 | 0 | 0 | 0 | 0 | 0 | 0 | 0 | 0 | 33 | 0 | 0 | 0 | 0 | 88 | 64800 | 1259 | 14210 |  |  |  | 14210 | 32 | 172 |  | 300 | 1665 | 314 |  | 0 |  | 20230327182725 | 171 | 0 | 1428 | 152 | [] | 0 | 20230327180732 | 20230327182125 | 833 | 1259 | 1269.617 | 1229.843 | 1260.948 | 62944.7 | 62687.64 | 61307.55 | 62610.61 | 0.8611074 | 0.8419169 | 0.8354902 | 0.8479952 | 1.986342 | 1.994711 | 2.021176 | 1.994958 | 2.269597 | 2.32448 | 2.356765 | 2.308799 | 102.4974 | 81.88054 | 82.56912 | 89.34041 | 2.12797 | 2.159596 | 2.188971 | 2.151879 | 18704530 | 27091280 | 6200325 | 52101030 | 117269.8 | 282988.5 | 299497.9 | 701047.5 | 126434.7 | 0 | 0 | 126434.7 | 5195.703 | 7525.356 | 1722.3125 | 14472.51 | 35.12076 | 194.7354 |  | 1047
371 | 380109 | 20230327204828 | 1 | 322 | 2746 | 1378 | 41.1217 | 17.03043 | 102.6146 | 11.04057 | 850 | 483 | 130 | 1625 | 1670 | 1675 | 147 | 61 | 51 | 50 | 121 | 40 | 13 | 651 | 483 | 150 | 450 | 105 | 146 | 0 | 1101 | 105 | 483 | 150 | 0 | 306 | 1284 | 701 | 0 | 1 | -45 | 13118556 | 20230327 | ZIt53fZ3 | 3 | 80 | 2013 | 20230327203600 | 20230327204937 | 20230327205315 | 20230327205805 | 0 | 0 | 0 |  | 0 |  | 0 | 0 | 0 | 0 | 0 | 0 | 3229 |  | 1 | 1 | 1 | 1 | 1 | 4 | 1 | 1 | 0 | 0 | 0 | 0 | 0 | 0 | 0 | 0 | 0 | 0 | 0 | 0 | 0 | 0 | 0 | 0 | 0 | 0 | 0 | 0 | 0 | 0 | 0 | 0 | 0 | 0 | 0 | 0 | 0 | 0 | 0 | 0 | 0 | 0 | 0 | 0 | 0 | 0 | 0 | 0 | 0 | 0 | 0 | 0 | 0 | 0 | 0 | 0 | 0 | 0 | 0 | 0 | 0 | 0 | 0 | 0 | 0 | 0 | 0 | 0 | 0 | 0 | 0 | 0 | 0 | 0 | 0 | 0 | 0 | 0 | 0 | 0 | 0 | 0 | 0 | 0 | 0 | 0 | 0 | 0 | 0 | 0 | 0 | 0 | 0 | 0 | 0 | 0 | 0 | 0 | 0 | 0 | 89 | 65500 | 1260 | 13870 |  |  |  | 13870 | 38 |  |  | 300 | 1674 | 350 |  | 1 |  | 20230327205132 | 0 | 0 | 1284 | 0 | [] | 0 | 20230327203605 | 20230327204931 | 806 | 1255.504 | 1250.364 | 1224 | 1249.783 | 63739.27 | 64008 | 56876.98 | 63373.26 | 0.875 | 0.860411 | 0.7768254 | 0.8580769 | 2.057198 | 2.057593 | 2.06 | 2.057667 | 2.266078 | 2.294344 | 2.317143 | 2.28799 | 105.503 | 84.24181 | 82.66032 | 90.23804 | 2.161638 | 2.175969 | 2.188571 | 2.172829 | 14732785 | 32655845 | 3531030 | 51024040 | 58949.2 | 333803.3 | 120473.4 | 514517.4 | 136071.3 | 9794.45 | 0 | 146143.6 | 4092.44 | 9071.068 | 980.8417 | 14173.34 | 40.59544 | 142.9215 | 1025 | 1047 | 22
372 | 380117 | 20230327232859 | 1 | 283 | 2751 | 1395 | 41 | 18 | 104 | 5 | 850 | 483 | 223 | 1626 | 1677 | 1675 | 93 | 11 | 63 | 50 | 123 | 50 | 41 | 599 | 479 | 150 | 478 | 0 | 111 | 0 | 1078 | 0 | 479 | 207 | 0 | 283 | 1228 | 589 | 0 | 1 | -51 | 13118560 | 20230327 | ZIt53fZ3 | 3 | 80 | 2017 | 20230327231642 | 20230327233036 | 20230327233402 | 20230327233850 | 0 | 0 | 0 |  | 0 |  | 0 | 0 | 52 | 0 | 0 | 0 | 3234 |  | 1 | 1 | 1 | 1 | 1 | 4 | 1 | 4 | 0 | 0 | 0 | 0 | 0 | 0 | 0 | 0 | 0 | 0 | 0 | 0 | 0 | 0 | 0 | 0 | 0 | 0 | 0 | 0 | 0 | 0 | 0 | 0 | 0 | 0 | 0 | 0 | 0 | 0 | 0 | 0 | 0 | 0 | 0 | 0 | 0 | 0 | 0 | 0 | 0 | 0 | 0 | 0 | 0 | 0 | 0 | 0 | 0 | 0 | 0 | 0 | 0 | 0 | 0 | 0 | 0 | 0 | 0 | 0 | 0 | 0 | 0 | 0 | 0 | 0 | 0 | 0 | 0 | 0 | 0 | 0 | 0 | 0 | 0 | 0 | 0 | 0 | 0 | 0 | 0 | 0 | 0 | 0 | 0 | 0 | 0 | 0 | 0 | 0 | 0 | 0 | 88 | 65600 | 1260 | 14260 |  |  |  | 14260 | 45 | 125 |  | 300 | 1686 | 327 |  | 1 |  | 20230327233233 | 0 | 0 | 1228 | 0 | [] | 0 | 20230327231647 | 20230327233031 | 824 | 1254.648 | 1247.798 | 1224 | 1247.103 | 63643.94 | 64298.23 | 56884.89 | 63283.13 | 0.8660593 | 0.8583064 | 0.7630435 | 0.8498908 | 2.186525 | 2.187561 | 2.208261 | 2.189575 | 2.123178 | 2.090363 | 2.044565 | 2.094648 | 95.85085 | 89.36308 | 83.60109 | 90.5779 | 2.154852 | 2.138962 | 2.126413 | 2.142112 | 14966090 | 31838905 | 5182630 | 52093615 | 29945.7 | 328012.8 | 141843.5 | 501088.9 | 150153.4 | 25710.9 | 0 | 176316.8 | 4157.247 | 8844.14 | 1439.619 | 14470.45 | 48.9769 | 139.1914 |  | 1048
373 | 380161 | 20230328151008 | 3 | 243 | 2737 | 1358 | 47 | 19 | 97 | 5 | 848 | 488 | 106 | 1627 | 1667 | 1665 | 124 | 53 | 53 | 142 | 64 | 52 | 0 | 800 | 481 | 148 | 295 | 51 | 108 | 0 | 1096 | 51 | 481 | 148 | 127 | 108 | 1429 | 454 | 0 | 1 | -40 | 13118664 | 20230328 | ZIt53fZ3 | 3 | 80 | 2040 | 20230328145747 | 20230328151110 | 20230328151425 | 20230328151920 | 0 | 0 | 0 |  | 0 |  | 0 | 0 | 0 | 0 | 0 | 0 | 3225 |  | 1 | 1 | 1 | 1 | 1 | 4 | 1 | 1 | 0 | 0 | 0 | 0 | 0 | 0 | 0 | 0 | 0 | 0 | 0 | 0 | 0 | 0 | 0 | 0 | 0 | 0 | 0 | 0 | 0 | 0 | 0 | 0 | 0 | 0 | 0 | 0 | 0 | 0 | 0 | 0 | 0 | 0 | 0 | 0 | 0 | 0 | 0 | 0 | 0 | 0 | 0 | 0 | 0 | 0 | 0 | 0 | 0 | 0 | 0 | 0 | 0 | 0 | 0 | 0 | 0 | 0 | 0 | 0 | 0 | 0 | 0 | 0 | 0 | 0 | 0 | 0 | 0 | 0 | 0 | 0 | 0 | 0 | 0 | 0 | 0 | 0 | 0 | 0 | 0 | 0 | 0 | 0 | 0 | 0 | 0 | 0 | 0 | 0 | 0 | 0 | 94 | 68100 | 1239 | 13910 |  |  |  | 13910 | 35 | 141 |  | 300 | 1671 | 359 |  | 1 |  | 20230328151307 | 0 | 0 | 1429 | 0 | [] | 0 | 20230328145750 | 20230328151105 | 795 | 1241.345 | 1222.65 | 1219 | 1227.774 | 65031.92 | 63822.73 | 56222.81 | 63626.14 | 0.9018777 | 0.8706876 | 0.7808772 | 0.8732327 | 2.165895 | 2.177505 | 2.179825 | 2.174327 | 2.34393 | 2.389705 | 2.427193 | 2.379208 | 108.9913 | 81.97701 | 82.98005 | 89.83039 | 2.254913 | 2.283605 | 2.303509 | 2.276767 | 14835880 | 32430820 | 3152195 | 50528730 | 122835.7 | 333159.3 | 118834.8 | 576132 | 76180.9 | 0 | 0 | 76180.9 | 4121.078 | 9008.561 | 875.6097 | 14035.76 | 21.16136 | 160.0367 |  | 1047
374 | 380251 | 20230329203820 | 3 | 171 | 2741 | 1437 | 45 | 19 | 94 | 17 | 850 | 483 | 83 | 1619 | 1665 | 1675 | 147 | 61 | 51 | 50 | 121 | 40 | 13 | 713 | 482 | 150 | 382 | 72 | 216 | 0 | 1095 | 72 | 482 | 189 | 0 | 374 | 1345 | 670 | 0 | 1 | -46 | 13118735 | 20230329 | ZIt53fZ3 | 3 | 80 | 2085 | 20230329202604 | 20230329203847 | 20230329204236 | 20230329204716 | 0 | 0 | 0 |  | 0 |  | 0 | 496 | 0 | 0 | 0 | 0 | 3224 |  | 1 | 1 | 1 | 1 | 1 | 4 | 1 | 1 | 0 | 0 | 0 | 0 | 0 | 0 | 0 | 0 | 0 | 0 | 0 | 0 | 0 | 0 | 0 | 0 | 0 | 0 | 0 | 0 | 0 | 0 | 0 | 0 | 0 | 0 | 0 | 0 | 0 | 0 | 0 | 0 | 0 | 0 | 0 | 0 | 0 | 0 | 0 | 0 | 0 | 0 | 0 | 0 | 0 | 0 | 0 | 0 | 0 | 0 | 0 | 0 | 0 | 0 | 0 | 0 | 0 | 0 | 0 | 0 | 0 | 0 | 0 | 0 | 0 | 0 | 0 | 0 | 0 | 0 | 0 | 0 | 0 | 0 | 0 | 0 | 0 | 0 | 0 | 0 | 0 | 0 | 0 | 0 | 0 | 0 | 0 | 0 | 0 | 0 | 0 | 0 | 93 | 67900 | 1249 | 13700 |  |  |  | 13700 | 38 | 127 |  | 300 | 1676 | 347 |  | 1 |  | 20230329204131 | 0 | 0 | 1345 | 0 | [] | 0 | 20230329202608 | 20230329203926 | 798 | 1253.043 | 1236.593 | 1229 | 1240.727 | 65095.54 | 64903.33 | 57432.42 | 64341.08 | 0.8951515 | 0.875489 | 0.7839394 | 0.873609 | 2.115152 | 2.102056 | 2.1 | 2.105677 | 2.411602 | 2.454331 | 2.431061 | 2.440038 | 107.9308 | 83.02832 | 83.08731 | 90.24182 | 2.263377 | 2.278194 | 2.26553 | 2.272857 | 14980880 | 32461675 | 3738175 | 51290360 | 75528.3 | 328167.3 | 126897.4 | 531892.6 | 123185.9 | 3872.7 | 0 | 127234 | 4161.356 | 9017.132 | 1038.382 | 14247.32 | 35.34276 | 147.7479 |  | 1047
375 | 380506 | 20230402041302 | 4 | 232 | 2615 | 1326 | 45 | 17 | 105 | 12 | 843 | 486 | 456 | 1583 | 1666 | 1665 | 146 | 60 | 50 | 50 | 31 | 30 | 119 | 803 | 480 | 150 | 296 | 0 | 0 | 0 | 1100 | 0 | 480 | 150 | 180 | 39 | 1433 | 296 | 0 | 1 | -83 | 13118901 | 20230402 | ZIt53fZ3 | 3 | 80 | 2211 | 20230402040049 | 20230402041456 | 20230402041810 | 20230402042509 | 0 | 0 | 0 |  | 0 |  | 0 | 0 | 0 | 0 | 0 | 0 | 3101 |  | 1 | 1 | 1 | 1 | 1 | 4 | 1 | 1 | 0 | 0 | 0 | 0 | 0 | 0 | 0 | 0 | 0 | 0 | 0 | 0 | 0 | 0 | 0 | 0 | 0 | 0 | 0 | 0 | 0 | 0 | 0 | 0 | 0 | 0 | 0 | 0 | 0 | 0 | 0 | 0 | 0 | 0 | 0 | 0 | 0 | 0 | 0 | 0 | 0 | 0 | 0 | 0 | 0 | 0 | 0 | 0 | 0 | 0 | 0 | 0 | 0 | 0 | 0 | 0 | 0 | 0 | 0 | 0 | 0 | 0 | 0 | 0 | 0 | 0 | 0 | 0 | 0 | 0 | 0 | 0 | 0 | 0 | 0 | 0 | 0 | 0 | 0 | 0 | 0 | 0 | 0 | 0 | 0 | 0 | 0 | 0 | 0 | 0 | 0 | 0 | 96 | 65000 | 1254 | 14470 |  |  |  | 14470 | 36 | 131 |  | 300 | 1657 | 444 |  | 1 |  | 20230402041550 | 0 | 0 | 1433 | 0 | [] | 0 | 20230402040056 | 20230402041453 | 837 | 1254 | 1278.467 | 1224.261 | 1264.76 | 62177.4 | 64187.42 | 60484.77 | 63160.86 | 0.9343946 | 0.9519483 | 0.9085586 | 0.9415173 | 1.90009 | 1.892744 | 1.9 | 1.895663 | 1.989058 | 2.002644 | 2.000541 | 1.998746 | 146.4947 | 81.10718 | 81.675 | 98.60354 | 1.944574 | 1.947694 | 1.95027 | 1.947204 | 13812355 | 32234005 | 6661940 | 52812640 | 141010.1 | 321759 | 109771.2 | 573803.1 | 119277.3 | 3893.95 | 0 | 123355.3 | 3836.765 | 8953.89 | 1850.539 | 14670.18 | 34.26537 | 159.3898 |  | 1022
376 | 380512 | 20230402055353 | 4 | 303 | 2661 | 1350 | 34 | 16 | 107 | 27 | 845 | 485 | 526 | 1555 | 1663 | 1660 | 142 | 61 | 51 | 50 | 31 | 40 | 110 | 804 | 477 | 151 | 296 | 73 | 39 | 0 | 1101 | 73 | 477 | 151 | 180 | 83 | 1432 | 408 | 0 | 1 | -108 | 13118903 | 20230402 | ZIt53fZ3 | 3 | 80 | 2214 | 20230402054149 | 20230402055625 | 20230402055832 | 20230402060336 | 0 | 0 | 0 |  | 0 |  | 0 | 0 | 0 | 0 | 0 | 0 | 3146 |  | 1 | 1 | 1 | 1 | 1 | 4 | 1 | 1 | 0 | 0 | 0 | 0 | 0 | 0 | 0 | 0 | 0 | 0 | 0 | 0 | 0 | 0 | 0 | 0 | 0 | 0 | 0 | 0 | 0 | 0 | 0 | 0 | 0 | 0 | 0 | 0 | 0 | 0 | 0 | 0 | 0 | 0 | 0 | 0 | 0 | 0 | 0 | 0 | 0 | 0 | 0 | 0 | 0 | 0 | 0 | 0 | 0 | 0 | 0 | 0 | 0 | 0 | 0 | 0 | 0 | 0 | 0 | 0 | 0 | 0 | 0 | 0 | 0 | 0 | 0 | 0 | 0 | 0 | 0 | 0 | 0 | 0 | 0 | 0 | 0 | 0 | 0 | 0 | 0 | 0 | 0 | 0 | 0 | 0 | 0 | 0 | 0 | 0 | 0 | 0 | 97 | 65200 | 1265 | 15010 |  |  |  | 15010 | 36 | 132 |  | 300 | 1620 | 448 |  | 0 |  | 20230402055713 | 0 | 0 | 1432 | 0 | [] | 0 | 20230402054153 | 20230402055619 | 866 | 1260.565 | 1281.42 | 1224.103 | 1266.218 | 62367.26 | 64145.45 | 61909.18 | 63296.17 | 0.9351739 | 0.9385306 | 0.9164383 | 0.9339145 | 1.915609 | 1.908469 | 1.921781 | 1.91261 | 1.979304 | 1.973245 | 2.010753 | 1.981178 | 101.6179 | 80.86911 | 81.68758 | 86.51774 | 1.947457 | 1.940857 | 1.966267 | 1.946894 | 14290655 | 31379175 | 8986750 | 54760600 | 66974.55 | 313712.1 | 130700.1 | 512650.3 | 119298.2 | 2590.45 | 0 | 122035.9 | 3969.626 | 8716.4375 | 2496.319 | 15211.28 | 33.89886 | 142.4029 |  | 1024
377 | 380516 | 20230402065423 | 4 | 291 | 2773 | 1392 | 40.94706 | 16.87059 | 103.3471 | 11.95882 | 850 | 486 | 83 | 1613 | 1676 | 1655 | 142 | 61 | 51 | 50 | 31 | 111 | 40 | 805 | 478 | 101 | 298 | 163 | 0 | 0 | 1104 | 163 | 478 | 190 | 180 | 45 | 1384 | 461 | 0 | 0 | -63 | 13118904 | 20230402 | ZIt53fZ3 | 3 | 80 | 2216 | 20230402064208 | 20230402065538 | 20230402065814 | 20230402070319 | 0 | 0 | 0 |  | 0 |  | 0 |  | 0 | 0 | 0 | 0 | 3259 |  | 1 | 1 | 1 | 1 | 1 | 4 | 1 | 1 | 0 | 0 | 0 | 0 | 0 | 0 | 0 | 0 | 0 | 0 | 0 | 0 | 0 | 0 | 0 | 0 | 0 | 0 | 0 | 0 | 0 | 0 | 0 | 0 | 0 | 0 | 0 | 0 | 0 | 0 | 0 | 0 | 0 | 0 | 0 | 0 | 0 | 0 | 0 | 0 | 0 | 0 | 0 | 0 | 0 | 0 | 0 | 0 | 0 | 0 | 0 | 0 | 0 | 0 | 0 | 0 | 0 | 0 | 0 | 0 | 0 | 0 | 0 | 0 | 0 | 0 | 0 | 0 | 0 | 0 | 0 | 0 | 0 | 0 | 0 | 89 | 0 | 45 | 0 | 0 | 0 | 0 | 0 | 0 | 0 | 0 | 0 | 0 | 0 | 0 | 0 | 0 | 87 | 65000 | 1265 | 13710 |  |  |  | 13710 | 39 | 124 |  | 300 | 1668 | 331 |  | 1 |  | 20230402065616 | 0 | 0 | 1384 | 134 | [] | 0 | 20230402064217 | 20230402065532 | 795 | 1260.09 | 1283.411 | 1232.725 | 1272.852 | 62775.67 | 64021.71 | 59272.61 | 63280.38 | 0 | 0 | 0 | 0 | 1.945095 | 1.901764 | 1.921014 | 1.91488 | 2.103286 | 2.149942 | 2.17 | 2.139359 | 96.62857 | 84.15145 | 81.75018 | 87.23888 | 2.02419 | 2.025853 | 2.045507 | 2.02712 | 13131670 | 32984935 | 4039250 | 50256305 | 33095.65 | 329376.9 | 73902.1 | 437629.4 | 128417.4 | 17180.95 | 0 | 145984.1 | 3647.686 | 9162.482 | 1122.014 | 13960.08 | 40.55114 | 121.5637 |  | 1029
378 | 380522 | 20230402084804 | 2 | 617 | 2755 | 1357 | 21 | 12 | 96 | 5 | 850 | 483 | 211 | 1631 | 1690 | 1675 | 142 | 60 | 50 | 50 | 31 | 150 | 0 | 697 | 480 | 0 | 305 | 0 | 0 | 36 | 1003 | 36 | 480 | 0 | 100 | 44 | 1376 | 305 | 36 | 0 | -59 | 13118992 | 20230402 | ZIt53fZ3 | 3 | 80 | 2219 | 20230402083532 | 20230402084933 | 20230402085317 | 20230402085823 | 0 | 0 | 0 |  | 0 |  | 0 | 0 | 0 | 0 | 0 | 0 | 3238 |  | 1 | 1 | 1 | 1 | 1 | 4 | 1 | 1 | 0 | 0 | 0 | 0 | 0 | 0 | 0 | 0 | 0 | 0 | 0 | 0 | 0 | 0 | 0 | 0 | 0 | 0 | 0 | 0 | 0 | 0 | 0 | 0 | 0 | 0 | 0 | 0 | 0 | 0 | 0 | 0 | 0 | 0 | 0 | 0 | 0 | 199 | 0 | 0 | 0 | 0 | 0 | 0 | 0 | 0 | 0 | 0 | 0 | 0 | 0 | 0 | 0 | 0 | 0 | 0 | 0 | 0 | 0 | 0 | 0 | 0 | 0 | 0 | 0 | 0 | 0 | 0 | 0 | 0 | 0 | 0 | 0 | 0 | 0 | 0 | 0 | 0 | 0 | 0 | 0 | 0 | 0 | 0 | 0 | 0 | 0 | 199 | 0 | 0 | 0 | 0 | 92 | 67900 | 1257 | 14820 |  |  |  | 14820 | 67 | 110 |  | 300 | 1680 | 337 |  | 1 |  | 20230402085124 | 0 | 0 | 1376 | 0 | [] | 0 | 20230402083542 | 20230402084927 | 825 | 1259.753 | 1254.355 | 1227 | 1253.141 | 65823.91 | 66909.82 | 62727.23 | 66179.71 | 0 | 0 | 0 | 0 | 2.003872 | 2.000414 | 2.01 | 2.002364 | 2.19217 | 2.054339 | 1.941205 | 2.082218 | 81.79798 | 96.10343 | 82.15 | 90.62474 | 2.098021 | 2.027377 | 1.975602 | 2.042291 | 15414725 | 33871470 | 5154400 | 54544220 | 0 | 256035.5 | 131440 | 388132.7 | 153123.8 | 133104.8 | 0 | 286881.7 | 4281.868 | 9408.742 | 1431.778 | 15151.17 | 79.68936 | 107.8146 | 1023 | 1028 | 5
379 | 380708 | 20230405021630 | 1 | 238 | 2837 | 1296 | 46 | 18 | 119 | 5 | 879 | 387 | 572 | 1631 | 1670 | 1675 | 126 | 61 | 13 | 50 | 32 | 31 | 41 | 841 | 479 | 48 | 310 | 0 | 0 | 194 | 1151 | 194 | 479 | 48 | 149 | 50 | 1468 | 310 | 194 | 1 | -39 | 13119257 | 20230405 | ZIt53fZ3 | 3 | 80 | 2297 | 20230405020342 | 20230405021833 | 20230405022228 | 20230405022949 | 0 | 0 | 0 |  | 0 |  | 0 | 0 | 33 | 0 | 0 | 0 | 3224 |  | 1 | 1 | 1 | 1 | 1 | 4 | 1 | 1 | 0 | 0 | 0 | 0 | 0 | 0 | 0 | 0 | 0 | 0 | 0 | 100 | 0 | 0 | 0 | 0 | 0 | 0 | 0 | 0 | 0 | 0 | 0 | 0 | 0 | 0 | 0 | 0 | 0 | 0 | 0 | 0 | 0 | 0 | 0 | 0 | 0 | 0 | 0 | 0 | 0 | 0 | 0 | 0 | 0 | 0 | 0 | 0 | 0 | 0 | 0 | 0 | 0 | 0 | 0 | 0 | 0 | 0 | 0 | 0 | 0 | 0 | 0 | 0 | 0 | 0 | 0 | 0 | 0 | 0 | 0 | 0 | 0 | 0 | 0 | 0 | 0 | 0 | 0 | 0 | 0 | 0 | 0 | 0 | 0 | 0 | 0 | 0 | 100 | 0 | 0 | 0 | 96 | 62900 | 1244 | 14610 |  |  |  | 14610 | 101 |  |  | 300 | 1650 | 640 |  | 0 |  | 20230405022042 | 100 | 0 | 1368 | 0 | [] | 0 | 20230405020348 | 20230405021829 | 881 | 1247.66 | 1245.939 | 1224 | 1243.47 | 61641.9 | 61170.88 | 57168.49 | 60765.53 | 0.9588933 | 0.9337721 | 0.8766387 | 0.933269 | 2.361897 | 2.357387 | 2.37 | 2.360386 | 2.226719 | 2.242986 | 2.252521 | 2.239603 | 97.63083 | 82.25584 | 83.5625 | 86.84763 | 2.294308 | 2.300187 | 2.31126 | 2.299994 | 15540340 | 31088275 | 6755055 | 53478870 | 79801.95 | 334307.5 | 168462 | 583848 | 117164.8 | 0 | 0 | 117165.1 | 4316.761 | 8635.632 | 1876.404 | 14855.24 | 32.54586 | 162.18 |  | 1027
380 | 380915 | 20230408014200 | 2 | 300.2952 | 2749 | 1370 | 34 | 18 | 105 | 5 | 850 | 484 | 222.6408 | 1627 | 1646 | 1660 | 163 | 61 | 51 | 32 | 41 | 52 | 28 | 799 | 480 | 151 | 197 | 0 | 0 | 33 | 997 | 33 | 480 | 151 | 0 | 44 | 1430 | 197 | 33 | 0 | -19 | 13119429 | 20230408 | ZIt53fZ3 | 3 | 80 | 2365 | 20230408012836 | 20230408014319 | 20230408014859 | 20230408015550 | 0 | 0 | 0 |  | 0 |  | 0 | 0 | 15 | 41 | 0 | 0 | 3233 |  | 1 | 1 | 1 | 1 | 1 | 4 | 1 | 1 | 0 | 0 | 0 | 0 | 0 | 0 | 0 | 0 | 0 | 0 | 0 | 0 | 0 | 0 | 0 | 0 | 0 | 0 | 0 | 0 | 0 | 0 | 0 | 0 | 0 | 0 | 0 | 0 | 0 | 0 | 0 | 0 | 0 | 0 | 0 | 0 | 0 | 0 | 0 | 0 | 0 | 0 | 0 | 0 | 0 | 0 | 0 | 0 | 0 | 0 | 0 | 0 | 0 | 0 | 0 | 0 | 0 | 0 | 0 | 0 | 0 | 0 | 0 | 0 | 0 | 0 | 0 | 0 | 0 | 0 | 0 | 0 | 0 | 0 | 0 | 0 | 0 | 0 | 0 | 0 | 0 | 0 | 0 | 0 | 0 | 0 | 0 | 0 | 0 | 0 | 0 | 0 | 91 | 60300 | 1265 | 13960 |  |  |  | 13960 | 84 |  |  | 300 | 1664 | 343 |  | 0 |  | 20230408014841 | 0 | 0 | 1430 | 0 | [] | 0 | 20230408012843 | 20230408014314 | 871 | 1261.946 | 1257.098 | 1224 | 1255.951 | 58785.79 | 59091.22 | 54743.11 | 58616.96 | 0.8985284 | 0.8888755 | 0.8344595 | 0.887566 | 2.233746 | 2.218434 | 2.22 | 2.223823 | 2.297324 | 2.270141 | 2.194189 | 2.273019 | 83.07613 | 98.5181 | 83.83311 | 91.96949 | 2.265535 | 2.244287 | 2.207095 | 2.248421 | 17522720 | 29379085 | 4002070 | 51000560 | 0 | 281465.2 | 266750.9 | 548886.7 | 198050.8 | 110363.5 | 0 | 309078.5 | 4867.422 | 8160.857 | 1111.686 | 14166.82 | 85.85513 | 152.4685 |  | 1018
381 | 380967 | 20230408165804 | 4 | 386 | 2786 | 1396 | 34 | 17 | 112 | 5 | 851 | 485 | 223 | 1614 | 1664 | 1660 | 144 | 60 | 51 | 121 | 50 | 59 | 0 | 803 | 480 | 99 | 296 | 136 | 40 | 0 | 1100 | 136 | 480 | 99 | 310 | 85 | 1537 | 472 | 0 | 1 | -50 | 13119542 | 20230408 | ZIt53fZ3 | 3 | 80 | 2382 | 20230408164458 | 20230408165939 | 20230408170226 | 20230408170819 | 0 | 0 | 0 |  | 0 |  | 0 | 0 | 0 | 0 | 0 | 0 | 3271 |  | 1 | 1 | 1 | 1 | 1 | 4 | 1 | 1 | 0 | 0 | 0 | 0 | 0 | 0 | 0 | 0 | 155 | 0 | 0 | 0 | 0 | 0 | 0 | 0 | 0 | 0 | 0 | 0 | 0 | 0 | 0 | 0 | 0 | 0 | 0 | 0 | 0 | 0 | 0 | 0 | 0 | 0 | 0 | 0 | 0 | 0 | 0 | 0 | 0 | 0 | 0 | 0 | 0 | 0 | 0 | 0 | 0 | 0 | 0 | 0 | 0 | 0 | 0 | 0 | 0 | 0 | 0 | 0 | 0 | 0 | 0 | 0 | 0 | 0 | 0 | 0 | 0 | 0 | 0 | 0 | 0 | 0 | 0 | 0 | 0 | 0 | 0 | 0 | 0 | 0 | 0 | 0 | 0 | 0 | 0 | 0 | 0 | 0 | 0 | 0 | 93 | 59900 | 1265 | 13920 |  |  |  | 13920 | 37 | 138 |  | 300 | 1674 | 333 |  | 1 |  | 20230408170112 | 155 | 0 | 1382 | 0 | [] | 0 | 20230408164505 | 20230408165935 | 870 | 1260.512 | 1281.456 | 1225.714 | 1269.8 | 58172.02 | 59278.04 | 56017.69 | 58629.37 | 0.9091736 | 0.9118994 | 0.869011 | 0.9066552 | 1.982231 | 1.973259 | 1.98 | 1.97646 | 2.345826 | 2.392123 | 2.388132 | 2.378828 | 101.7937 | 81.94758 | 81.95014 | 87.46826 | 2.164029 | 2.182691 | 2.184066 | 2.177644 | 14025860 | 31784150 | 5048970 | 50955335 | 60363.55 | 346343.6 | 123253 | 531228.1 | 135964.1 | 4966.8 | 0 | 141138 | 3896.072 | 8828.931 | 1402.492 | 14154.26 | 39.20501 | 147.5634 |  | 1019
382 | 381245 | 20230412051659 | 2 | 272 | 2803 | 1306 | 34 | 14 | 108 | 9 | 851 | 489 | 386 | 1581 | 1658 | 1650 | 184 | 60 | 50 | 100 | 64 | 31 | 0 | 802 | 481 | 148 | 314 | 0 | 0 | 0 | 1116 | 0 | 481 | 148 | 116 | 85 | 1625 | 314 | 0 | 1 | -77 | 13119819 | 20230412 | ZIt53fZ3 | 3 | 80 | 2475 | 20230412051055 | 20230412052600 | 20230412052942 | 20230412053540 | 0 | 0 | 0 |  | 0 |  | 0 | 0 | 0 | 0 | 0 | 0 | 3292 |  | 1 | 1 | 1 | 1 | 1 | 4 | 1 | 1 | 0 | 0 | 0 | 0 | 0 | 0 | 0 | 0 | 0 | 0 | 0 | 0 | 0 | 0 | 0 | 0 | 0 | 0 | 0 | 0 | 0 | 0 | 0 | 0 | 0 | 0 | 0 | 0 | 0 | 0 | 0 | 0 | 0 | 0 | 0 | 0 | 45 | 149 | 0 | 0 | 0 | 0 | 0 | 0 | 0 | 0 | 0 | 0 | 0 | 0 | 0 | 0 | 0 | 0 | 0 | 0 | 0 | 0 | 0 | 0 | 0 | 0 | 0 | 0 | 0 | 0 | 0 | 0 | 0 | 0 | 0 | 0 | 0 | 0 | 0 | 0 | 0 | 0 | 0 | 0 | 0 | 0 | 0 | 0 | 0 | 0 | 0 | 149 | 0 | 0 | 0 | 0 | 101 | 65100 | 1254 | 15450 |  |  |  | 15450 | 73 | 120 |  | 300 | 1656 | 363 |  | 1 |  | 20230412052052 | 0 | 0 | 1625 | 0 | [] | 0 | 20230412050401 | 20230412051857 | 896 | 1261.992 | 1261.469 | 1224 | 1256.682 | 62531.98 | 63983.83 | 60856.02 | 63161.95 | 0.9745059 | 0.9629714 | 0.9407627 | 0.9633036 | 2.127945 | 2.148572 | 2.15 | 2.142935 | 2.269644 | 2.183067 | 2.195678 | 2.209174 | 77.49901 | 94.79648 | 83 | 88.35871 | 2.198794 | 2.165819 | 2.172839 | 2.176055 | 15765970 | 33539315 | 7128950 | 56538550 | 0 | 270251.6 | 154708.6 | 425624.2 | 156227.3 | 127254.5 | 0 | 284096.1 | 4379.436 | 9316.476 | 1980.264 | 15705.15 | 78.91557 | 118.2289 |  | 1020
383 | 381396 | 20230414023018 | 4 | 828 | 2743 | 1270 | 15 | 13 | 85 | 12 | 875 | 391 | 45 | 1593 | 1634 | 1670 | 134 | 70 | 60 | 50 | 45 | 32 | 0 | 547 | 481 | 0 | 453 | 0 | 0 | 0 | 1000 | 0 | 481 | 0 | 154 | 90 | 1449 | 453 | 0 | 0 | -41 | 13119958 | 20230414 | ZIt53fZ3 | 3 | 80 | 2527 | 20230414021658 | 20230414023443 | 20230414023610 | 20230414024056 | 0 | 0 | 0 |  | 0 |  | 0 | 0 | 0 | 0 | 0 | 0 | 3134 |  | 1 | 1 | 1 | 1 | 1 | 4 | 1 | 1 | 0 | 0 | 0 | 0 | 0 | 0 | 0 | 0 | 0 | 0 | 0 | 100 | 0 | 0 | 0 | 0 | 0 | 0 | 0 | 0 | 0 | 0 | 0 | 0 | 0 | 0 | 0 | 0 | 0 | 0 | 0 | 0 | 0 | 0 | 0 | 0 | 35 | 286 | 0 | 0 | 0 | 0 | 0 | 0 | 0 | 0 | 0 | 0 | 0 | 0 | 0 | 0 | 0 | 0 | 0 | 0 | 0 | 0 | 0 | 0 | 0 | 0 | 0 | 0 | 0 | 0 | 0 | 0 | 0 | 0 | 0 | 0 | 0 | 0 | 0 | 0 | 0 | 0 | 0 | 0 | 0 | 0 | 0 | 0 | 0 | 0 | 0 | 286 | 100 | 0 | 0 | 0 | 93 | 59900 | 1251 | 13950 | 380 |  |  | 14330 | 154 | 113 |  | 300 | 1648 | 266 |  | 0 |  | 20230414023258 | 100 | 0 | 1349 | 0 | [] | 0 | 20230414021704 | 20230414023145 | 881 | 1251 | 1257.223 | 1231 | 1252.952 | 58021.81 | 59329.53 | 55257.24 | 58574.11 | 0.902521 | 0.9078597 | 0.8544828 | 0.9011464 | 2.082815 | 2.076727 | 2.04 | 2.074745 | 2.275462 | 2.310737 | 2.297586 | 2.299909 | 82.05441 | 95.2259 | 82.3 | 90.3912 | 2.179139 | 2.193732 | 2.168793 | 2.187327 | 13757895 | 32938090 | 4758370 | 51552550 | 0 | 269376 | 105303.8 | 375338.2 | 155571.9 | 153531.9 | 0 | 309759.2 | 3821.6375 | 9149.469 | 1321.769 | 14320.15 | 86.04422 | 104.2606 |  | 1014
384 | 381399 | 20230414031813 | 4 | 150 | 2829 | 1436 | 59 | 18 | 103 | 5 | 879 | 388 | 45 | 1635 | 1666 | 1665 | 128 | 70 | 60 | 44 | 34 | 52 | 0 | 950 | 481 | 153 | 237 | 434 | 0 | 34 | 1187 | 468 | 481 | 153 | 109 | 35 | 1584 | 671 | 34 | 1 | -31 | 13119959 | 20230414 | ZIt53fZ3 | 3 | 80 | 2528 | 20230414030428 | 20230414031909 | 20230414032306 | 20230414032751 | 0 | 0 | 0 |  | 0 |  | 0 | 0 | 0 | 0 | 0 | 0 | 3217 |  | 1 | 1 | 1 | 1 | 1 | 4 | 1 | 1 | 0 | 0 | 0 | 0 | 0 | 0 | 0 | 0 | 0 | 0 | 0 | 0 | 0 | 0 | 0 | 0 | 0 | 0 | 0 | 0 | 0 | 0 | 0 | 0 | 0 | 0 | 0 | 0 | 0 | 0 | 0 | 0 | 0 | 0 | 0 | 0 | 0 | 0 | 0 | 0 | 0 | 0 | 0 | 0 | 0 | 0 | 0 | 0 | 0 | 0 | 0 | 0 | 0 | 0 | 0 | 0 | 0 | 0 | 0 | 0 | 0 | 0 | 0 | 0 | 0 | 0 | 0 | 0 | 0 | 0 | 0 | 0 | 0 | 0 | 0 | 0 | 0 | 0 | 0 | 0 | 0 | 0 | 0 | 0 | 0 | 0 | 0 | 0 | 0 | 0 | 0 | 0 | 84 | 55100 | 1241 | 13400 |  |  |  | 13400 | 112 | 109 |  | 300 | 1663 | 295 |  | 1 |  | 20230414032106 | 0 | 0 | 1584 | 0 | [] | 0 | 20230414030434 | 20230414031904 | 870 | 1241 | 1239.243 | 1221 | 1238.675 | 53391.53 | 58113.71 | 52269.8 | 56425.05 | 0.8206048 | 0.8841856 | 0.8133333 | 0.861908 | 2.111089 | 2.113292 | 2.081569 | 2.110805 | 2.306935 | 2.277215 | 2.33 | 2.288782 | 82.00484 | 94.87296 | 82.3 | 90.46777 | 2.209012 | 2.195254 | 2.205784 | 2.199793 | 13194600 | 33136310 | 2617055 | 49041160 | 0 | 264461.9 | 113903.2 | 379023.5 | 162039.8 | 168261.2 | 0 | 330955.8 | 3665.167 | 9204.531 | 726.9597 | 13622.54 | 91.93217 | 105.2843 |  | 1017
385 | 381535 | 20230416004946 | 2 | 276 | 2596 | 1420 | 52 | 18 | 102 | 23 | 840 | 494 | 199 | 1617 | 1664 | 1655 | 163 | 69 | 60 | 31 | 31 | 31 | 12 | 809 | 478 | 148 | 318 | 202 | 40 | 63 | 1127 | 354 | 478 | 148 | 81 | 40 | 1524 | 560 | 63 | 1 | -47 | 13120107 | 20230416 | ZIt53fZ3 | 3 | 80 | 2575 | 20230416004619 | 20230416010118 | 20230416010526 | 20230416011027 | 0 | 0 | 0 |  | 0 |  | 0 | 0 | 68 | 29 | 0 | 0 | 3090 |  | 1 | 1 | 1 | 1 | 1 | 4 | 1 | 1 | 0 | 0 | 0 | 0 | 0 | 0 | 0 | 0 | 0 | 0 | 0 | 0 | 0 | 0 | 0 | 0 | 0 | 0 | 0 | 0 | 0 | 0 | 0 | 0 | 0 | 0 | 0 | 0 | 0 | 0 | 89 | 0 | 0 | 0 | 0 | 0 | 0 | 0 | 0 | 0 | 0 | 0 | 0 | 0 | 0 | 0 | 0 | 0 | 0 | 0 | 0 | 0 | 0 | 0 | 0 | 0 | 0 | 0 | 0 | 0 | 0 | 0 | 0 | 0 | 0 | 0 | 0 | 0 | 0 | 0 | 0 | 0 | 0 | 0 | 0 | 0 | 0 | 0 | 0 | 0 | 0 | 0 | 0 | 0 | 0 | 0 | 0 | 0 | 0 | 0 | 0 | 0 | 93 | 60000 | 1249 | 14190 |  |  |  | 14190 | 146 |  |  | 300 | 1671 | 336 |  | 1 |  | 20230416005310 | 0 | 0 | 1524 | 0 | [] | 0 | 20230416003625 | 20230416005115 | 890 | 1252.992 | 1251.362 | 1219 | 1248.585 | 58016.85 | 58819.31 | 55315.06 | 58242.57 | 0.8983267 | 0.8968182 | 0.8507865 | 0.8926405 | 2.277849 | 2.275036 | 2.279213 | 2.276247 | 2.382669 | 2.393327 | 2.37382 | 2.388371 | 80.113 | 97.23386 | 85.3 | 91.21201 | 2.330259 | 2.334182 | 2.326517 | 2.332309 | 14511785 | 32302270 | 4874650 | 51785375 | 0 | 280632.3 | 138280.4 | 419595.1 | 160219.5 | 146536.9 | 0 | 307393.6 | 4031.051 | 8972.853 | 1354.069 | 14384.83 | 85.3871 | 116.5542 |  | 1012
386 | 381538 | 20230416013852 | 2 | 189 | 2817 | 1406 | 47 | 18 | 99 | 5 | 851 | 492 | 176 | 1616 | 1653 | 1650 | 165 | 69 | 60 | 31 | 31 | 30 | 68 | 809 | 480 | 152 | 303 | 0 | 0 | 67 | 1112 | 263 | 480 | 152 | 66 | 39 | 1636 | 303 | 67 | 1 | -37 | 13120108 | 20230416 | ZIt53fZ3 | 3 | 80 | 2576 | 20230416013116 | 20230416014612 | 20230416015003 | 20230416015509 | 0 | 0 | 0 |  | 0 |  | 0 | 0 | 13 | 25 | 0 | 0 | 3309 |  | 1 | 1 | 1 | 1 | 1 | 4 | 1 | 1 | 0 | 0 | 0 | 0 | 0 | 0 | 0 | 0 | 0 | 0 | 0 | 0 | 0 | 0 | 0 | 0 | 0 | 0 | 0 | 0 | 0 | 0 | 0 | 0 | 0 | 0 | 0 | 0 | 0 | 0 | 195 | 0 | 0 | 0 | 0 | 0 | 0 | 0 | 0 | 0 | 0 | 0 | 0 | 0 | 0 | 0 | 0 | 0 | 0 | 0 | 0 | 0 | 0 | 0 | 0 | 0 | 0 | 0 | 0 | 0 | 0 | 0 | 0 | 0 | 0 | 0 | 0 | 0 | 0 | 0 | 0 | 0 | 0 | 0 | 0 | 0 | 0 | 0 | 0 | 0 | 0 | 0 | 0 | 0 | 0 | 0 | 0 | 0 | 0 | 0 | 0 | 0 | 86 | 57000 | 1249 | 13950 |  |  |  | 13950 | 99 | 110 | 36 | 300 | 1651 | 358 | 0 | 1 | 0 | 20230416014241 | 0 | 0 | 1636 | 0 | [] | 0 | 20230416012523 | 20230416014009 | 886 | 1252.846 | 1250.22 | 1219 | 1248.274 | 56854.71 | 58632.91 | 54433.9 | 57748.17 | 0.8774517 | 0.8852 | 0.8379221 | 0.8788262 | 2.272973 | 2.280636 | 2.28 | 2.278341 | 2.347529 | 2.292618 | 2.303506 | 2.309616 | 79.94011 | 97.07245 | 85.2125 | 91.03352 | 2.310251 | 2.286627 | 2.291753 | 2.293979 | 14676720 | 32202575 | 4143170 | 51113420 | 0 | 281971.5 | 154774.7 | 437427.9 | 164989.9 | 144488.6 | 0 | 310114.4 | 4076.867 | 8945.16 | 1150.881 | 14198.17 | 86.14288 | 121.5077 |  | 1021
387 | 381729 | 20230418154007 | 2 | 294 | 2745 | 1390 | 32 | 19 | 101 | 5 | 850 | 484 | 153 | 1642 | 1674 | 1665 | 168 | 70 | 60 | 32 | 121 | 33 | 0 | 799 | 481 | 151 | 339 | 54 | 40 | 0 | 1139 | 149 | 481 | 151 | 62 | 40 | 1431 | 433 | 0 | 1 | -32 | 13120243 | 20230418 | ZIt53fZ3 | 3 | 80 | 2637 | 20230418153135 | 20230418154617 | 20230418155114 | 20230418155949 | 0 | 0 | 0 |  | 0 |  | 0 | 0 | 0 | 0 | 0 | 0 | 3229 |  | 1 | 1 | 1 | 1 | 1 | 4 | 1 | 1 | 0 | 0 | 0 | 0 | 0 | 0 | 0 | 0 | 0 | 0 | 0 | 0 | 0 | 0 | 0 | 0 | 0 | 0 | 0 | 0 | 0 | 0 | 0 | 0 | 0 | 0 | 0 | 0 | 0 | 0 | 0 | 0 | 0 | 0 | 0 | 0 | 0 | 0 | 0 | 0 | 0 | 0 | 0 | 0 | 0 | 0 | 0 | 0 | 0 | 0 | 0 | 0 | 0 | 0 | 0 | 0 | 0 | 0 | 0 | 0 | 0 | 0 | 0 | 0 | 0 | 0 | 0 | 0 | 0 | 95 | 0 | 0 | 0 | 0 | 0 | 0 | 0 | 0 | 0 | 0 | 0 | 0 | 0 | 0 | 0 | 0 | 0 | 0 | 0 | 0 | 0 | 0 | 94 | 59200 | 1259 | 13900 |  |  |  | 13900 | 228 |  |  | 300 | 1687 | 356 |  | 0 |  | 20230418154310 | 0 | 0 | 1431 | 95 | [] | 0 | 20230418152642 | 20230418154114 | 872 | 1259 | 1235.149 | 1219 | 1240.664 | 57996.72 | 58745.72 | 53301.79 | 58115.28 | 0.9189878 | 0.9224731 | 0.8502985 | 0.9159404 | 2.425223 | 2.405591 | 2.369104 | 2.408349 | 2.225466 | 2.288226 | 2.350298 | 2.275218 | 77.19357 | 94.99964 | 84.275 | 89.13192 | 2.325344 | 2.346909 | 2.359701 | 2.341783 | 14273145 | 32732235 | 3522655 | 50623730 | 0 | 283984.4 | 122446.5 | 407105.1 | 151909.7 | 139449.5 | 0 | 291974 | 3964.7625 | 9092.2875 | 978.5153 | 14062.15 | 81.10389 | 113.0848 |  | 1017
388 | 381733 | 20230418171247 | 2 | 304 | 2822 | 1419 | 31 | 18 | 99 | 14 | 851 | 491 | 479 | 1614 | 1672 | 1660 | 180 | 71 | 60 | 121 | 59 | 0 | 0 | 817 | 480 | 152 | 289 | 64 | 82 | 163 | 1106 | 291 | 480 | 152 | 0 | 82 | 1512 | 435 | 163 | 1 | -58 | 13120236 | 20230418 | ZIt53fZ3 | 3 | 80 | 2638 | 20230418170318 | 20230418171857 | 20230418172241 | 20230418173053 | 0 | 0 | 0 |  | 0 |  | 0 | 485 | 0 | 0 | 0 | 0 | 3313 |  | 1 | 1 | 1 | 1 | 1 | 4 | 1 | 1 | 0 | 0 | 0 | 0 | 0 | 0 | 0 | 0 | 0 | 0 | 0 | 0 | 0 | 0 | 0 | 0 | 0 | 0 | 0 | 0 | 0 | 0 | 0 | 0 | 0 | 0 | 0 | 0 | 0 | 0 | 63 | 0 | 0 | 0 | 0 | 0 | 0 | 0 | 0 | 0 | 0 | 0 | 0 | 0 | 0 | 0 | 0 | 0 | 0 | 0 | 0 | 0 | 0 | 0 | 0 | 0 | 0 | 0 | 0 | 0 | 0 | 0 | 0 | 0 | 0 | 0 | 0 | 0 | 0 | 0 | 0 | 0 | 0 | 0 | 0 | 0 | 0 | 0 | 0 | 0 | 0 | 0 | 0 | 0 | 0 | 0 | 0 | 0 | 0 | 0 | 0 | 0 | 94 | 60100 | 1229 | 14950 |  |  |  | 14950 | 212 |  |  | 300 | 1651 | 433 |  | 0 |  | 20230418171649 | 0 | 0 | 1512 | 0 | [] | 0 | 20230418165924 | 20230418171453 | 929 | 1244.862 | 1221.873 | 1219 | 1227.942 | 58101.69 | 59323.28 | 56787.54 | 58636.16 | 0.9121839 | 0.9241513 | 0.8952381 | 0.9168676 | 2.277854 | 2.25524 | 2.24 | 2.259526 | 2.187318 | 2.158376 | 2.183095 | 2.16986 | 74.49143 | 93.68351 | 83.525 | 86.91375 | 2.232586 | 2.206808 | 2.211548 | 2.214693 | 15112280 | 32104780 | 7106245 | 54420115 | 0 | 278585.2 | 160804.8 | 440058.2 | 154927.8 | 126997.9 | 0 | 282514.7 | 4197.856 | 8917.994 | 1973.957 | 15116.7 | 78.47631 | 122.2384 |  | 1021
389 | 381759 | 20230419021024 | 3 | 301 | 2689 | 1432 | 24 | 16 | 95 | 5 | 849 | 475 | 45 | 1647 | 1671 | 1665 | 35 | 166 | 72 | 65 | 137 | 0 | 0 | 605 | 481 | 150 | 504 | 0 | 32 | 0 | 1109 | 0 | 481 | 150 | 0 | 175 | 1336 | 536 | 0 | 1 | -24 | 13120287 | 20230419 | ZIt53fZ3 | 3 | 80 | 2647 | 20230419015642 | 20230419021116 | 20230419021506 | 20230419022011 | 0 | 0 | 0 |  | 0 |  | 0 | 471 | 0 | 0 | 0 | 0 | 3164 |  | 1 | 1 | 1 | 1 | 1 | 4 | 1 | 1 | 0 | 0 | 0 | 0 | 0 | 0 | 0 | 0 | 0 | 0 | 0 | 100 | 0 | 0 | 0 | 0 | 0 | 0 | 0 | 0 | 0 | 0 | 0 | 0 | 0 | 0 | 0 | 0 | 0 | 0 | 0 | 0 | 0 | 0 | 0 | 0 | 0 | 0 | 0 | 0 | 0 | 0 | 0 | 0 | 0 | 0 | 0 | 0 | 0 | 0 | 0 | 0 | 0 | 0 | 0 | 0 | 0 | 0 | 0 | 0 | 0 | 0 | 0 | 0 | 0 | 0 | 0 | 0 | 0 | 0 | 0 | 0 | 0 | 0 | 0 | 0 | 0 | 0 | 0 | 0 | 0 | 0 | 0 | 0 | 0 | 0 | 0 | 0 | 100 | 0 | 0 | 0 | 95 | 60300 | 1229 | 13920 |  |  |  | 13920 | 33 | 171 |  | 300 | 1679 | 303 |  | 1 |  | 20230419021318 | 100 | 0 | 1236 | 0 | [] | 0 | 20230419015649 | 20230419021111 | 862 | 1237.093 | 1244.495 | 1219 | 1240.984 | 58469.84 | 58802.1 | 53561.06 | 58421.13 | 0.9136032 | 0.9028521 | 0.8370213 | 0.9023434 | 2.227895 | 2.200933 | 2.21 | 2.209153 | 2.228259 | 2.243556 | 2.113404 | 2.232077 | 100.8651 | 80.88367 | 83.55 | 86.7546 | 2.228077 | 2.222245 | 2.161702 | 2.220615 | 14392630 | 33351755 | 2467110 | 50307190 | 127905.4 | 366891.5 | 115677.4 | 611762.1 | 70767.05 | 0 | 0 | 70767.05 | 3997.953 | 9264.376 | 685.3083 | 13974.22 | 19.65751 | 169.9339 |  | 1015
390 | 381762 | 20230419025530 | 3 | 231 | 2708 | 1413 | 37 | 20 | 111 | 5 | 850 | 476 | 199 | 1657 | 1678 | 1655 | 34 | 221 | 70 | 61 | 90 | 0 | 0 | 726 | 480 | 152 | 264 | 0 | 33 | 94 | 991 | 94 | 533 | 152 | 0 | 185 | 1358 | 297 | 94 | 0 | -21 | 13120288 | 20230419 | ZIt53fZ3 | 3 | 80 | 2648 | 20230419024153 | 20230419025659 | 20230419030232 | 20230419030927 | 0 | 0 | 0 |  | 0 |  | 0 | 0 | 0 | 0 | 0 | 0 | 3184 |  | 1 | 1 | 1 | 1 | 1 | 4 | 1 | 1 | 0 | 0 | 0 | 0 | 0 | 0 | 0 | 0 | 0 | 0 | 0 | 0 | 0 | 0 | 0 | 0 | 0 | 0 | 0 | 0 | 0 | 0 | 0 | 0 | 0 | 0 | 0 | 0 | 0 | 0 | 0 | 0 | 0 | 0 | 0 | 0 | 0 | 0 | 0 | 0 | 0 | 0 | 0 | 0 | 0 | 0 | 0 | 0 | 0 | 0 | 0 | 0 | 0 | 0 | 0 | 0 | 0 | 0 | 0 | 0 | 0 | 0 | 0 | 0 | 0 | 0 | 0 | 0 | 0 | 0 | 52 | 0 | 0 | 0 | 0 | 0 | 0 | 32 | 0 | 0 | 0 | 0 | 0 | 0 | 0 | 0 | 0 | 0 | 0 | 0 | 0 | 0 | 95 | 60400 | 1229 | 14530 |  |  |  | 14530 | 30 | 236 |  | 300 | 1694 | 339 |  | 0 |  | 20230419030040 | 0 | 0 | 1358 | 84 | [] | 0 | 20230419024159 | 20230419025656 | 897 | 1235.7 | 1237.343 | 1219 | 1235.071 | 57732.89 | 59186.18 | 58723.37 | 58688.16 | 0.8975714 | 0.9115066 | 0.9196512 | 0.9079376 | 2.205714 | 2.209171 | 2.23 | 2.210089 | 2.119929 | 2.182693 | 2.213023 | 2.166009 | 97.79946 | 81.09374 | 83.65 | 86.55354 | 2.162821 | 2.195932 | 2.221512 | 2.188049 | 16119410 | 31381875 | 4998885 | 52592090 | 155774.1 | 343841.7 | 206253.1 | 707157.9 | 62661.15 | 0 | 0 | 62661.15 | 4477.614 | 8717.1875 | 1388.579 | 14608.91 | 17.40588 | 196.4327 |  | 1016
391 | 381765 | 20230419034527 | 3 | 341 | 2701 | 1407 | 33 | 18 | 106 | 5 | 850 | 473 | 71 | 1619 | 1661 | 1655 | 234 | 71 | 64 | 69 | 35 | 0 | 0 | 728 | 479 | 149 | 268 | 53 | 0 | 0 | 996 | 53 | 479 | 149 | 121 | 31 | 1356 | 321 | 0 | 1 | -42 | 13120289 | 20230419 | ZIt53fZ3 | 3 | 80 | 2649 | 20230419033148 | 20230419034603 | 20230419035129 | 20230419035821 | 0 | 0 | 0 |  | 0 |  | 0 | 0 | 0 | 0 | 0 | 0 | 3174 |  | 1 | 1 | 1 | 1 | 1 | 4 | 1 | 1 | 0 | 0 | 0 | 0 | 0 | 0 | 0 | 0 | 0 | 0 | 0 | 0 | 0 | 0 | 0 | 0 | 0 | 0 | 0 | 0 | 0 | 0 | 0 | 0 | 0 | 0 | 0 | 0 | 0 | 0 | 0 | 0 | 0 | 0 | 0 | 0 | 0 | 0 | 0 | 0 | 0 | 0 | 0 | 0 | 0 | 0 | 0 | 0 | 0 | 0 | 0 | 0 | 0 | 0 | 0 | 0 | 0 | 0 | 0 | 0 | 0 | 0 | 0 | 0 | 0 | 0 | 0 | 0 | 0 | 0 | 0 | 0 | 0 | 0 | 0 | 0 | 0 | 0 | 0 | 0 | 0 | 0 | 0 | 0 | 0 | 0 | 0 | 0 | 0 | 0 | 0 | 0 | 95 | 60100 | 1223 | 13590 |  |  |  | 13590 | 26 | 170 |  | 300 | 1655 | 332 |  | 1 |  | 20230419035032 | 0 | 0 | 1356 | 0 | [] | 0 | 20230419033153 | 20230419034625 | 872 | 1234.079 | 1239.444 | 1219 | 1236.361 | 57228.93 | 58843.52 | 55219.48 | 58084.03 | 0.8870714 | 0.8999438 | 0.8703448 | 0.8938417 | 2.19325 | 2.212004 | 2.235 | 2.207512 | 2.126357 | 2.083521 | 2.132931 | 2.100562 | 98.11768 | 81.06152 | 83.6875 | 86.71293 | 2.159804 | 2.147762 | 2.183966 | 2.154037 | 15977360 | 31377070 | 3152055 | 50597095 | 135841.2 | 345650 | 202772.8 | 685553.6 | 83307.15 | 0 | 0 | 83307.15 | 4438.156 | 8715.853 | 875.5708 | 14054.75 | 23.14088 | 190.4316 |  | 1015
392 | 381768 | 20230419042949 | 3 | 365 | 2696 | 1375 | 26 | 17 | 102 | 5 | 850 | 473 | 118 | 1628 | 1669 | 1655 | 234 | 75 | 64 | 67 | 33 | 0 | 0 | 730 | 481 | 149 | 270 | 0 | 130 | 0 | 1001 | 0 | 534 | 149 | 0 | 163 | 1360 | 400 | 0 | 0 | -41 | 13120290 | 20230419 | ZIt53fZ3 | 3 | 80 | 2650 | 20230419041609 | 20230419043057 | 20230419043455 | 20230419044220 | 0 | 0 | 0 |  | 0 |  | 0 | 481 | 0 | 0 | 0 | 0 | 3169 |  | 1 | 1 | 1 | 1 | 1 | 4 | 1 | 1 | 0 | 0 | 0 | 0 | 0 | 0 | 0 | 0 | 0 | 0 | 0 | 0 | 0 | 0 | 0 | 0 | 0 | 0 | 0 | 0 | 0 | 0 | 0 | 0 | 0 | 0 | 0 | 0 | 0 | 0 | 0 | 0 | 0 | 0 | 0 | 0 | 0 | 0 | 0 | 0 | 0 | 0 | 0 | 0 | 0 | 0 | 0 | 0 | 0 | 0 | 0 | 0 | 0 | 0 | 0 | 0 | 0 | 0 | 0 | 0 | 0 | 0 | 0 | 0 | 0 | 0 | 0 | 0 | 0 | 0 | 0 | 0 | 0 | 0 | 0 | 0 | 0 | 32 | 0 | 0 | 0 | 0 | 0 | 0 | 0 | 0 | 0 | 0 | 0 | 0 | 0 | 0 | 94 | 59900 | 1219 | 14070 |  |  |  | 14070 | 32 |  |  | 300 | 1674 | 360 |  | 1 |  | 20230419043252 | 0 | 0 | 1360 | 32 | [] | 0 | 20230419041614 | 20230419043050 | 876 | 1239.197 | 1237.314 | 1219 | 1236.574 | 58123.13 | 59039.58 | 55882.3 | 58559.22 | 0.903494 | 0.9069435 | 0.8647541 | 0.9030251 | 2.203695 | 2.21523 | 2.24 | 2.213676 | 2.18253 | 2.167491 | 2.115246 | 2.168128 | 100.7943 | 80.87714 | 83.7375 | 86.73771 | 2.193113 | 2.19136 | 2.177623 | 2.190902 | 14424875 | 33369345 | 3358260 | 51246610 | 140891.2 | 365566.7 | 122050.3 | 629798.1 | 59253.2 | 0 | 0 | 59253.2 | 4006.91 | 9269.2625 | 932.85 | 14235.17 | 16.45922 | 174.9439 |  | 1015
393 | 381777 | 20230419073245 | 3 | 218 | 2751 | 1423 | 40 | 20 | 104 | 6 | 850 | 483 | 45 | 1621.585 | 1662 | 1665 | 198 | 72 | 150 | 63 | 0 | 0 | 0 | 727 | 479 | 148 | 270 | 209 | 165 | 0 | 998 | 209 | 479 | 148 | 121 | 198 | 1354 | 644 | 0 | 1 | -40.41478 | 13120312 | 20230419 | ZIt53fZ3 | 3 | 80 | 2653 | 20230419071742 | 20230419073348 | 20230419073930 | 20230419074547 | 0 | 0 | 0 |  | 0 |  | 0 | 479 | 0 | 0 | 0 | 0 | 3234 |  | 1 | 1 | 1 | 1 | 1 | 4 | 1 | 1 | 0 | 0 | 0 | 0 | 0 | 0 | 0 | 0 | 0 | 0 | 0 | 0 | 0 | 0 | 0 | 0 | 0 | 0 | 0 | 0 | 0 | 0 | 0 | 0 | 0 | 0 | 0 | 0 | 0 | 0 | 0 | 0 | 0 | 0 | 0 | 0 | 0 | 0 | 0 | 0 | 0 | 0 | 0 | 0 | 0 | 0 | 0 | 0 | 0 | 0 | 0 | 0 | 0 | 0 | 0 | 0 | 0 | 0 | 0 | 0 | 0 | 0 | 0 | 0 | 0 | 0 | 0 | 0 | 0 | 0 | 0 | 0 | 0 | 0 | 0 | 0 | 0 | 0 | 0 | 0 | 0 | 0 | 0 | 0 | 0 | 0 | 0 | 0 | 0 | 0 | 0 | 0 | 84 | 57000 | 1219 | 14030 |  |  |  | 14030 | 82 | 195 |  | 300 | [5 empty] | 20230419073628 | 0 | 0 | 1354 | 0 | [] | 0 | 20230419071746 | 20230419073344 | 958 | 1232.768 | 1222.527 | 1219 | 1225.303 | 55110.96 | 52040.11 | 56579.83 | 53217.23 | 0.8531429 | 0.7899515 | 0.8832203 | 0.8141649 | 2.269429 | 2.23462 | 2.212373 | 2.243424 | 2.195036 | 2.227948 | 2.211864 | 2.217338 | 98.36915 | 82.19786 | 83.9125 | 87.02993 | 2.232232 | 2.231284 | 2.212119 | 2.230381 | 15384535 | 32168525 | 3287100 | 50928545 | 150269.9 | 406396.7 | 148697.9 | 706658.7 | 69437.45 | 0 | 0 | 69437.45 | 4273.482 | 8935.701 | 913.0833 | 14146.82 | 19.28818 | 196.2941 |  | 1018
394 | 381780 | 20230419082854 | 1 | 231 | 2747 | 1367 | 42 | 19 | 113 | 5 | 850 | 484 | 176 | 1618 | 1659 | 1665 | 170 | 191 | 75 | 48 | 0 | 0 | 0 | 802 | 479 | 147 | 297 | 98 | 139 | 32 | 1099 | 131 | 479 | 147 | 0 | 283 | 1428 | 534 | 32 | 1 | -41 | 13120313 | 20230419 | ZIt53fZ3 | 3 | 80 | 2654 | 20230419081553 | 20230419083023 | 20230419083449 | 20230419084134 | 0 | 0 | 0 |  | 0 |  | 0 | 0 | 0 | 0 | 0 | 0 | 3231 |  | 1 | 1 | 1 | 1 | 1 | 4 | 1 | 1 | 0 | 0 | 0 | 0 | 0 | 0 | 0 | 0 | 0 | 0 | 0 | 0 | 0 | 0 | 0 | 0 | 0 | 0 | 0 | 0 | 0 | 0 | 0 | 0 | 0 | 0 | 0 | 0 | 0 | 0 | 0 | 0 | 0 | 0 | 0 | 0 | 0 | 0 | 0 | 0 | 0 | 0 | 0 | 0 | 0 | 0 | 0 | 0 | 0 | 0 | 0 | 0 | 0 | 0 | 0 | 0 | 0 | 0 | 0 | 0 | 0 | 0 | 0 | 0 | 0 | 0 | 0 | 0 | 0 | 0 | 0 | 0 | 0 | 0 | 0 | 0 | 0 | 0 | 0 | 0 | 0 | 0 | 0 | 0 | 0 | 0 | 0 | 0 | 0 | 0 | 0 | 0 | 92 | 59600 | 1229 | 14050 |  |  |  | 14050 | 73 | 129 |  | 300 | 1671 | 334 |  | 1 |  | 20230419083218 | 0 | 0 | 1428 | 0 | [] | 0 | 20230419081556 | 20230419083017 | 861 | 1237.861 | 1231.694 | 1218.157 | 1232.144 | 59594.29 | 60121.61 | 58159.52 | 59782.42 | 0.930449 | 0.9250844 | 0.9120482 | 0.9253542 | 2.339388 | 2.295835 | 2.29 | 2.307665 | 2.213265 | 2.248818 | 2.269398 | 2.240685 | 81.30128 | 95.93945 | 84.275 | 90.64967 | 2.276327 | 2.272326 | 2.279699 | 2.274175 | 14549595 | 31997435 | 4776195 | 51417650 | 0 | 259411.5 | 136946.2 | 397031.9 | 158698.9 | 149012.4 | 0 | 308360.9 | 4041.554 | 8888.176 | 1326.721 | 14282.68 | 85.65581 | 110.2866 |  | 1018
395 | 381783 | 20230419091625 | 1 | 227 | 2763 | 1392 | 48 | 19 | 111 | 5 | 850 | 485 | 153 | 1608 | 1666 | 1665 | 329 | 156 | 0 | 0 | 0 | 0 | 0 | 803 | 548 | 147 | 295 | 250 | 235 | 0 | 1098 | 250 | 548 | 147 | 0 | 380 | 1498 | 780 | 0 | 1 | -58 | 13120314 | 20230419 | ZIt53fZ3 | 3 | 80 | 2655 | 20230419090335 | 20230419091745 | 20230419092156 | 20230419092902 | 0 | 0 | 0 |  | 0 |  | 0 | 0 | 0 | 0 | 0 | 0 | 3248 |  | 1 | 1 | 1 | 1 | 1 | 2 | 1 | 1 | 0 | 0 | 0 | 0 | 0 | 0 | 0 | 0 | 0 | 0 | 0 | 0 | 0 | 0 | 0 | 0 | 0 | 0 | 0 | 0 | 0 | 0 | 0 | 0 | 0 | 0 | 0 | 0 | 0 | 0 | 0 | 0 | 0 | 0 | 0 | 0 | 0 | 0 | 0 | 0 | 0 | 0 | 0 | 0 | 0 | 0 | 0 | 0 | 0 | 0 | 0 | 0 | 0 | 0 | 0 | 0 | 0 | 0 | 0 | 0 | 0 | 0 | 0 | 0 | 0 | 0 | 0 | 0 | 0 | 0 | 0 | 0 | 0 | 0 | 0 | 0 | 0 | 0 | 0 | 0 | 0 | 0 | 0 | 0 | 0 | 0 | 0 | 0 | 0 | 0 | 0 | 0 | 95 | 61300 | 1229 | 13910 |  |  |  | 13910 | 36 |  |  | 300 | 1663 | 340 |  | 1 |  | 20230419091940 | 0 | 0 | 1498 | 0 | [] | 0 | 20230419090339 | 20230419091739 | 840 | 1240.1625 | 1228.108 | 1210.027 | 1229.96 | 60947.54 | 61151.63 | 57956.76 | 60811.87 | 0.9555833 | 0.938251 | 0.8983784 | 0.9396905 | 2.234792 | 2.221882 | 2.24 | 2.227167 | 2.171375 | 2.158688 | 2.062027 | 2.153798 | 102.5439 | 81.19781 | 84.025 | 87.54574 | 2.203083 | 2.190285 | 2.151013 | 2.190482 | 14576960 | 32118225 | 4237575 | 51027695 | 85863.65 | 340897.5 | 130408.5 | 558463.6 | 110369.1 | 123.75 | 0 | 110519 | 4049.156 | 8921.729 | 1177.104 | 14174.36 | 30.69971 | 155.1288 |  | 1018
396 | 381803 | 20230419152633 | 1 | 174 | 2701 | 1344 | 58 | 20 | 111 | 5 | 850 | 475 | 316 | 1640 | 1657 | 1675 | 30 | 63 | 30 | 121 | 33 | 149 | 49 | 912 | 549 | 150 | 240 | 0 | 89 | 104 | 1153 | 104 | 549 | 150 | 0 | 224 | 1611 | 329 | 104 | 0 | -17 | 13120298 | 20230419 | ZIt53fZ3 | 3 | 80 | 2662 | 20230419151637 | 20230419153307 | 20230419153901 | 20230419154629 | 0 | 0 | 0 |  | 0 |  | 0 | 0 | 0 | 0 | 0 | 0 | 3176 |  | 1 | 1 | 1 | 1 | 1 | 2 | 1 | 1 | 0 | 0 | 0 | 0 | 0 | 0 | 0 | 0 | 0 | 0 | 0 | 0 | 0 | 0 | 0 | 0 | 0 | 0 | 0 | 0 | 0 | 0 | 0 | 0 | 0 | 0 | 0 | 0 | 0 | 0 | 0 | 0 | 0 | 0 | 0 | 0 | 0 | 0 | 0 | 0 | 0 | 0 | 0 | 0 | 0 | 0 | 0 | 0 | 0 | 0 | 0 | 0 | 0 | 0 | 0 | 0 | 0 | 0 | 0 | 0 | 0 | 0 | 0 | 0 | 0 | 0 | 0 | 0 | 0 | 0 | 0 | 0 | 0 | 0 | 0 | 0 | 0 | 0 | 0 | 0 | 0 | 0 | 0 | 0 | 0 | 0 | 0 | 0 | 0 | 0 | 0 | 0 | 86 | 55000 | 1226 | 13930 |  |  |  | 13930 | 31 | 184 |  | 300 | 1672 | 411 |  | 0 |  | 20230419153054 | 0 | 0 | 1611 | 0 | [] | 0 | 20230419151243 | 20230419152803 | 920 | 1230.681 | 1236.215 | 1219 | 1232.889 | 56157.73 | 56057.74 | 55354.67 | 56018.63 | 0.8821245 | 0.8670377 | 0.8617778 | 0.871 | 1.988938 | 1.984829 | 1.99 | 1.986554 | 2.163004 | 2.169102 | 2.073555 | 2.157946 | 97.83851 | 79.63254 | 82.1125 | 85.27757 | 2.075971 | 2.076966 | 2.031778 | 2.07225 | 15281250 | 31178610 | 4933535 | 51484435 | 120206.6 | 354210.4 | 170530.4 | 646211.8 | 92843.6 | 0 | 0 | 92843.6 | 4244.792 | 8660.725 | 1370.426 | 14301.23 | 25.78989 | 179.5033 | 1020 | 1015 | -5
397 | 381838 | 20230420012307 | 2 | 392 | 2526 | 1413 | 30 | 18 | 110 | 5 | 839 | 482 | 83 | 1631 | 1664 | 1660 | 166 | 59 | 61 | 85 | 30 | 51 | 30 | 765 | 479 | 149 | 240 | 0 | 0 | 0 | 1006 | 0 | 479 | 149 | 0 | 0 | 1393 | 240 | 0 | 1 | -33 | 13120301 | 20230420 | ZIt53fZ3 | 3 | 80 | 2674 | 20230420011105 | 20230420012401 | 20230420012715 | 20230420013301 | 0 | 0 | 0 |  | 0 |  | 0 | 0 | 0 | 0 | 0 | 0 | 3008 |  | 1 | 1 | 1 | 1 | 1 | 4 | 1 | 1 | 0 | 0 | 0 | 0 | 0 | 0 | 0 | 0 | 0 | 0 | 0 | 0 | 0 | 0 | 0 | 0 | 0 | 0 | 0 | 0 | 0 | 0 | 0 | 0 | 0 | 0 | 0 | 0 | 0 | 0 | 0 | 0 | 0 | 0 | 0 | 0 | 0 | 0 | 0 | 0 | 0 | 0 | 0 | 0 | 0 | 0 | 0 | 0 | 0 | 0 | 0 | 0 | 0 | 0 | 0 | 0 | 0 | 0 | 0 | 0 | 0 | 0 | 0 | 0 | 0 | 0 | 0 | 0 | 0 | 0 | 0 | 0 | 0 | 0 | 0 | 0 | 0 | 0 | 0 | 0 | 0 | 0 | 0 | 0 | 0 | 0 | 0 | 0 | 0 | 0 | 0 | 0 | 106 | 68000 | 1260 | 13730 |  |  |  | 13730 | 64 |  |  | 300 | 1676 | 388 |  | 1 |  | 20230420012553 | 0 | 0 | 1393 | 0 | [] | 0 | 20230420011111 | 20230420012357 | 766 | 1263.118 | 1255.877 | 1219 | 1255.55 | 64757.23 | 66949.21 | 53857 | 65465.08 | 1.020727 | 1.025524 | 0.8464 | 1.012454 | 2.2 | 2.209335 | 2.2266 | 2.207781 | 2.293409 | 2.191048 | 2.198 | 2.220901 | 80.41909 | 96.28798 | 83.9625 | 90.9258 | 2.246705 | 2.200192 | 2.2123 | 2.214341 | 14189815 | 33154480 | 2642525 | 50091405 | 0 | 247902.2 | 111013.7 | 359587.6 | 140889.3 | 133512.3 | 0 | 275042.3 | 3941.615 | 9209.578 | 734.0347 | 13914.28 | 76.40065 | 99.88543 |  | 1009
398 | 381852 | 20230420053934 | 2 | 452 | 2788 | 1335 | 30 | 16 | 105 | 6 | 860 | 453 | 210.609375 | 1586 | 1666 | 1675 | 161 | 61 | 31 | 60 | 31 | 109 | 0 | 801 | 478 | 0 | 198 | 0 | 0 | 0 | 999 | 0 | 478 | 0 | 110 | 46 | 1279 | 198 | 0 | 1 | -80 | 13120378 | 20230420 | ZIt53fZ3 | 3 | 80 | 2679 | 20230420053009 | 20230420054428 | 20230420054754 | 20230420055311 | 0 | 0 | 0 |  | 0 |  | 0 | 0 | 0 | 0 | 0 | 0 | 3241 |  | 1 | 1 | 1 | 1 | 1 | 4 | 1 | 1 | 0 | 0 | 0 | 0 | 0 | 0 | 0 | 0 | 0 | 0 | 0 | 0 | 0 | 0 | 0 | 0 | 0 | 0 | 0 | 0 | 0 | 0 | 0 | 0 | 0 | 0 | 0 | 0 | 0 | 0 | 0 | 0 | 0 | 0 | 0 | 0 | 0 | 0 | 0 | 0 | 0 | 0 | 0 | 0 | 0 | 0 | 0 | 0 | 0 | 0 | 0 | 0 | 0 | 0 | 0 | 0 | 0 | 0 | 0 | 0 | 0 | 0 | 0 | 0 | 0 | 0 | 0 | 0 | 0 | 0 | 0 | 0 | 0 | 0 | 0 | 0 | 0 | 0 | 0 | 0 | 0 | 0 | 0 | 0 | 0 | 0 | 0 | 0 | 0 | 0 | 0 | 0 | 99 | 65100 | 1249 | 14630 |  |  |  | 14630 | 68 | 111 |  | 300 | 1666 | 313 |  | 1 |  | 20230420054319 | 0 | 0 | 1279 | 0 | [] | 0 | 20230420052714 | 20230420054122 | 848 | 1252.983 | 1255.07 | 1219 | 1249.883 | 62026.31 | 64119.92 | 60346.67 | 63044.36 | 0.9487967 | 0.9900601 | 0.9339815 | 0.971191 | 2.12 | 2.088898 | 2.086204 | 2.097394 | 2.169419 | 2.222405 | 2.243704 | 2.210059 | 79.36297 | 95.4873 | 83.425 | 89.36856 | 2.14471 | 2.155651 | 2.164954 | 2.153726 | 14895875 | 31944475 | 6466275 | 53409195 | 0 | 251022.6 | 149652.4 | 401342.4 | 152370 | 129513.7 | 0 | 282514.3 | 4137.743 | 8873.465 | 1796.1875 | 14835.8875 | 78.47619 | 111.484 |  | 1018
399 | 381855 | 20230420063208 | 2 | 178 | 2751 | 1418 | 39 | 18 | 100 | 13 | 850 | 484 | 153 | 1642 | 1676 | 1660 | 170 | 60 | 60 | 32 | 33 | 129 | 0 | 804 | 479 | 148 | 291 | 84 | 0 | 99 | 1096 | 297 | 479 | 148 | 110 | 39 | 1543 | 375 | 99 | 0 | -34 | 13120379 | 20230420 | ZIt53fZ3 | 3 | 80 | 2680 | 20230420061820 | 20230420063314 | 20230420063656 | 20230420064249 | 0 | 0 | 0 |  | 0 |  | 0 | 475 | 0 | 0 | 0 | 0 | 3235 |  | 1 | 1 | 1 | 1 | 1 | 4 | 1 | 1 | 0 | 0 | 0 | 0 | 0 | 0 | 0 | 0 | 0 | 0 | 0 | 0 | 0 | 0 | 0 | 0 | 0 | 0 | 0 | 0 | 0 | 0 | 0 | 0 | 0 | 0 | 0 | 0 | 0 | 0 | 112 | 0 | 0 | 0 | 0 | 0 | 0 | 0 | 0 | 0 | 0 | 0 | 0 | 0 | 0 | 0 | 0 | 0 | 0 | 0 | 0 | 0 | 0 | 0 | 0 | 0 | 0 | 0 | 0 | 0 | 0 | 0 | 0 | 0 | 0 | 0 | 0 | 0 | 0 | 0 | 0 | 0 | 0 | 0 | 0 | 0 | 0 | 0 | 0 | 0 | 0 | 0 | 0 | 0 | 0 | 0 | 0 | 0 | 0 | 0 | 0 | 0 | 85 | 55900 | 1239 | 13820 |  |  |  | 13820 | 80 | 115 |  | 300 | 1667 | 371 |  | 1 |  | 20230420063506 | 0 | 0 | 1543 | 0 | [] | 0 | 20230420061824 | 20230420063309 | 885 | 1243.032 | 1244.887 | 1219 | 1242.579 | 55225.8 | 58440.99 | 52570.82 | 57128.14 | 0.84824 | 0.8882404 | 0.8162295 | 0.8719774 | 2.1242 | 2.141498 | 2.157213 | 2.137695 | 2.0626 | 2.097091 | 2.052623 | 2.084282 | 78.81865 | 93.54473 | 83.825 | 88.71487 | 2.0934 | 2.119294 | 2.104918 | 2.110989 | 13757525 | 33499520 | 3158930 | 50507020 | 0 | 278062.1 | 118684.5 | 397417.1 | 156999.8 | 150846.8 | 0 | 308473 | 3821.535 | 9305.422 | 877.4806 | 14029.73 | 85.68694 | 110.3937 |  | 1018
400 | 381858 | 20230420071603 | 2 | 163 | 2842 | 1343 | 53 | 19 | 100 | 5 | 850 | 499 | 316 | 1601 | 1667 | 1660 | 170 | 60 | 30 | 60 | 101 | 78 | 0 | 806 | 559 | 151 | 376 | 104 | 0 | 67 | 1182 | 172 | 559 | 151 | 120 | 74 | 1516 | 480 | 67 | 1 | -66 | 13120380 | 20230420 | ZIt53fZ3 | 3 | 80 | 2681 | 20230420070209 | 20230420071801 | 20230420072134 | 20230420072706 | 0 | 0 | 0 |  | 0 |  | 0 | 457 | 0 | 0 | 0 | 0 | 3341 |  | 1 | 1 | 1 | 1 | 1 | 4 | 1 | 4 | 0 | 0 | 0 | 0 | 0 | 0 | 0 | 0 | 0 | 0 | 0 | 0 | 0 | 0 | 0 | 0 | 0 | 0 | 0 | 0 | 0 | 0 | 0 | 0 | 0 | 0 | 0 | 0 | 0 | 0 | 0 | 0 | 0 | 0 | 0 | 0 | 0 | 0 | 0 | 0 | 0 | 0 | 0 | 0 | 0 | 0 | 0 | 0 | 0 | 0 | 0 | 0 | 0 | 0 | 0 | 0 | 0 | 0 | 0 | 0 | 0 | 0 | 0 | 0 | 0 | 0 | 0 | 0 | 0 | 0 | 0 | 0 | 0 | 0 | 0 | 0 | 0 | 0 | 0 | 0 | 0 | 0 | 0 | 0 | 0 | 0 | 0 | 0 | 0 | 0 | 0 | 0 | 84 | 55000 | 1229 | 14580 |  |  |  | 14580 | 75 | 121 |  | 300 | 1655 | 340 |  | 1 |  | 20230420071953 | 0 | 0 | 1516 | 0 | [] | 0 | 20230420070212 | 20230420071755 | 943 | 1236.392 | 1237.488 | 1219 | 1234.984 | 54452.79 | 57375.55 | 56140.89 | 56407.56 | 0.8356226 | 0.8716254 | 0.8647321 | 0.8606893 | 2.118226 | 2.101184 | 2.1 | 2.105832 | 2.066641 | 2.10288 | 2.071518 | 2.088971 | 78.71783 | 93.61807 | 83.45 | 88.22317 | 2.092434 | 2.102032 | 2.085759 | 2.097402 | 14382135 | 32429235 | 6240180 | 53142010 | 0 | 278941.6 | 153016.1 | 432625.3 | 166245.2 | 144313.6 | 0 | 311186 | 3995.0375 | 9008.121 | 1733.383 | 14761.67 | 86.44055 | 120.1737 |  | 1022
401 | 381861 | 20230420081101 | 4 | 213 | 2750 | 1423 | 46 | 19 | 101 | 12 | 850 | 483 | 222.6408 | 1620.873 | 1641 | 1675 | 291 | 31 | 161 | 0 | 0 | 0 | 0 | 806 | 479 | 150 | 297 | 257 | 84 | 0 | 1103 | 257 | 479 | 150 | 120 | 129 | 1435 | 638 | 0 | 0 | -20.12651 | 13120381 | 20230420 | ZIt53fZ3 | 3 | 80 | 2682 | 20230420075659 | 20230420081234 | 20230420081555 | 20230420082523 | 0 | 0 | 0 |  | 0 |  | 0 | 0 | 0 | 0 | 0 | 0 | 3233 |  | 1 | 1 | 1 | 1 | 1 | 4 | 1 | 1 | 0 | 0 | 0 | 0 | 0 | 0 | 0 | 0 | 0 | 0 | 0 | 0 | 0 | 0 | 0 | 0 | 0 | 0 | 0 | 0 | 0 | 0 | 0 | 0 | 0 | 0 | 0 | 0 | 0 | 0 | 0 | 0 | 0 | 0 | 0 | 0 | 0 | 0 | 0 | 0 | 0 | 0 | 0 | 0 | 0 | 0 | 0 | 0 | 0 | 0 | 0 | 0 | 0 | 0 | 0 | 0 | 0 | 0 | 0 | 0 | 0 | 0 | 0 | 0 | 0 | 0 | 0 | 0 | 0 | 0 | 0 | 0 | 0 | 0 | 0 | 0 | 0 | 0 | 0 | 0 | 0 | 0 | 0 | 0 | 0 | 0 | 0 | 0 | 0 | 0 | 0 | 0 | 93 | 60000 | 1249 | 14080 |  |  |  | 14080 | 28 | 180 |  | 300 | [5 empty] | 20230420081514 | 0 | 0 | 1435 | 0 | [] | 0 | 20230420075702 | 20230420081230 | 928 | 1249 | 1251.237 | 1219.652 | 1247.55 | 57972.78 | 54597 | 55248.65 | 55652.59 | 0.8905861 | 0.8308304 | 0.8540449 | 0.8506358 | 2.105861 | 2.115265 | 2.11 | 2.111993 | 2.025165 | 2.010177 | 2.009326 | 2.014504 | 98.87651 | 81.02924 | 83.4625 | 86.51293 | 2.065513 | 2.062721 | 2.059663 | 2.063249 | 15776580 | 30857045 | 4869015 | 51592355 | 121520.7 | 366256.8 | 168044.5 | 657109.2 | 93788.7 | 0 | 0 | 93788.7 | 4382.383 | 8571.401 | 1352.504 | 14331.21 | 26.05242 | 182.5303 |  | 1018
402 | 382358 | 20230427011341 | 3 | 304.8894 | 2710 | 1385 | 25 | 12 | 85 | 5 | 851 | 474 | 118 | 1638 | 1666 | 1670 | 70 | 35 | 32 | 44 | 161 | 61 | 65 | 684 | 479 | 148 | 303 | 0 | 0 | 0 | 987 | 0 | 479 | 148 | 0 | 120 | 1479 | 303 | 0 | 1 | -28 | 13120887 | 20230427 | ZIt53fZ3 | 3 | 80 | 2843 | 20230427010023 | 20230427011438 | 20230427011905 | 20230427012345 | 0 | 0 | 0 |  | 0 |  | 0 | 437 | 6 | 0 | 0 | 0 | 3184 |  | 1 | 1 | 1 | 1 | 1 | 4 | 1 | 1 | 0 | 0 | 0 | 0 | 0 | 0 | 0 | 0 | 0 | 0 | 0 | 0 | 0 | 0 | 0 | 0 | 0 | 0 | 0 | 0 | 0 | 0 | 0 | 0 | 0 | 0 | 0 | 0 | 0 | 0 | 0 | 0 | 0 | 0 | 0 | 0 | 0 | 168 | 0 | 0 | 0 | 0 | 0 | 0 | 0 | 0 | 0 | 0 | 0 | 0 | 0 | 0 | 0 | 0 | 0 | 0 | 0 | 0 | 0 | 0 | 0 | 0 | 0 | 0 | 0 | 0 | 0 | 0 | 0 | 0 | 0 | 0 | 0 | 0 | 0 | 0 | 0 | 0 | 0 | 0 | 0 | 0 | 0 | 0 | 0 | 0 | 0 | 168 | 0 | 0 | 0 | 0 | 101 | 65200 | 1237 | 13910 |  |  |  | 13910 | 113 | 181 |  | 300 | 1678 | 386 |  | 1 |  | 20230427011637 | 0 | 0 | 1479 | 0 | [] | 0 | 20230427010030 | 20230427011435 | 845 | 1241.64 | 1223.339 | 1217 | 1228.175 | 62397.52 | 62679.14 | 54294.44 | 62062.66 | 0.9723554 | 0.955173 | 0.8340741 | 0.952355 | 2.12376 | 2.105774 | 2.1 | 2.110556 | 2.184008 | 2.097614 | 2.121481 | 2.123882 | 102.7279 | 81.65517 | 83.8375 | 87.82966 | 2.153884 | 2.101694 | 2.110741 | 2.117219 | 15045905 | 34359475 | 2882435 | 52390270 | 80272.05 | 357421.6 | 117486.8 | 556474.2 | 117933.5 | 528.3 | 0 | 118529.3 | 4179.418 | 9544.299 | 800.6764 | 14552.85 | 32.92479 | 154.5762 |  | 1016
403 | 382527 | 20230429074555 | 1 | 304.8894 | 2749 | 1443 | 53 | 17 | 106 | 5 | 850 | 484 | 223 | 1653 | 1678 | 1670 | 199 | 60 | 61 | 50 | 83 | 31 | 0 | 729 | 481 | 183 | 421 | 195 | 38 | 45 | 1150 | 240 | 481 | 183 | 58 | 154 | 1393 | 654 | 45 | 1 | -25 | 13121097 | 20230429 | ZIt53fZ3 | 3 | 80 | 2902 | 20230429073203 | 20230429074706 | 20230429075004 | 20230429075516 | 0 | 0 | 0 |  | 0 |  | 0 | 0 | 0 | 0 | 0 | 0 | 3233 |  | 1 | 1 | 1 | 1 | 1 | 4 | 1 | 1 | 0 | 0 | 0 | 0 | 0 | 0 | 0 | 0 | 0 | 0 | 0 | 0 | 0 | 0 | 0 | 0 | 0 | 0 | 0 | 0 | 0 | 0 | 0 | 0 | 0 | 0 | 0 | 0 | 0 | 0 | 0 | 0 | 0 | 0 | 0 | 0 | 0 | 0 | 0 | 0 | 0 | 0 | 0 | 0 | 0 | 0 | 0 | 0 | 0 | 0 | 0 | 0 | 0 | 0 | 0 | 0 | 0 | 0 | 0 | 0 | 0 | 0 | 0 | 0 | 0 | 0 | 0 | 0 | 0 | 0 | 0 | 0 | 0 | 0 | 0 | 0 | 0 | 0 | 0 | 0 | 0 | 0 | 0 | 0 | 0 | 0 | 0 | 0 | 0 | 0 | 0 | 0 | 93 | 60100 | 1229 | 14010 |  |  |  | 14010 | 40 | 156 |  | 300 | 1686 | 409 |  | 1 |  | 20230429074908 | 0 | 0 | 1393 | 0 | [] | 0 | 20230429073206 | 20230429074659 | 893 | 1235.31 | 1226.317 | 1219 | 1228.361 | 57840.82 | 57407.32 | 53514.53125 | 57252.12 | 0.8958824 | 0.8704704 | 0.82125 | 0.8741993 | 2.195843 | 2.227892 | 2.25 | 2.220325 | 1.936471 | 1.870331 | 1.797656 | 1.884009 | 99.43672 | 81.39693 | 84.1 | 86.74199 | 2.066157 | 2.049112 | 2.023828 | 2.052167 | 14700615 | 32903540 | 3376945 | 51077505 | 122495.6 | 373127.9 | 129139.5 | 626056.8 | 79722.2 | 0 | 0 | 79722.2 | 4083.504 | 9139.872 | 938.0403 | 14188.2 | 22.14506 | 173.9047 |  | 1018
404 | 382760 | 20230502155628 | 4 | 209 | 2616 | 1414 | 54 | 17 | 100 | 6 | 843 | 484 | 234 | 1617 | 1673 | 1665 | 169 | 62 | 62 | 51 | 19 | 121 | 0 | 698 | 480 | 0 | 506 | 329 | 71 | 0 | 1204 | 466 | 480 | 0 | 109 | 71 | 1178 | 906 | 0 | 1 | -56 | 13121208 | 20230502 | ZIt53fZ3 | 3 | 80 | 2980 | 20230502154220 | 20230502155805 | 20230502160203 | 20230502161046 | 0 | 0 | 0 |  | 0 |  | 0 | 447 | 0 | 0 | 0 | 0 | 3100 |  | 1 | 1 | 1 | 1 | 1 | 4 | 1 | 4 | 0 | 0 | 0 | 0 | 0 | 0 | 0 | 0 | 0 | 0 | 0 | 0 | 0 | 0 | 0 | 0 | 0 | 0 | 0 | 0 | 0 | 0 | 0 | 0 | 0 | 0 | 0 | 0 | 0 | 0 | 0 | 0 | 0 | 0 | 0 | 0 | 0 | 0 | 0 | 0 | 0 | 0 | 0 | 0 | 0 | 0 | 0 | 0 | 0 | 0 | 0 | 0 | 0 | 0 | 0 | 0 | 0 | 0 | 0 | 0 | 0 | 0 | 0 | 0 | 0 | 0 | 0 | 0 | 0 | 0 | 0 | 0 | 0 | 0 | 0 | 0 | 0 | 0 | 0 | 0 | 0 | 0 | 0 | 0 | 0 | 0 | 0 | 0 | 0 | 0 | 0 | 0 | 78 | 55400 | 1239 | 13890 |  |  |  | 13890 | 74 | 114 |  | 300 | 1683 | 345 |  | 1 |  | 20230502160007 | 0 | 0 | 1178 | 0 | [] | 0 | 20230502154225 | 20230502155800 | 935 | 1239 | 1255.478 | 1219 | 1247.218 | 53396.94 | 55075.03 | 55430 | 54634.35 | 0.747849 | 0.7685294 | 0.7865217 | 0.7644385 | 2.035396 | 2.011125 | 2.02 | 2.018877 | 2.184868 | 2.199914 | 2.144674 | 2.190214 | 80.69906 | 93.23821 | 82.4125 | 88.61913 | 2.110132 | 2.105519 | 2.082337 | 2.104545 | 14105580 | 31787810 | 5051270 | 51035665 | 0 | 284593.4 | 143677.8 | 428930.5 | 170433.8 | 145888.3 | 0 | 316966.5 | 3918.217 | 8829.947 | 1403.131 | 14176.57 | 88.04625 | 119.1473 |  | 1012
405 | 383098 | 20230507115805 | 3 | 191 | 2694 | 1364 | 50 | 17 | 108 | 24 | 850 | 475 | 386 | 1627 | 1669 | 1670 | 174 | 63 | 121 | 34 | 83 | 0 | 0 | 807 | 482 | 86 | 298 | 0 | 131 | 75 | 1106 | 75 | 482 | 86 | 0 | 297 | 1375 | 429 | 75 | 1 | -42 | 13121613 | 20230507 | ZIt53fZ3 | 3 | 80 | 3091 | 20230507115359 | 20230507120854 | 20230507121359 | 20230507121915 | 0 | 0 | 0 |  | 0 |  | 0 | 0 | 0 | 0 | 0 | 0 | 3169 |  | 1 | 1 | 1 | 3 | 1 | 4 | 1 | 1 | 0 | 0 | 0 | 0 | 0 | 0 | 0 | 0 | 0 | 0 | 0 | 0 | 0 | 0 | 0 | 0 | 0 | 0 | 0 | 0 | 0 | 0 | 0 | 0 | 0 | 0 | 0 | 0 | 0 | 0 | 0 | 0 | 0 | 0 | 0 | 0 | 0 | 0 | 0 | 0 | 0 | 0 | 0 | 0 | 0 | 0 | 0 | 0 | 0 | 0 | 0 | 0 | 0 | 0 | 0 | 0 | 0 | 0 | 0 | 0 | 0 | 0 | 0 | 0 | 0 | 0 | 0 | 0 | 0 | 0 | 0 | 0 | 0 | 0 | 0 | 0 | 0 | 0 | 0 | 0 | 0 | 0 | 0 | 0 | 0 | 0 | 0 | 0 | 0 | 0 | 0 | 0 | 84 | 60100 | 1237 | 14750 |  |  |  | 14750 | 52 |  |  | 300 | 1679 | 414 |  | 1 |  | 20230507120201 | 0 | 0 | 1375 | 0 | [] | 0 | 20230507114404 | 20230507115949 | 945 | 1235.498 | 1214.579 | 1217 | 1220.8 | 56671.19 | 56705.1 | 56180.87 | 56637.76 | 0.7892193 | 0.7828671 | 0.7836538 | 0.7847619 | 2.238178 | 2.213112 | 2.238077 | 2.222995 | 2.28855 | 2.280262 | 2.195289 | 2.27327 | 100.4099 | 82.14333 | 84.525 | 87.60513 | 2.263364 | 2.246687 | 2.216683 | 2.248132 | 15199145 | 32393275 | 5795370 | 53471610 | 145693.9 | 375236.5 | 159006.5 | 681239.7 | 69742.85 | 0 | 0 | 69742.85 | 4221.985 | 8998.132 | 1609.825 | 14853.225 | 19.37301 | 189.2333 |  | 1015
406 | 383113 | 20230507185058 | 3 | 249 | 2691 | 1359 | 40 | 16 | 100 | 8 | 870 | 400 | 176 | 1629 | 1674 | 1670 | 99 | 63 | 121 | 35 | 82 | 0 | 0 | 906 | 479 | 148 | 246 | 53 | 148 | 0 | 1153 | 53 | 479 | 148 | 109 | 148 | 1533 | 447 | 0 | 1 | -45 | 13121629 | 20230507 | ZIt53fZ3 | 3 | 80 | 3096 | 20230507184324 | 20230507185824 | 20230507190229 | 20230507190738 | 0 | 0 | 0 |  | 0 |  | 0 | 0 | 0 | 0 | 0 | 0 | 3091 |  | 1 | 1 | 1 | 1 | 1 | 4 | 1 | 1 | 0 | 0 | 0 | 0 | 0 | 0 | 0 | 0 | 0 | 0 | 0 | 0 | 0 | 0 | 0 | 0 | 0 | 0 | 0 | 0 | 0 | 0 | 0 | 0 | 0 | 0 | 0 | 0 | 0 | 0 | 0 | 0 | 0 | 0 | 0 | 0 | 0 | 0 | 0 | 0 | 0 | 0 | 0 | 0 | 0 | 0 | 0 | 0 | 0 | 0 | 0 | 0 | 0 | 0 | 0 | 0 | 0 | 0 | 0 | 0 | 0 | 0 | 0 | 0 | 0 | 0 | 0 | 0 | 0 | 0 | 0 | 0 | 0 | 0 | 0 | 0 | 0 | 0 | 0 | 0 | 0 | 0 | 0 | 0 | 0 | 0 | 0 | 0 | 0 | 0 | 0 | 0 | 84 | 60000 | 1247 | 14370 |  |  |  | 14370 | 62 |  |  | 300 | 1685 | 347 |  | 1 |  | 20230507185423 | 0 | 0 | 1533 | 0 | [] | 0 | 20230507183630 | 20230507185218 | 948 | 1247 | 1235.913 | 1217 | 1237.451 | 58761.04 | 53250.03 | 54578.75 | 54920.13 | 0.8236567 | 0.7253167 | 0.76025 | 0.7560654 | 2.444216 | 2.4421 | 2.446875 | 2.443101 | 2.212799 | 2.254 | 2.23725 | 2.240939 | 101.2622 | 83.50812 | 85.675 | 88.71007 | 2.328508 | 2.34805 | 2.342063 | 2.34202 | 15693130 | 31902455 | 4318350 | 52008765 | 147258.2 | 400177.8 | 140005.7 | 688764.1 | 69197.25 | 0 | 0 | 69197.25 | 4359.203 | 8861.793 | 1199.542 | 14446.88 | 19.22146 | 191.3234 |  | 1012
407 | 383297 | 20230510063056 | 2 | 304.8894 | 2773 | 1436 | 51 | 16 | 97 | 5 | 851 | 484 | 83 | 1619 | 1655 | 1655 | 150 | 81 | 62 | 160 | 31 | 0 | 0 | 798 | 476 | 150 | 355 | 330 | 50 | 0 | 1154 | 516 | 476 | 150 | 0 | 141 | 1610 | 735 | 0 | 1 | -36 | 13121872 | 20230510 | ZIt53fZ3 | 3 | 80 | 3158 | 20230510061700 | 20230510063117 | 20230510063420 | 20230510064050 | 0 | 0 | 0 |  | 0 |  | 0 | 465 | 0 | 0 | 0 | 0 | 3257 |  | 1 | 1 | 1 | 1 | 1 | 4 | 1 | 1 | 0 | 0 | 0 | 0 | 0 | 0 | 0 | 0 | 0 | 0 | 0 | 0 | 0 | 0 | 0 | 0 | 0 | 0 | 0 | 0 | 0 | 0 | 0 | 0 | 0 | 0 | 0 | 0 | 0 | 0 | 186 | 0 | 0 | 0 | 0 | 0 | 0 | 0 | 0 | 0 | 0 | 0 | 0 | 0 | 0 | 0 | 0 | 0 | 0 | 0 | 0 | 0 | 0 | 0 | 0 | 0 | 0 | 0 | 0 | 0 | 0 | 0 | 0 | 0 | 0 | 0 | 0 | 0 | 0 | 0 | 0 | 0 | 0 | 0 | 0 | 0 | 0 | 40 | 0 | 0 | 0 | 0 | 0 | 0 | 0 | 0 | 0 | 0 | 0 | 0 | 0 | 0 | 76 | 55000 | 1227 | 13530 |  |  |  | 13530 | 82 |  |  | 300 | 1656 | 371 |  | 1 |  | 20230510063550 | 0 | 0 | 1610 | 40 | [] | 0 | 20230510061704 | 20230510063156 | 892 | 1239.605 | 1234.025 | 1218 | 1234.705 | 55619.47 | 56346.62 | 53179.5 | 55904.52 | 0.7732384 | 0.7749909 | 0.7445 | 0.7723879 | 1.945623 | 1.923739 | 1.9375 | 1.931558 | 2.113523 | 2.218167 | 2.28 | 2.189361 | 76.77122 | 96.86075 | 83.61333 | 89.64102 | 2.029573 | 2.070953 | 2.10875 | 2.06046 | 15581015 | 31001605 | 3143095 | 49816395 | 0 | 286210.3 | 194839.3 | 481718.4 | 171955.4 | 140112.3 | 0 | 312678.1 | 4328.06 | 8611.557 | 873.0819 | 13837.8875 | 86.85501 | 133.8107 |  | 1019
408 | 383518 | 20230513021612 | 3 | 304.8894 | 2736 | 1306 | 38 | 17 | 107 | 5 | 872 | 400 | 176 | 1582 | 1664 | 1670 | 33 | 103 | 138 | 62 | 64 | 0 | 0 | 849 | 482 | 151 | 316 | 0 | 99 | 0 | 1165 | 0 | 482 | 151 | 0 | 255 | 1482 | 415 | 0 | 1 | -82 | 13122164 | 20230513 | ZIt53fZ3 | 3 | 80 | 3233 | 20230513020315 | 20230513021724 | 20230513022120 | 20230513022637 | 0 | 0 | 0 |  | 0 |  | 0 | 0 | 0 | 0 | 0 | 0 | 3136 |  | 1 | 1 | 1 | 1 | 1 | 4 | 1 | 1 | 0 | 0 | 0 | 0 | 0 | 0 | 0 | 0 | 0 | 0 | 0 | 0 | 0 | 0 | 0 | 0 | 0 | 0 | 0 | 0 | 0 | 0 | 0 | 0 | 0 | 0 | 0 | 0 | 0 | 0 | 0 | 0 | 0 | 0 | 0 | 0 | 0 | 0 | 0 | 0 | 0 | 0 | 0 | 0 | 0 | 0 | 0 | 0 | 0 | 0 | 0 | 0 | 0 | 0 | 0 | 0 | 0 | 0 | 0 | 0 | 0 | 0 | 0 | 0 | 0 | 0 | 0 | 0 | 0 | 0 | 0 | 0 | 0 | 0 | 0 | 0 | 0 | 0 | 0 | 0 | 0 | 0 | 0 | 0 | 0 | 0 | 0 | 0 | 0 | 0 | 0 | 0 | 86 | 60200 | 1247 | 14350 |  |  |  | 14350 | 34 |  |  | 300 | 1668 | 312 |  | 1 |  | 20230513022004 | 0 | 0 | 1482 | 0 | [] | 0 | 20230513020321 | 20230513021800 | 879 | 1247 | 1245.485 | 1217 | 1242.418 | 59453.07 | 62092.21 | 60442.59 | 61135.92 | 0.8342231 | 0.8510577 | 0.8400926 | 0.8449033 | 2.323506 | 2.329538 | 2.32 | 2.326644 | 2.179681 | 2.176096 | 2.130556 | 2.171525 | 101.1004 | 82.22363 | 84.85 | 87.93663 | 2.251594 | 2.252817 | 2.225278 | 2.249084 | 14868315 | 32237030 | 6476955 | 53684075 | 132333.9 | 341397.1 | 157481.6 | 632519 | 70034.3 | 0 | 0 | 70034.3 | 4130.0875 | 8954.731 | 1799.154 | 14912.24 | 19.45397 | 175.6997 |  | 1014
409 | 383521 | 20230513030328 | 3 | 748 | 2735 | 1273 | 21 | 12 | 100 | 5 | 871 | 402 | 45 | 1622 | 1657 | 1665 | 138 | 34 | 104 | 64 | 62 | 0 | 0 | 676 | 479 | 0 | 483 | 0 | 33 | 0 | 1160 | 0 | 479 | 48 | 0 | 188 | 1504 | 516 | 0 | 1 | -35 | 13122061 | 20230513 | ZIt53fZ3 | 3 | 80 | 3234 | 20230513025011 | 20230513030356 | 20230513030754 | 20230513031256 | 0 | 0 | 0 |  | 0 |  | 0 | 0 | 0 | 0 | 0 | 0 | 3137 |  | 1 | 1 | 1 | 1 | 1 | 4 | 1 | 1 | 0 | 0 | 0 | 0 | 0 | 0 | 0 | 48 | 0 | 0 | 0 | 100 | 0 | 0 | 0 | 0 | 0 | 0 | 0 | 0 | 0 | 0 | 0 | 0 | 0 | 0 | 0 | 0 | 0 | 0 | 0 | 0 | 0 | 0 | 0 | 0 | 0 | 201 | 0 | 0 | 0 | 0 | 0 | 0 | 0 | 0 | 0 | 0 | 0 | 0 | 0 | 0 | 0 | 0 | 0 | 0 | 0 | 0 | 0 | 0 | 0 | 0 | 0 | 0 | 0 | 0 | 0 | 0 | 0 | 0 | 0 | 0 | 0 | 0 | 0 | 0 | 0 | 0 | 0 | 0 | 0 | 0 | 0 | 0 | 0 | 0 | 0 | 201 | 100 | 0 | 0 | 0 | 86 | 60500 | 1247 | 14700 |  |  |  | 14700 | 34 | 152 |  | 300 | 1666 | 278 |  | 1 |  | 20230513030636 | 148 | 0 | 1356 | 0 | [] | 0 | 20230513025017 | 20230513030432 | 855 | 1247 | 1253.007 | 1217 | 1248.591 | 59209.67 | 64151.23 | 56272.96875 | 62145.51 | 0.829102 | 0.8873443 | 0.7920313 | 0.8635205 | 2.302898 | 2.290494 | 2.296875 | 2.294526 | 2.138571 | 2.174579 | 2.168906 | 2.163836 | 101.8134 | 81.95577 | 84.55 | 87.84016 | 2.220735 | 2.232537 | 2.232891 | 2.229181 | 14452470 | 34976180 | 3550920 | 53080075 | 123412.2 | 357331.1 | 127163.2 | 609210 | 75499.55 | 0 | 0 | 75499.55 | 4014.575 | 9715.606 | 986.3667 | 14744.47 | 20.9721 | 169.225 |  | 1014
410 | 383524 | 20230513034722 | 3 | 293 | 2729 | 1388 | 37 | 15 | 121 | 5 | 860 | 442 | 234 | 1608 | 1660 | 1660 | 163 | 62 | 63 | 122 | 32 | 0 | 0 | 509 | 479 | 151 | 311 | 103 | 99 | 0 | 1151 | 103 | 479 | 151 | 120 | 132 | 1469 | 513 | 0 | 1 | -52 | 13122163 | 20230513 | ZIt53fZ3 | 3 | 80 | 3235 | 20230513033436 | 20230513034859 | 20230513035301 | 20230513035830 | 0 | 0 | 0 |  | 0 |  | 0 | 0 | 0 | 0 | 0 | 0 | 3171 |  | 1 | 1 | 1 | 1 | 1 | 4 | 1 | 1 | 330 | 0 | 0 | 0 | 0 | 0 | 0 | 0 | 0 | 0 | 0 | 0 | 0 | 0 | 0 | 0 | 0 | 0 | 0 | 0 | 0 | 0 | 0 | 0 | 0 | 0 | 0 | 0 | 0 | 0 | 0 | 0 | 0 | 0 | 0 | 0 | 0 | 0 | 0 | 0 | 0 | 0 | 0 | 0 | 0 | 0 | 0 | 0 | 0 | 0 | 0 | 0 | 0 | 0 | 0 | 0 | 0 | 0 | 0 | 0 | 0 | 0 | 0 | 0 | 0 | 0 | 0 | 0 | 0 | 0 | 0 | 0 | 0 | 0 | 0 | 0 | 0 | 0 | 0 | 0 | 0 | 0 | 0 | 0 | 0 | 0 | 0 | 0 | 0 | 0 | 0 | 0 | 85 | 60800 | 1237 | 14610 |  |  |  | 14610 | 34 |  |  | 300 | 1678 | 335 |  | 0 |  | 20230513035055 | 330 | 0 | 1139 | 0 | [] | 0 | 20230513033441 | 20230513034855 | 854 | 1239.963 | 1236.695 | 1217 | 1235.48 | 58717.37 | 64105.85 | 59532.8 | 62074.59 | 0.8180247 | 0.8887259 | 0.8305376 | 0.8622717 | 2.275638 | 2.260579 | 2.27 | 2.26589 | 2.192469 | 2.188996 | 2.164301 | 2.187295 | 102.3211 | 81.74322 | 84.4375 | 87.89192 | 2.234054 | 2.224788 | 2.217151 | 2.226593 | 14217725 | 33156100 | 5486095 | 52961250 | 128277.6 | 338092.9 | 143881.5 | 611554.1 | 69992.05 | 0 | 0 | 69992.05 | 3949.368 | 9210.028 | 1523.915 | 14711.46 | 19.44224 | 169.8761 |  | 1015
411 | 383955 | 20230518172708 | 4 | 275 | 2754 | 1372 | 33 | 16 | 102 | 8 | 850 | 485 | 210.609375 | 1619 | 1675 | 1665 | 160 | 51 | 121 | 120 | 33 | 0 | 0 | 729 | 477 | 150 | 275 | 76 | 40 | 0 | 1005 | 76 | 477 | 150 | 121 | 80 | 1356 | 391 | 0 | 1 | -56 | 13122534 | 20230518 | ZIt53fZ3 | 3 | 80 | 3374 | 20230518171340 | 20230518172824 | 20230518173111 | 20230518173834 | 0 | 0 | 0 |  | 0 |  | 0 | 0 | 0 | 0 | 0 | 0 | 3239 |  | 1 | 1 | 1 | 1 | 1 | 4 | 1 | 1 | 0 | 0 | 0 | 0 | 0 | 0 | 0 | 0 | 0 | 0 | 0 | 0 | 0 | 0 | 0 | 0 | 0 | 0 | 0 | 0 | 0 | 0 | 0 | 0 | 0 | 0 | 0 | 0 | 0 | 0 | 0 | 0 | 0 | 0 | 0 | 0 | 0 | 0 | 0 | 0 | 0 | 0 | 0 | 0 | 0 | 0 | 0 | 0 | 0 | 0 | 0 | 0 | 0 | 0 | 0 | 0 | 0 | 0 | 0 | 0 | 0 | 0 | 0 | 0 | 0 | 0 | 0 | 0 | 0 | 0 | 0 | 0 | 0 | 0 | 0 | 0 | 0 | 0 | 0 | 0 | 0 | 0 | 0 | 0 | 0 | 0 | 0 | 0 | 0 | 0 | 0 | 0 | 84 | 60000 | 1255 | 13560 |  |  |  | 13560 | 48 | 123 |  | 300 | 1670 | 342 |  | 1 |  | 20230518172921 | 0 | 0 | 1356 | 0 | [] | 0 | 20230518171347 | 20230518172820 | 873 | 1250.386 | 1266.086 | 1214.208 | 1257.617 | 58317.04 | 56744.88 | 54660.97 | 56992.61 | 0.8294421 | 0.7902465 | 0.7770833 | 0.799622 | 1.908669 | 1.909894 | 1.92 | 1.910401 | 2.082446 | 2.027447 | 2.122639 | 2.049977 | 91.91803 | 83.89461 | 81.9125 | 85.87255 | 1.995558 | 1.968671 | 2.021319 | 1.980189 | 13534790 | 32183465 | 3887315 | 49700805 | 26412.05 | 359116 | 87154.9 | 473928.7 | 144088.2 | 21264.75 | 0 | 165781.9 | 3759.664 | 8939.851 | 1079.81 | 13805.78 | 46.05053 | 131.6469 |  | 1015
412 | 383971 | 20230518220853 | 1 | 226 | 2818 | 1422 | 47 | 15 | 95 | 10 | 851 | 492 | 362 | 1586 | 1666 | 1665 | 154 | 31 | 52 | 13 | 31 | 45 | 44 | 802 | 481 | 150 | 294 | 248 | 90 | 0 | 1097 | 248 | 481 | 150 | 0 | 238 | 1433 | 632 | 0 | 1 | -80 | 13122526 | 20230518 | ZIt53fZ3 | 3 | 80 | 3379 | 20230518215519 | 20230518221308 | 20230518221934 | 20230518222619 | 0 | 0 | 0 |  | 0 |  | 0 | 351 | 122 | 0 | 0 | 0 | 3310 |  | 1 | 1 | 1 | 1 | 1 | 4 | 1 | 1 | 0 | 0 | 0 | 0 | 0 | 0 | 0 | 0 | 0 | 0 | 0 | 0 | 0 | 0 | 0 | 0 | 0 | 0 | 0 | 0 | 0 | 0 | 0 | 0 | 0 | 0 | 0 | 0 | 0 | 0 | 0 | 0 | 0 | 0 | 0 | 0 | 0 | 0 | 0 | 0 | 0 | 0 | 0 | 0 | 0 | 0 | 0 | 0 | 0 | 0 | 0 | 0 | 0 | 0 | 0 | 0 | 0 | 0 | 0 | 0 | 0 | 0 | 0 | 0 | 0 | 0 | 0 | 0 | 0 | 0 | 0 | 0 | 0 | 0 | 0 | 0 | 0 | 0 | 0 | 0 | 0 | 0 | 0 | 0 | 0 | 0 | 0 | 0 | 0 | 0 | 0 | 0 | 81 | 59900 | 1250 | 14710 |  |  |  | 14710 | 104 | 151 |  | 300 | 1662 | 352 |  | 1 |  | 20230518221454 | 0 | 0 | 1433 | 0 | [] | 0 | 20230518215525 | 20230518221104 | 939 | 1244.11 | 1236.584 | 1209.13 | 1235.096 | 58629.62 | 56605.03 | 58373.05 | 57480.34 | 0.7965068 | 0.7553965 | 0.7907634 | 0.7730957 | 1.93911 | 1.926054 | 1.94 | 1.932053 | 2.133185 | 2.089768 | 1.994122 | 2.089926 | 93.08056 | 84.19408 | 82.275 | 86.68711 | 2.036147 | 2.007911 | 1.967061 | 2.010989 | 17066780 | 29217050 | 7598415 | 53977690 | 38133.9 | 333130.8 | 236878.7 | 609421.4 | 178489.1 | 14281.7 | 0 | 193123 | 4740.772 | 8115.847 | 2110.671 | 14993.8 | 53.64529 | 169.2837 |  | 1018
413 | 383974 | 20230518230200 | 1 | 345 | 2752 | 1416 | 28 | 14 | 101 | 5 | 850 | 484 | 165 | 1608 | 1664 | 1660 | 156 | 31 | 51 | 13 | 31 | 31 | 48 | 692 | 479 | 145 | 356 | 0 | 0 | 0 | 1049 | 0 | 479 | 145 | 0 | 143 | 1316 | 356 | 0 | 1 | -56 | 13122527 | 20230518 | ZIt53fZ3 | 3 | 80 | 3380 | 20230518224840 | 20230518230329 | 20230518230906 | 20230518231525 | 0 | 0 | 0 |  | 0 |  | 0 | 0 | 123 | 0 | 0 | 0 | 3236 |  | 1 | 1 | 1 | 1 | 1 | 4 | 1 | 1 | 0 | 0 | 0 | 0 | 0 | 0 | 0 | 0 | 0 | 0 | 0 | 0 | 0 | 0 | 0 | 0 | 0 | 0 | 0 | 0 | 0 | 0 | 0 | 0 | 0 | 0 | 0 | 0 | 0 | 0 | 0 | 0 | 0 | 0 | 0 | 0 | 0 | 0 | 0 | 0 | 0 | 0 | 0 | 0 | 0 | 0 | 0 | 0 | 0 | 0 | 0 | 0 | 0 | 0 | 0 | 0 | 0 | 0 | 0 | 0 | 0 | 0 | 0 | 0 | 0 | 0 | 0 | 0 | 0 | 0 | 0 | 0 | 0 | 0 | 0 | 0 | 0 | 0 | 0 | 0 | 0 | 0 | 0 | 0 | 0 | 0 | 0 | 0 | 0 | 0 | 0 | 0 | 82 | 60100 | 1244 | 14010 |  |  |  | 14010 | 76 | 135 |  | 300 | 1667 | 335 |  | 1 |  | 20230518230529 | 0 | 0 | 1316 | 0 | [] | 0 | 20230518224846 | 20230518230326 | 880 | 1244 | 1248.878 | 1207.593 | 1243.452 | 57925.7 | 59214.46 | 55274.19 | 58461.8 | 0.7903187 | 0.7942173 | 0.7526744 | 0.7890455 | 1.92 | 1.903444 | 1.91 | 1.908807 | 2.079641 | 2.015396 | 2.012209 | 2.033409 | 80.52336 | 93.84735 | 82.175 | 88.90628 | 1.999821 | 1.95942 | 1.961105 | 1.971108 | 14490615 | 32105730 | 4706020 | 51397800 | 0 | 270353.2 | 137396.6 | 408407.2 | 161044.2 | 136669.6 | 0 | 298356.6 | 4025.171 | 8918.258 | 1307.228 | 14277.17 | 82.87682 | 113.4464 |  | 1015
414 | 383977 | 20230518235159 | 1 | 221 | 2783 | 1405 | 39 | 17 | 102 | 5 | 851 | 484 | 397 | 1624 | 1674 | 1660 | 168 | 30 | 53 | 13 | 30 | 68 | 122 | 800 | 478 | 148 | 296 | 42 | 0 | 74 | 1097 | 117 | 478 | 148 | 0 | 144 | 1426 | 338 | 74 | 0 | -50 | 13122529 | 20230518 | ZIt53fZ3 | 3 | 80 | 3381 | 20230518233806 | 20230518235353 | 20230518235829 | 20230519000410 | 0 | 0 | 0 |  | 0 |  | 0 | 0 | 0 | 0 | 0 | 0 | 3267 |  | 1 | 1 | 1 | 1 | 1 | 4 | 1 | 1 | 0 | 0 | 0 | 0 | 0 | 0 | 0 | 0 | 0 | 0 | 0 | 0 | 0 | 0 | 0 | 0 | 0 | 0 | 0 | 0 | 0 | 0 | 0 | 0 | 0 | 0 | 0 | 0 | 0 | 0 | 0 | 0 | 0 | 0 | 0 | 0 | 0 | 0 | 0 | 0 | 0 | 0 | 0 | 0 | 0 | 0 | 0 | 0 | 0 | 0 | 0 | 0 | 0 | 0 | 0 | 0 | 0 | 0 | 0 | 0 | 0 | 0 | 0 | 0 | 0 | 0 | 0 | 0 | 0 | 0 | 0 | 0 | 0 | 0 | 0 | 0 | 0 | 0 | 0 | 0 | 0 | 0 | 0 | 0 | 0 | 0 | 0 | 0 | 0 | 0 | 0 | 0 | 76 | 57700 | 1234 | 14470 |  |  |  | 14470 | 75 |  |  | 300 | 1675 | 400 |  | 1 |  | 20230518235556 | 0 | 0 | 1426 | 0 | [] | 0 | 20230518233813 | 20230518235350 | 937 | 1241.812 | 1259.777 | 1214 | 1249.254 | 56908.61 | 56065.57 | 56341.44 | 56337.58 | 0.7756767 | 0.7482321 | 0.7646847 | 0.7579723 | 1.936391 | 1.943268 | 1.934054 | 1.940224 | 2.167932 | 2.10925 | 2.173514 | 2.133522 | 80.8492 | 93.92473 | 82.275 | 88.83272 | 2.052162 | 2.026259 | 2.053784 | 2.036873 | 15089125 | 31351680 | 6206330 | 52737155 | 0 | 283138.9 | 155993.4 | 439790.5 | 171398.4 | 136991.9 | 0 | 309036.1 | 4191.424 | 8708.8 | 1723.981 | 14649.21 | 85.84336 | 122.164 |  | 1016
415 | 384071 | 20230520044551 | 4 | 278 | 2758 | 1416 | 41 | 15 | 110 | 5 | 850 | 484 | 386 | 1633 | 1678 | 1665 | 169 | 121 | 53 | 33 | 30 | 14 | 64 | 870 | 478 | 0 | 321 | 338 | 39 | 117 | 1191 | 455 | 478 | 0 | 132 | 145 | 1348 | 698 | 117 | 0 | -45 | 13122706 | 20230520 | ZIt53fZ3 | 3 | 80 | 3413 | 20230520043243 | 20230520044737 | 20230520045216 | 20230520050055 | 0 | 0 | 0 |  | 0 |  | 0 | 0 | 0 | 0 | 0 | 0 | 3242 |  | 1 | 1 | 1 | 1 | 1 | 4 | 1 | 1 | 0 | 0 | 0 | 0 | 0 | 0 | 0 | 0 | 0 | 0 | 0 | 0 | 0 | 0 | 0 | 0 | 0 | 0 | 0 | 0 | 0 | 0 | 0 | 0 | 0 | 0 | 0 | 0 | 0 | 0 | 0 | 0 | 0 | 0 | 0 | 0 | 0 | 0 | 0 | 0 | 0 | 0 | 0 | 0 | 0 | 0 | 0 | 0 | 0 | 0 | 0 | 0 | 0 | 0 | 0 | 0 | 0 | 0 | 0 | 0 | 0 | 0 | 0 | 0 | 0 | 0 | 0 | 0 | 0 | 0 | 0 | 0 | 0 | 0 | 0 | 0 | 0 | 40 | 0 | 0 | 0 | 0 | 0 | 0 | 0 | 0 | 0 | 0 | 0 | 0 | 0 | 0 | 82 | 60000 | 1255 | 13990 |  |  |  | 13990 | 40 | 183 |  | 300 | 1673 | 444 |  | 1 |  | 20230520044928 | 0 | 0 | 1348 | 40 | [] | 0 | 20230520043249 | 20230520044733 | 884 | 1250.604 | 1273.949 | 1215.912 | 1260.65 | 58123.64 | 58570.7 | 56145.2 | 58164.4 | 0.797 | 0.7882707 | 0.765098 | 0.7880656 | 1.94656 | 1.927932 | 1.896471 | 1.92957 | 2.18408 | 2.118308 | 2.151177 | 2.140701 | 101.2739 | 77.04692 | 59.0065 | 81.81684 | 2.06532 | 2.02312 | 2.023824 | 2.035136 | 14479605 | 31111900 | 5678865 | 51365790 | 83145.3 | 327166.2 | 112167.3 | 523620.3 | 118752.1 | 160.4 | 0 | 118945.2 | 4022.1125 | 8642.194 | 1577.4625 | 14268.275 | 33.04033 | 145.4501 |  | 1015
416 | 384548 | 20230527100322 | 3 | 413 | 2743 | 1394 | 40 | 15 | 99 | 58 | 859 | 447 | 153 | 1642 | 1669 | 1675 | 83 | 79 | 61 | 20 | 121 | 83 | 0 | 319 | 479 | 149 | 283 | 0 | 132 | 0 | 603 | 0 | 479 | 149 | 0 | 231 | 1264 | 568 | 0 | 1 | -27 | 13123187 | 20230527 | ZIt53fZ3 | 3 | 80 | 3579 | 20230527094931 | 20230527100441 | 20230527100813 | 20230527101427 | 0 | 0 | 0 |  | 0 |  | 0 | 0 | 0 | 0 | 0 | 0 | 3190 |  | 1 | 1 | 1 | 1 | 1 | 4 | 1 | 1 | 0 | 0 | 0 | 0 | 0 | 0 | 0 | 0 | 0 | 0 | 0 | 0 | 0 | 0 | 0 | 0 | 0 | 0 | 0 | 0 | 0 | 0 | 0 | 0 | 0 | 0 | 0 | 0 | 0 | 0 | 0 | 0 | 0 | 0 | 0 | 0 | 0 | 0 | 0 | 317 | 0 | 0 | 0 | 0 | 0 | 0 | 0 | 0 | 0 | 0 | 0 | 153 | 0 | 0 | 0 | 0 | 0 | 0 | 0 | 0 | 0 | 0 | 0 | 0 | 0 | 0 | 0 | 0 | 0 | 0 | 0 | 0 | 0 | 0 | 0 | 0 | 0 | 0 | 0 | 0 | 0 | 0 | 0 | 0 | 0 | 0 | 0 | 0 | 0 | 470 | 0 | 0 | 91 | 65300 | 1229 | 14160 |  |  |  | 14160 | 34 | 160 |  | 300 | 1689 | 340 |  | 0 |  | 20230527100641 | 0 | 0 | 1264 | 0 | [] | 0 | 20230527094936 | 20230527100437 | 901 | 1232.82 | 1209.389 | 1209 | 1216.014 | 61660.86 | 55053.21 | 55844.93 | 56996.54 | 0.8624609 | 0.7457544 | 0.7786667 | 0.7816537 | 2.164024 | 2.182579 | 2.2 | 2.178757 | 2.098711 | 2.032561 | 2.023333 | 2.050588 | 94.98931 | 75.48925 | 76.47583 | 81.1119 | 2.131367 | 2.10757 | 2.111667 | 2.114673 | 15733515 | 31330120 | 4138870 | 51302845 | 144572.2 | 343630.6 | 120223.8 | 609627.5 | 49371.7 | 0 | 0 | 49371.7 | 4370.421 | 8702.811 | 1149.686 | 14250.79 | 13.71436 | 169.341 |  | 1013
417 | 384777 | 20230530110049 | 4 | 458 | 2644 | 1386 | 33 | 16 | 104 | 5 | 844 | 485 | 222.6408 | 1609 | 1630 | 1665 | 79 | 61 | 30 | 121 | 121 | 73 | 0 | 798 | 480 | 51 | 293 | 0 | 0 | 0 | 1092 | 0 | 480 | 51 | 232 | 40 | 1405 | 293 | 0 | 0 | -21 | 13123378 | 20230530 | ZIt53fZ3 | 3 | 80 | 3655 | 20230530104655 | 20230530110226 | 20230530110451 | 20230530111251 | 0 | 0 | 0 |  | 0 |  | 0 | 0 | 0 | 0 | 0 | 0 | 3129 |  | 1 | 1 | 1 | 1 | 1 | 4 | 1 | 1 | 0 | 0 | 0 | 0 | 0 | 0 | 0 | 0 | 76 | 0 | 0 | 0 | 0 | 0 | 0 | 0 | 0 | 0 | 0 | 0 | 0 | 0 | 0 | 0 | 0 | 0 | 0 | 0 | 0 | 0 | 0 | 0 | 0 | 0 | 0 | 0 | 0 | 0 | 0 | 0 | 0 | 0 | 0 | 0 | 0 | 0 | 0 | 0 | 0 | 0 | 0 | 0 | 0 | 0 | 0 | 0 | 0 | 0 | 0 | 0 | 0 | 0 | 0 | 0 | 0 | 0 | 0 | 0 | 0 | 0 | 0 | 0 | 0 | 0 | 0 | 0 | 0 | 0 | 0 | 0 | 0 | 0 | 0 | 0 | 0 | 0 | 0 | 0 | 0 | 0 | 0 | 0 | 83 | 59500 | 1255 | 13950 |  |  |  | 13950 | 37 | 150 |  | 300 | 1677 | 322 |  | 0 |  | 20230530110402 | 76 | 0 | 1329 | 0 | [] | 0 | 20230530104701 | 20230530110220 | 919 | 1250.596 | 1273.888 | 1214.253 | 1261.52 | 57300.16 | 54612.2 | 55608.57 | 55456.7 | 0.8012157 | 0.7458115 | 0.7721978 | 0.7637976 | 2.348784 | 2.357941 | 2.378462 | 2.357432 | 2.259529 | 2.237504 | 2.228462 | 2.24272 | 92.82206 | 73.00676 | 73.775 | 78.58109 | 2.304157 | 2.297722 | 2.303462 | 2.300076 | 14563550 | 31246135 | 5012060 | 50915080 | 81913.9 | 333855.2 | 113908.6 | 530864.6 | 106840.2 | 197.9 | 0 | 107073 | 4045.431 | 8679.482 | 1392.239 | 14143.08 | 29.7425 | 147.4624 |  | 1010
418 | 384780 | 20230530115118 | 4 | 255 | 2644 | 1394 | 44 | 18 | 110 | 5 | 845 | 484 | 210.609375 | 1607 | 1674 | 1665 | 79 | 61 | 30 | 121 | 121 | 9 | 63 | 842 | 479 | 149 | 313 | 139 | 80 | 0 | 1156 | 139 | 479 | 149 | 154 | 120 | 1470 | 532 | 0 | 1 | -67 | 13123379 | 20230530 | ZIt53fZ3 | 3 | 80 | 3656 | 20230530113726 | 20230530115314 | 20230530115734 | 20230530120228 | 0 | 0 | 0 |  | 0 |  | 0 | 0 | 0 | 0 | 0 | 0 | 3128 |  | 1 | 1 | 1 | 1 | 1 | 4 | 1 | 1 | 0 | 0 | 0 | 0 | 0 | 0 | 0 | 0 | 0 | 0 | 0 | 0 | 0 | 0 | 0 | 0 | 0 | 0 | 0 | 0 | 0 | 0 | 0 | 0 | 0 | 0 | 0 | 0 | 0 | 0 | 0 | 0 | 0 | 0 | 0 | 0 | 0 | 0 | 0 | 0 | 0 | 0 | 0 | 0 | 0 | 0 | 0 | 0 | 0 | 0 | 0 | 0 | 0 | 0 | 0 | 0 | 0 | 0 | 0 | 0 | 0 | 0 | 0 | 0 | 0 | 0 | 0 | 0 | 0 | 0 | 0 | 0 | 0 | 0 | 0 | 0 | 0 | 0 | 0 | 0 | 0 | 0 | 0 | 0 | 0 | 0 | 0 | 0 | 0 | 0 | 0 | 0 | 84 | 60200 | 1244 | 14180 |  |  |  | 14180 | 60 | 124 |  | 300 | 1684 | 314 |  | 1 |  | 20230530115441 | 0 | 0 | 1470 | 0 | [] | 0 | 20230530113731 | 20230530115308 | 937 | 1244 | 1257.398 | 1214.836 | 1248.727 | 57286.73 | 54273.67 | 56685.55 | 55383.23 | 0.8009338 | 0.7439649 | 0.7893636 | 0.7649199 | 2.38 | 2.347316 | 2.35 | 2.356595 | 2.181712 | 2.255333 | 2.180364 | 2.226339 | 70.46717 | 84.80079 | 73.69352 | 79.56542 | 2.280856 | 2.301325 | 2.265182 | 2.291467 | 14674765 | 30887865 | 6187270 | 51846095 | 0 | 335445.9 | 119483.6 | 455525.5 | 144314.4 | 50666.5 | 0 | 195543.3 | 4076.324 | 8579.9625 | 1718.686 | 14401.69 | 54.31758 | 126.5348 |  | 1010
419 | 384782 | 20230530123131 | 4 | 301 | 2650 | 1361 | 45 | 19 | 103 | 104 | 845 | 486 | 362 | 1626 | 1669 | 1665 | 167 | 60 | 120 | 30 | 78 | 31 | 0 | 839 | 479 | 148 | 311 | 7 | 39 | 108 | 1150 | 116 | 479 | 148 | 132 | 80 | 1466 | 357 | 108 | 1 | -43 | 13123380 | 20230530 | ZIt53fZ3 | 3 | 80 | 3657 | 20230530122237 | 20230530123914 | 20230530124355 | 20230530125048 | 0 | 0 | 0 |  | 0 |  | 0 | 0 | 0 | 0 | 0 | 0 | 3136 |  | 1 | 1 | 1 | 1 | 1 | 4 | 1 | 1 | 0 | 0 | 0 | 0 | 0 | 0 | 0 | 0 | 0 | 0 | 0 | 0 | 0 | 0 | 0 | 0 | 0 | 0 | 0 | 0 | 0 | 0 | 0 | 0 | 0 | 0 | 0 | 0 | 0 | 0 | 0 | 0 | 0 | 0 | 0 | 0 | 0 | 0 | 0 | 0 | 0 | 0 | 0 | 0 | 0 | 0 | 0 | 0 | 0 | 0 | 0 | 0 | 0 | 0 | 0 | 0 | 0 | 0 | 0 | 0 | 0 | 0 | 0 | 0 | 0 | 0 | 0 | 0 | 0 | 0 | 0 | 0 | 0 | 0 | 0 | 0 | 0 | 0 | 0 | 0 | 0 | 0 | 0 | 0 | 0 | 0 | 0 | 0 | 0 | 0 | 0 | 0 | 84 | 60600 | 1244 | 14070 |  |  |  | 14070 | 40 | 145 |  | 300 | 1669 | 431 |  | 1 |  | 20230530123437 | 0 | 0 | 1466 | 0 | [] | 0 | 20230530121742 | 20230530123308 | 926 | 1244 | 1258.852 | 1214.948 | 1250.179 | 57084.25 | 54726.42 | 56072.47 | 55514.17 | 0.7989764 | 0.752 | 0.7843299 | 0.7682721 | 2.356811 | 2.340661 | 2.35 | 2.346069 | 2.27122 | 2.26647 | 2.232371 | 2.264201 | 93.62018 | 71.79004 | 73.35 | 77.94141 | 2.314016 | 2.303565 | 2.291186 | 2.305135 | 14452555 | 31419885 | 5390540 | 51358550 | 112459.2 | 329649.2 | 109144.8 | 552423.4 | 77199 | 0 | 0 | 77199 | 4014.599 | 8727.746 | 1497.372 | 14266.26 | 21.44417 | 153.4509 |  | 1011
420 | 384827 | 20230531025004 | 1 | 258 | 2872 | 1297 | 40 | 22 | 135 | 9 | 881 | 387 | 491 | 1619 | 1655 | 1665 | 70 | 71 | 60 | 33 | 59 | 94 | 0 | 890 | 481 | 0 | 313 | 0 | 0 | 71 | 1204 | 71 | 481 | 0 | 0 | 148 | 1629 | 313 | 71 | 1 | -36 | 13123439 | 20230531 | ZIt53fZ3 | 3 | 80 | 3673 | 20230531023349 | 20230531024906 | 20230531025347 | 20230531025902 | 0 | 0 | 0 |  | 0 |  | 0 | 0 | 0 | 0 | 0 | 0 | 3259 |  | 1 | 1 | 1 | 1 | 1 | 2 | 1 | 1 | 0 | 0 | 0 | 0 | 0 | 0 | 0 | 0 | 0 | 0 | 0 | 0 | 0 | 0 | 0 | 0 | 0 | 0 | 0 | 0 | 0 | 0 | 0 | 0 | 0 | 0 | 0 | 0 | 0 | 0 | 0 | 0 | 0 | 0 | 0 | 0 | 0 | 258 | 0 | 0 | 0 | 0 | 0 | 0 | 0 | 0 | 0 | 0 | 0 | 0 | 0 | 0 | 0 | 0 | 0 | 0 | 0 | 0 | 0 | 0 | 0 | 0 | 0 | 0 | 0 | 0 | 0 | 0 | 0 | 0 | 0 | 0 | 0 | 0 | 0 | 0 | 0 | 0 | 0 | 0 | 0 | 0 | 0 | 0 | 0 | 0 | 0 | 258 | 0 | 0 | 0 | 0 | 83 | 61700 | 1234 | 15020 |  |  |  | 15020 | 76 | 114 |  | 300 | 1672 | 525 |  | 0 |  | 20230531025416 | 0 | 0 | 1629 | 0 | [] | 0 | 20230531023614 | 20230531025153 | 939 | 1237.785 | 1235.459 | 1214 | 1233.637 | 58690.07 | 58632.7 | 56409.91 | 58391.17 | 0.8184815 | 0.8009107 | 0.7787156 | 0.8033866 | 1.95 | 1.946107 | 1.96 | 1.948839 | 2.159741 | 2.031643 | 1.900734 | 2.05328 | 80.70778 | 93.34431 | 81.9125 | 88.38379 | 2.05487 | 1.988875 | 1.930367 | 2.00106 | 15799225 | 32788810 | 6101020 | 54779990 | 0 | 276472.7 | 165120.6 | 442248.6 | 173681.5 | 141059.8 | 0 | 315386 | 4388.674 | 9108.003 | 1694.728 | 15216.66 | 87.60721 | 122.8468 |  | 1016
421 | 384840 | 20230531063951 | 1 | 345 | 2777 | 1370 | 35 | 19 | 103 | 246 | 851 | 485 | 130 | 1632 | 1668 | 1665 | 97 | 62 | 31 | 97 | 129 | 69 | 0 | 403 | 529 | 0 | 296 | 0 | 0 | 0 | 1099 | 0 | 529 | 0 | 0 | 149 | 1482 | 296 | 0 | 1 | -36 | 13123463 | 20230531 | ZIt53fZ3 | 3 | 80 | 3677 | 20230531062545 | 20230531064105 | 20230531064530 | 20230531065028 | 0 | 0 | 0 |  | 0 |  | 0 | 386 | 0 | 0 | 0 | 0 | 3262 |  | 1 | 1 | 1 | 1 | 1 | 4 | 1 | 1 | 400 | 0 | 0 | 0 | 0 | 0 | 0 | 0 | 0 | 0 | 0 | 0 | 0 | 0 | 0 | 0 | 0 | 0 | 0 | 0 | 0 | 0 | 0 | 0 | 0 | 0 | 0 | 0 | 0 | 0 | 0 | 0 | 0 | 0 | 0 | 0 | 0 | 150 | 0 | 0 | 0 | 0 | 0 | 0 | 0 | 0 | 0 | 0 | 0 | 0 | 0 | 0 | 0 | 0 | 0 | 0 | 0 | 0 | 0 | 0 | 0 | 0 | 0 | 0 | 0 | 0 | 0 | 0 | 0 | 0 | 0 | 0 | 0 | 0 | 0 | 0 | 0 | 0 | 0 | 0 | 0 | 0 | 0 | 0 | 0 | 0 | 0 | 150 | 0 | 0 | 0 | 0 | 81 | 60700 | 1231 | 14280 |  |  |  | 14280 | 71 | 120 |  | 300 | 1680 | 351 |  | 1 |  | 20230531064310 | 400 | 0 | 1082 | 0 | [] | 0 | 20230531062551 | 20230531064058 | 907 | 1235.031 | 1238.488 | 1211 | 1235.466 | 58609.5 | 58024.64 | 53998.96 | 57894.92 | 0.8169615 | 0.7911379 | 0.7507463 | 0.7955568 | 1.910885 | 1.918569 | 1.91597 | 1.916174 | 2.154962 | 2.038052 | 2.073433 | 2.074179 | 80.87817 | 92.81627 | 81.875 | 88.58587 | 2.032923 | 1.97831 | 1.994701 | 1.995176 | 15191570 | 33610290 | 3569760 | 52459580 | 0 | 318087.7 | 130345 | 449087.7 | 167578.2 | 111931 | 0 | 280151.8 | 4219.881 | 9336.192 | 991.6 | 14572.11 | 77.81994 | 124.7466 |  | 1016
422 | 378289 | 20230302210026 | 2 | 455 | 2869 | 1377 | 20 | 18 | 96 | 5 | 866 | 441 | 71 | 1640 | 1652 | 1680 | 130 | 59 | 39 | 33 | 103 | 77 | 0 | 704 | 549 | 151 | 409 | 0 | 0 | 52 | 1114 | 158 | 549 | 151 | 105 | 69 | 1509 | 409 | 52 | 0 | -12 | 13116676 | 20230302 | ZIt53fZf | 3 | 80 | 1253 | 20230302204815 | 20230302210111 | 20230302210301 | 20230302211032 | 0 | 0 | 0 |  | 0 |  | 0 | 0 | 0 | 0 | 0 | 0 | 3310 |  | 1 | 1 | 1 | 1 | 1 | 4 | 1 | 1 | 0 | 0 | 0 | 0 | 0 | 0 | 0 | 0 | 0 | 0 | 0 | 0 | 0 | 0 | 0 | 0 | 0 | 0 | 0 | 0 | 0 | 0 | 0 | 0 | 0 | 0 | 0 | 0 | 0 | 0 | 105 | 0 | 0 | 0 | 0 | 0 | 0 | 0 | 0 | 0 | 0 | 0 | 0 | 0 | 0 | 0 | 0 | 0 | 0 | 0 | 0 | 0 | 0 | 0 | 0 | 0 | 0 | 0 | 0 | 0 | 0 | 0 | 0 | 0 | 0 | 0 | 0 | 0 | 0 | 0 | 0 | 0 | 0 | 0 | 0 | 0 | 0 | 0 | 0 | 0 | 0 | 0 | 0 | 0 | 0 | 0 | 0 | 0 | 0 | 0 | 0 | 0 | 94 | 67900 | 1279 | 13680 |  |  |  | 13680 | 61 |  |  | 300 | 1657 | 385 |  | 1 |  | 20230302210228 | 0 | 0 | 1509 | 0 | ['底吹气体流量13', '底吹气体流量14', '底吹气体流量15', '底吹气体流量16'] | 2 | 20230302204821 | 20230302210106 | 765 | 1279 | 1273.554 | 1229 | 1272.733 | 64869.34 | 66795.36 | 52377.25 | 65507.73 | 0.9043868 | 0.9106043 | 0.738 | 0.8998562 | 2.899953 | 2.867953 | 2.86 | 2.876405 | 2.635519 | 2.676745 | 2.72 | 2.667582 | 61.96521 | 71.24715 | 62.66031 | 68.22592 | 2.767736 | 2.772349 | 2.79 | 2.771993 | 13694175 | 34212885 | 2044190 | 50057450 | 0 | 208875.1 | 59460.5 | 268836.8 | 104597.3 | 83024.75 | 0 | 188117.7 | 3803.9375 | 9503.579 | 567.8306 | 13904.85 | 52.25492 | 74.67689 |  | 1051
423 | 378318 | 20230303060310 | 2 | 247 | 2820 | 1313 | 33 | 19 | 98 | 5 | 876 | 398 | 211 | 1609 | 1678 | 1670 | 129 | 50 | 30 | 31 | 99 | 59 | 0 | 696 | 551 | 49 | 344 | 61 | 0 | 0 | 1040 | 61 | 551 | 149 | 100 | 35 | 1296 | 505 | 0 | 1 | -69 | 13116683 | 20230303 | ZIt53fZf | 3 | 80 | 1267 | 20230303055121 | 20230303060440 | 20230303060743 | 20230303061318 | 0 | 0 | 0 |  | 0 |  | 0 | 0 | 0 | 0 | 0 | 0 | 3218 |  | 1 | 1 | 1 | 1 | 1 | 4 | 1 | 1 | 0 | 0 | 0 | 0 | 0 | 0 | 0 | 0 | 0 | 0 | 0 | 0 | 0 | 0 | 0 | 0 | 0 | 0 | 0 | 0 | 0 | 0 | 0 | 0 | 0 | 0 | 0 | 0 | 0 | 0 | 0 | 0 | 0 | 0 | 0 | 0 | 0 | 0 | 0 | 0 | 0 | 0 | 0 | 0 | 0 | 0 | 0 | 100 | 0 | 0 | 0 | 0 | 0 | 0 | 0 | 0 | 0 | 0 | 0 | 0 | 0 | 0 | 0 | 0 | 0 | 0 | 0 | 0 | 0 | 0 | 0 | 0 | 0 | 0 | 0 | 0 | 0 | 0 | 0 | 0 | 0 | 0 | 0 | 0 | 0 | 0 | 0 | 0 | 0 | 0 | 0 | 0 | 96 | 70400 | 1279 | 14440 |  |  |  | 14440 | 44 |  |  | 300 | 1673 | 334 |  | 1 |  | 20230303060631 | 0 | 0 | 1296 | 0 | ['底吹气体流量13', '底吹气体流量14', '底吹气体流量15', '底吹气体流量16'] | 2 | 20230303055125 | 20230303060435 | 790 | 1279 | 1273.073 | 1229 | 1270.027 | 66792.79 | 68478.1 | 59714 | 67053 | 0.9233186 | 0.9258246 | 0.8175294 | 0.9134557 | 2.900089 | 2.888706 | 2.9 | 2.893177 | 2.862743 | 2.822568 | 2.815294 | 2.833278 | 64.03164 | 71.7482 | 62.89206 | 68.5878 | 2.881416 | 2.855637 | 2.857647 | 2.863228 | 15038245 | 32746360 | 5023460 | 52917195 | 1944 | 235600.1 | 98627.25 | 337106.5 | 113118.2 | 38633.25 | 0 | 152229.2 | 4177.29 | 9096.211 | 1395.406 | 14699.22 | 42.28589 | 93.64068 |  | 1047
424 | 378335 | 20230303113759 | 4 | 226 | 2728 | 1387 | 41.1217 | 17.03043 | 102.6146 | 11.04057 | 845 | 498 | 421 | 1584 | 1667 | 1675 | 150 | 60 | 50 | 30 | 121 | 87 | 0 | 805 | 549 | 153 | 302 | 0 | 39 | 0 | 1107 | 0 | 549 | 153 | 177 | 39 | 1507 | 341 | 0 | 1 | -83 | 13116680 | 20230303 | ZIt53fZf | 3 | 80 | 1276 | 20230303112537 | 20230303114005 | 20230303114341 | 20230303115009 | 0 | 0 | 0 |  | 0 |  | 0 | 0 | 0 | 0 | 0 | 0 | 3226 |  | 1 | 1 | 1 | 1 | 1 | 4 | 1 | 1 | 0 | 0 | 0 | 0 | 0 | 0 | 0 | 0 | 0 | 0 | 0 | 0 | 0 | 0 | 0 | 0 | 0 | 0 | 0 | 0 | 0 | 0 | 0 | 0 | 0 | 0 | 0 | 0 | 0 | 0 | 0 | 0 | 0 | 0 | 0 | 0 | 0 | 0 | 0 | 0 | 0 | 0 | 0 | 0 | 0 | 0 | 0 | 0 | 0 | 0 | 0 | 0 | 0 | 0 | 0 | 0 | 0 | 0 | 0 | 0 | 0 | 0 | 0 | 0 | 0 | 0 | 0 | 0 | 0 | 0 | 0 | 0 | 0 | 0 | 0 | 0 | 0 | 0 | 0 | 0 | 0 | 0 | 0 | 0 | 0 | 0 | 0 | 0 | 0 | 0 | 0 | 0 | 87 | 61900 | 1259 | 14650 |  |  |  | 14650 | 46 | 126 |  | 300 | 1664 | 374 |  | 1 |  | 20230303114128 | 0 | 0 | 1507 | 0 | ['底吹气体流量13', '底吹气体流量14', '底吹气体流量15', '底吹气体流量16'] | 2 | 20230303112542 | 20230303114001 | 859 | 1259 | 1278.533 | 1239.115 | 1267.568 | 58835.04 | 64196.23 | 61196.23 | 62297.23 | 0.8132203 | 0.8841118 | 0.8514754 | 0.86 | 3.037627 | 3.023433 | 3.026475 | 3.027765 | 2.835212 | 2.800539 | 2.861065 | 2.818661 | 67.97426 | 68.30719 | 62.19662 | 67.34786 | 2.936419 | 2.911986 | 2.94377 | 2.923213 | 13832320 | 32109700 | 7413500 | 53460580 | 11966.45 | 245549.1 | 102476.5 | 360937.4 | 115692.9 | 27551.3 | 0 | 143649.5 | 3842.311 | 8919.361 | 2059.306 | 14850.16 | 39.90264 | 100.2604 |  | 1047
425 | 378415 | 20230304124957 | 3 | 394 | 2720 | 1424 | 25 | 17 | 94 | 5 | 847 | 490 | 130 | 1617 | 1663 | 1675 | 136 | 63 | 121 | 52 | 31 | 87 | 0 | 674 | 550 | 47 | 247 | 0 | 143 | 0 | 921 | 0 | 550 | 190 | 114 | 143 | 1368 | 390 | 0 | 1 | -46 | 13116821 | 20230304 | ZIt53fZf | 3 | 80 | 1316 | 20230304123746 | 20230304125108 | 20230304125550 | 20230304130101 | 0 | 0 | 0 |  | 0 |  | 0 | 0 | 0 | 0 | 0 | 0 | 3210 |  | 1 | 1 | 1 | 1 | 1 | 4 | 1 | 1 | 0 | 0 | 0 | 0 | 0 | 0 | 0 | 97 | 0 | 0 | 0 | 0 | 0 | 0 | 0 | 0 | 0 | 0 | 0 | 0 | 0 | 0 | 0 | 0 | 0 | 0 | 0 | 0 | 0 | 0 | 0 | 0 | 0 | 0 | 0 | 0 | 0 | 0 | 0 | 0 | 0 | 0 | 0 | 0 | 0 | 0 | 0 | 0 | 0 | 0 | 0 | 0 | 0 | 0 | 0 | 0 | 0 | 0 | 0 | 0 | 0 | 0 | 0 | 0 | 0 | 0 | 0 | 0 | 0 | 0 | 0 | 0 | 0 | 0 | 0 | 0 | 0 | 0 | 0 | 0 | 0 | 0 | 0 | 0 | 0 | 0 | 0 | 0 | 0 | 0 | 0 | 0 | 94 | 67700 | 1249 | 14320 |  |  |  | 14320 | 29 | 153 |  | 300 | 1669 | 340 |  | 1 |  | 20230304125453 | 97 | 0 | 1271 | 0 | ['底吹气体流量13', '底吹气体流量14', '底吹气体流量15', '底吹气体流量16'] | 2 | 20230304123752 | 20230304125103 | 791 | 1252.475 | 1242.083 | 1229 | 1244.341 | 65803.1 | 66321.77 | 57882.42 | 65450.39 | 0.9236863 | 0.9252766 | 0.8177273 | 0.9157901 | 3.217059 | 3.22 | 3.22 | 3.219052 | 2.946863 | 3.028702 | 3.07 | 3.005765 | 79.60735 | 62.35029 | 62.725 | 67.94483 | 3.081961 | 3.124351 | 3.145 | 3.112408 | 16720675 | 31118670 | 3768355 | 51712735 | 115404.7 | 233942.7 | 148532.8 | 498868.9 | 46500.95 | 0 | 0 | 46500.95 | 4644.632 | 8644.075 | 1046.765 | 14364.65 | 12.91693 | 138.5747 |  | 1047
426 | 378485 | 20230305113405 | 2 | 334 | 2574 | 1381 | 29 | 18 | 93 | 12 | 1000 | 474.7633 | 106 | 1628 | 1666 | 1675 | 0 | 0 | 0 | 0 | 0 | 0 | 0 | 794 | 548 | 152 | 545 | 521 | 35 | 38 | 1339 | 966 | 548 | 152 | 0 | 69 | 1901 | 1101 | 38 | 1 | -38 | 13116820 | 20230305 | ZIt53fZf | 3 | 80 | 1353 | 20230305112059 | 20230305113512 | 20230305113906 | 20230305114346 | 0 | 0 | 0 |  | 0 |  | 0 | 0 | 0 | 0 | 0 | 0 | 2574 |  | 1 | 1 | 1 | 1 | 1 | 4 | 1 | 1 | 0 | 0 | 0 | 0 | 0 | 0 | 0 | 0 | 0 | 0 | 0 | 0 | 0 | 0 | 0 | 0 | 0 | 0 | 0 | 0 | 0 | 0 | 0 | 0 | 0 | 0 | 0 | 0 | 0 | 0 | 407 | 0 | 0 | 0 | 0 | 0 | 0 | 0 | 0 | 0 | 0 | 0 | 0 | 0 | 0 | 0 | 0 | 0 | 0 | 0 | 0 | 0 | 0 | 0 | 0 | 0 | 0 | 0 | 0 | 0 | 0 | 0 | 0 | 0 | 0 | 0 | 0 | 0 | 0 | 0 | 0 | 0 | 0 | 0 | 0 | 0 | 0 | 0 | 0 | 0 | 0 | 0 | 0 | 0 | 0 | 0 | 0 | 0 | 0 | 0 | 0 | 0 | 79 | 58900 | 1259 | 13410 |  |  |  | 13410 | 65 |  | 1 | 300 | 1673 | 354 | 0 | 1 | 0 | 20230305113729 | 0 | 0 | 1901 | 0 | ['底吹气体流量13', '底吹气体流量14', '底吹气体流量15', '底吹气体流量16'] | 2 | 20230305112103 | 20230305113507 | 844 | 1266.992 | 1261.371 | 1229 | 1260.632 | 57334.8 | 59287.28 | 53443.23 | 58288.89 | 0.7939431 | 0.8172388 | 0.7487097 | 0.8054147 | 3.108211 | 3.089067 | 3.08371 | 3.094253 | 2.841992 | 2.862183 | 2.929516 | 2.861244 | 63.35305 | 70.41628 | 62.3125 | 67.76226 | 2.975102 | 2.975625 | 3.006613 | 2.977749 | 14055670 | 31731465 | 3264260 | 49144255 | 1512 | 262633.8 | 101694 | 366770.3 | 122451 | 38607.9 | 0 | 161546.9 | 3904.353 | 8814.296 | 906.7389 | 13651.18 | 44.87414 | 101.8806
427 | 378638 | 20230307183923 | 4 | 318 | 2615 | 1322 | 24 | 16 | 89 | 21 | 835 | 514 | 246 | 1597 | 1660 | 1675 | 156 | 61 | 51 | 31 | 121 | 31 | 63 | 802 | 550 | 0 | 199 | 0 | 0 | 0 | 1001 | 0 | 550 | 0 | 0 | 0 | 1553 | 199 | 0 | 0 | -63 | 13116984 | 20230307 | ZIt53fZf | 3 | 80 | 1429 | 20230307182447 | 20230307184116 | 20230307184241 | 20230307185003 | 0 | 0 | 0 |  | 0 |  | 0 | 0 | 0 | 0 | 0 | 0 | 3129 |  | 1 | 1 | 1 | 1 | 1 | 4 | 1 | 1 | 0 | 0 | 0 | 0 | 0 | 0 | 0 | 0 | 0 | 0 | 0 | 0 | 0 | 0 | 0 | 0 | 0 | 0 | 0 | 0 | 0 | 0 | 0 | 0 | 0 | 0 | 0 | 0 | 0 | 0 | 0 | 0 | 0 | 0 | 0 | 0 | 0 | 201 | 0 | 0 | 0 | 0 | 0 | 0 | 0 | 0 | 0 | 0 | 0 | 0 | 0 | 0 | 0 | 0 | 0 | 0 | 0 | 0 | 0 | 0 | 0 | 0 | 0 | 0 | 0 | 0 | 0 | 0 | 0 | 0 | 0 | 0 | 0 | 0 | 0 | 0 | 0 | 0 | 0 | 0 | 0 | 0 | 0 | 0 | 0 | 0 | 0 | 201 | 0 | 0 | 0 | 0 | 84 | 59800 | 1270 | 15730 |  |  |  | 15730 | 31 |  |  | 300 | 1673 | 322 |  | 0 |  | 20230307184205 | 0 | 0 | 1553 | 0 | ['底吹气体流量13', '底吹气体流量14', '底吹气体流量15', '底吹气体流量16'] | 2 | 20230307182453 | 20230307184110 | 977 | 1265.5 | 1282.062 | 1229 | 1271.877 | 58817.64 | 59305.56 | 56913.18 | 58914.7 | 0.8306589 | 0.8186601 | 0.7930841 | 0.8190276 | 3.042829 | 3.057157 | 3.071215 | 3.054913 | 3.176899 | 3.105376 | 3.141402 | 3.128209 | 78.84249 | 61.3204 | 61.825 | 66.00279 | 3.109864 | 3.081266 | 3.106308 | 3.091561 | 15121150 | 36248910 | 6042690 | 57504845 | 91334.1 | 299737.4 | 79289.1 | 471335.2 | 70906.9 | 0 | 0 | 70906.9 | 4200.319 | 10069.14 | 1678.525 | 15973.57 | 19.69636 | 130.9264 |  | 1043
428 | 378640 | 20230307192959 | 4 | 304.8894 | 2784 | 1361 | 11 | 15 | 90 | 5 | 865 | 431 | 141 | 1591 | 1665 | 1675 | 114 | 61 | 51 | 31 | 121 | 31 | 22 | 784 | 549 | 0 | 193 | 0 | 0 | 0 | 977 | 0 | 549 | 50 | 200 | 80 | 1728 | 193 | 0 | 1 | -74 | 13116985 | 20230307 | ZIt53fZf | 3 | 80 | 1430 | 20230307190943 | 20230307193204 | 20230307193521 | 20230307194053 | 0 | 0 | 0 |  | 0 |  | 0 | 0 | 0 | 0 | 0 | 0 | 3215 |  | 1 | 1 | 1 | 1 | 1 | 4 | 1 | 1 | 0 | 0 | 0 | 0 | 0 | 0 | 0 | 0 | 100 | 39 | 33 | 0 | 0 | 0 | 0 | 0 | 0 | 0 | 0 | 0 | 0 | 0 | 0 | 0 | 0 | 0 | 0 | 0 | 0 | 0 | 0 | 0 | 0 | 0 | 0 | 0 | 0 | 223 | 0 | 0 | 0 | 0 | 0 | 0 | 0 | 0 | 0 | 0 | 0 | 0 | 0 | 0 | 0 | 0 | 0 | 0 | 0 | 0 | 0 | 0 | 0 | 0 | 0 | 0 | 0 | 0 | 0 | 0 | 0 | 0 | 0 | 0 | 0 | 0 | 0 | 0 | 0 | 0 | 0 | 0 | 0 | 0 | 0 | 0 | 0 | 0 | 0 | 256 | 0 | 0 | 0 | 0 | 83 | 59300 | 1270 | 15290 |  |  |  | 15290 | 39 | 227 |  | 300 | 1674 | 312 |  | 1 |  | 20230307193425 | 172 | 0 | 1556 | 0 | ['底吹气体流量13', '底吹气体流量14', '底吹气体流量15', '底吹气体流量16'] | 2 | 20230307191927 | 20230307193158 | 751 | 1278.237 | 1296.816 | 1233.16 | 1281.188 | 58464.42 | 58940 | 57117.39 | 58509.35 | 0.8220536 | 0.8091912 | 0.7932773 | 0.810506 | 3.07 | 3.070098 | 3.05 | 3.066884 | 2.888438 | 2.932353 | 2.979076 | 2.926658 | 58.225 | 58.19586 | 58.06733 | 58.18419 | 2.979219 | 3.001225 | 3.014538 | 2.996771 | 13043800 | 24001055 | 6749695 | 43887445 | 103873.4 | 189486.1 | 123546.7 | 417836.7 | 0 | 0 | 0 | 0 | 3623.278 | 6666.96 | 1874.915 | 12190.96 | 0 | 116.0658 |  | 1047
429 | 378642 | 20230307201635 | 1 | 304.8894 | 2034 | 1337 | 14 | 18 | 92 | 5 | 803 | 499 | 83 | 1603 | 1664 | 1670 | 152 | 60 | 50 | 121 | 30 | 13 | 73 | 612 | 602 | 0 | 445 | 0 | 0 | 0 | 1058 | 0 | 602 | 51 | 0 | 165 | 1496 | 445 | 0 | 1 | -61 | 13116985 | 20230307 | ZIt53fZf | 3 | 80 | 1431 | 20230307200328 | 20230307201914 | 20230307202250 | 20230307203007 | 0 | 0 | 0 |  | 0 |  | 0 | 0 | 0 | 0 | 0 | 0 | 2533 |  | 1 | 1 | 1 | 1 | 1 | 4 | 1 | 1 | 0 | 0 | 0 | 0 | 0 | 0 | 0 | 0 | 0 | 0 | 0 | 0 | 0 | 0 | 0 | 0 | 0 | 0 | 0 | 0 | 0 | 0 | 0 | 0 | 0 | 0 | 0 | 0 | 0 | 0 | 0 | 0 | 0 | 0 | 0 | 0 | 0 | 282 | 0 | 0 | 0 | 0 | 0 | 0 | 0 | 0 | 0 | 0 | 0 | 0 | 0 | 0 | 0 | 0 | 0 | 0 | 0 | 0 | 0 | 0 | 0 | 0 | 0 | 0 | 0 | 0 | 0 | 0 | 0 | 0 | 0 | 0 | 0 | 0 | 0 | 0 | 0 | 0 | 0 | 0 | 0 | 0 | 0 | 0 | 0 | 0 | 0 | 282 | 0 | 0 | 0 | 0 | 93 | 64900 | 1239 | 15560 |  |  |  | 15560 | 62 | 116 |  | 300 | 1662 | 317 |  | 1 |  | 20230307202008 | 0 | 0 | 1496 | 0 | ['底吹气体流量13', '底吹气体流量14', '底吹气体流量15', '底吹气体流量16'] | 2 | 20230307200334 | 20230307201809 | 875 | 1250.016 | 1237.861 | 1222.574 | 1239.664 | 63900.4 | 66766.36 | 60391.6 | 65269.23 | 0.9068548 | 0.9290807 | 0.8460638 | 0.9138629 | 3.16 | 3.144747 | 3.14 | 3.14856 | 3.000806 | 3.051163 | 3.08 | 3.039989 | 61.8125 | 71.71529 | 62.14867 | 67.88083 | 3.080403 | 3.097955 | 3.11 | 3.094274 | 15787650 | 35535420 | 5626365 | 57051490 | 0 | 201970.8 | 103338.1 | 305806 | 122141.5 | 103327.4 | 0 | 225963.4 | 4385.458 | 9870.95 | 1562.879 | 15847.64 | 62.76762 | 84.94611 |  | 1020
430 | 378644 | 20230307210022 | 1 | 356 | 2758 | 1315 | 20 | 16 | 90 | 10 | 848 | 491 | 281 | 1589 | 1664 | 1675 | 150 | 60 | 50 | 121 | 30 | 11 | 69 | 588 | 600 | 0 | 487 | 0 | 0 | 0 | 1075 | 0 | 600 | 44 | 0 | 267 | 1589 | 487 | 0 | 1 | -75 | 13116987 | 20230307 | ZIt53fZf | 3 | 80 | 1432 | 20230307204725 | 20230307210225 | 20230307210648 | 20230307211313 | 0 | 0 | 0 |  | 0 |  | 0 | 0 | 0 | 0 | 0 | 0 | 3249 |  | 1 | 1 | 1 | 1 | 1 | 4 | 1 | 1 | 0 | 0 | 0 | 0 | 0 | 0 | 0 | 0 | 0 | 0 | 0 | 100 | 0 | 0 | 0 | 0 | 0 | 0 | 0 | 0 | 0 | 0 | 0 | 0 | 0 | 0 | 0 | 0 | 0 | 0 | 0 | 0 | 0 | 0 | 0 | 0 | 0 | 301 | 0 | 0 | 0 | 0 | 0 | 0 | 0 | 0 | 0 | 0 | 0 | 0 | 0 | 0 | 0 | 0 | 0 | 0 | 0 | 0 | 0 | 0 | 0 | 0 | 0 | 0 | 0 | 0 | 0 | 0 | 0 | 0 | 0 | 0 | 0 | 0 | 0 | 0 | 0 | 0 | 0 | 0 | 0 | 0 | 0 | 0 | 0 | 0 | 0 | 301 | 100 | 0 | 0 | 0 | 94 | 67400 | 1259 | 15910 |  |  |  | 15910 | 65 | 118 |  | 300 | 1678 | 316 |  | 0 |  | 20230307210429 | 100 | 0 | 1489 | 0 | ['底吹气体流量13', '底吹气体流量14', '底吹气体流量15', '底吹气体流量16'] | 2 | 20230307204730 | 20230307210222 | 892 | 1259 | 1239.037 | 1220.075 | 1242.193 | 65408.86 | 65893.38 | 61292 | 65135.85 | 0.9279608 | 0.9103288 | 0.85725 | 0.9082287 | 3.175216 | 3.162611 | 3.15 | 3.164518 | 3.042823 | 2.964874 | 2.929167 | 2.982354 | 62.175 | 72.345 | 62.16698 | 68.06841 | 3.10902 | 3.063743 | 3.039583 | 3.073436 | 16619350 | 34015265 | 7304545 | 58042205 | 0 | 201123.9 | 120087.9 | 321709 | 126339.6 | 97597.7 | 0 | 224434.7 | 4616.486 | 9448.685 | 2029.04 | 16122.83 | 62.34297 | 89.36361 |  | 1048
431 | 378646 | 20230307213519 | 1 | 412 | 2825 | 1333 | 30 | 15 | 86 | 32 | 850 | 498 | 199 | 1598 | 1654 | 1675 | 31 | 13 | 144 | 61 | 52 | 121 | 76 | 779 | 551 | 0 | 288 | 0 | 89 | 0 | 1068 | 0 | 551 | 53 | 0 | 400 | 1580 | 377 | 0 | 0 | -56 | 13116988 | 20230307 | ZIt53fZf | 3 | 80 | 1433 | 20230307212212 | 20230307213857 | 20230307214243 | 20230307214807 | 0 | 0 | 0 |  | 0 |  | 0 | 0 | 0 | 0 | 0 | 0 | 3323 |  | 1 | 1 | 1 | 1 | 1 | 4 | 1 | 1 | 0 | 0 | 0 | 0 | 0 | 0 | 0 | 0 | 0 | 0 | 0 | 0 | 0 | 0 | 0 | 0 | 0 | 0 | 0 | 0 | 0 | 0 | 0 | 0 | 0 | 0 | 0 | 0 | 0 | 0 | 0 | 0 | 0 | 0 | 0 | 0 | 0 | 250 | 0 | 0 | 0 | 0 | 0 | 0 | 0 | 0 | 0 | 0 | 0 | 0 | 0 | 0 | 0 | 0 | 0 | 0 | 0 | 0 | 0 | 0 | 0 | 0 | 0 | 0 | 0 | 0 | 0 | 0 | 0 | 0 | 0 | 0 | 0 | 0 | 0 | 0 | 0 | 0 | 0 | 0 | 0 | 0 | 0 | 0 | 0 | 0 | 0 | 272 | 0 | 0 | 0 | 0 | 91 | 64800 | 1259 | 15650 | 280 |  |  | 15930 | 60 | 140 |  | 300 | 1677 | 315 |  | 0 |  | 20230307213908 | 0 | 0 | 1580 | 0 | ['底吹气体流量13', '底吹气体流量14', '底吹气体流量15', '底吹气体流量16'] | 2 | 20230307212217 | 20230307213709 | 892 | 1257.237 | 1237.607 | 1220.791 | 1241.101 | 62745.69 | 65502.65 | 60720.91 | 64131.01 | 0.8815415 | 0.9062382 | 0.8492727 | 0.8922085 | 3.12 | 3.115406 | 3.13 | 3.118509 | 2.896601 | 2.844234 | 2.646091 | 2.834653 | 61.875 | 70.69634 | 62.16261 | 67.14196 | 3.0083 | 2.97982 | 2.888046 | 2.976581 | 15820090 | 34599785 | 6628190 | 57150175 | 0 | 229263.4 | 111349.1 | 341109.8 | 124740 | 69427.3 | 0 | 194662.3 | 4394.469 | 9611.051 | 1841.164 | 15875.05 | 54.07286 | 94.75274 |  | 1051
432 | 378753 | 20230309090751 | 2 | 504 | 2646 | 1343 | 26 | 15 | 92 | 5 | 845 | 483 | 48 | 1648 | 1672 | 1680 | 146 | 60 | 50 | 119 | 30 | 30 | 48 | 800 | 548 | 151 | 273 | 0 | 0 | 0 | 1074 | 0 | 548 | 151 | 100 | 35 | 1699 | 273 | 0 | 1 | -24 | 13117150 | 20230309 | ZIt53fZf | 3 | 80 | 1485 | 20230309085516 | 20230309090832 | 20230309091243 | 20230309091704 | 0 | 0 | 0 |  | 0 |  | 0 | 0 | 0 | 0 | 0 | 0 | 3129 |  | 1 | 1 | 1 | 1 | 1 | 4 | 1 | 1 | 0 | 0 | 0 | 0 | 0 | 0 | 0 | 0 | 0 | 0 | 0 | 0 | 0 | 0 | 0 | 0 | 0 | 0 | 0 | 0 | 0 | 0 | 0 | 0 | 0 | 0 | 0 | 0 | 0 | 0 | 0 | 0 | 0 | 0 | 0 | 0 | 0 | 200 | 0 | 0 | 0 | 0 | 0 | 0 | 0 | 0 | 0 | 0 | 0 | 0 | 0 | 0 | 0 | 0 | 0 | 0 | 0 | 0 | 0 | 0 | 0 | 0 | 0 | 0 | 0 | 0 | 0 | 0 | 0 | 0 | 0 | 0 | 0 | 0 | 0 | 0 | 0 | 0 | 0 | 0 | 0 | 0 | 0 | 0 | 0 | 0 | 0 | 200 | 0 | 0 | 0 | 0 | 96 | 68900 | 1270 | 14160 |  |  |  | 14160 | 47 | 118 |  | 300 | 1673 | 336 |  | 1 |  | 20230309091024 | 0 | 0 | 1699 | 0 | ['底吹气体流量13', '底吹气体流量14', '底吹气体流量15', '底吹气体流量16'] | 2 | 20230309085519 | 20230309090827 | 788 | 1264.836 | 1265.943 | 1229 | 1263.938 | 65391.33 | 66841.67 | 49841.11 | 65649.04 | 0.9229203 | 0.9330798 | 0.7186111 | 0.920368 | 2.930841 | 2.894316 | 2.92 | 2.905965 | 2.857832 | 2.939183 | 2.896667 | 2.913909 | 61.5375 | 69.97792 | 61.53437 | 67.17145 | 2.894336 | 2.916749 | 2.908333 | 2.909937 | 14721555 | 35106990 | 1745465 | 51677190 | 0 | 253797.2 | 75332.8 | 329622.2 | 110767.5 | 40177.65 | 0 | 151437.4 | 4089.321 | 9751.942 | 484.8514 | 14354.775 | 42.06596 | 91.56172 |  | 1043
433 | 378983 | 20230312082234 | 3 | 411 | 2781 | 1396 | 32 | 17 | 98 | 5 | 850 | 490 | 210.609375 | 1623 | 1674 | 1675 | 126 | 62 | 51 | 33 | 31 | 97 | 90 | 731 | 481 | 150 | 268 | 0 | 178 | 0 | 999 | 0 | 481 | 150 | 0 | 342 | 1362 | 446 | 0 | 1 | -51 | 13117044 | 20230312 | ZIt53fZf | 3 | 80 | 1563 | 20230312081215 | 20230312082755 | 20230312083231 | 20230312083801 | 0 | 0 | 0 |  | 0 |  | 0 | 0 | 0 | 0 | 0 | 0 | 3271 |  | 1 | 1 | 1 | 1 | 1 | 4 | 1 | 1 | 0 | 0 | 0 | 0 | 0 | 0 | 0 | 0 | 0 | 0 | 0 | 0 | 0 | 0 | 0 | 0 | 0 | 0 | 0 | 0 | 0 | 0 | 0 | 0 | 0 | 0 | 0 | 0 | 0 | 0 | 0 | 0 | 0 | 0 | 0 | 0 | 0 | 0 | 0 | 0 | 0 | 0 | 0 | 0 | 0 | 0 | 0 | 0 | 0 | 0 | 0 | 0 | 0 | 0 | 0 | 0 | 0 | 0 | 0 | 0 | 0 | 0 | 0 | 0 | 0 | 0 | 0 | 0 | 0 | 0 | 0 | 0 | 0 | 0 | 0 | 0 | 0 | 0 | 0 | 0 | 0 | 0 | 0 | 0 | 0 | 0 | 0 | 0 | 0 | 0 | 0 | 0 | 91 | 64900 | 1247 | 13970 |  |  |  | 13970 | 133 | 139 |  | 300 | 1676 | 330 |  | 1 |  | 20230312082740 | 0 | 0 | 1362 | 0 | ['底吹气体流量13', '底吹气体流量14', '底吹气体流量15', '底吹气体流量16'] | 2 | 20230312081019 | 20230312082350 | 811 | 1250.669 | 1241.707 | 1227 | 1243.202 | 63485.69 | 63775.41 | 57383.68 | 63083.55 | 0.8971923 | 0.8758105 | 0.7977632 | 0.8753514 | 2.947962 | 2.942042 | 2.94 | 2.943749 | 2.923154 | 2.981032 | 3.011316 | 2.965314 | 69.9875 | 61.066 | 61.9 | 64.00432 | 2.935558 | 2.961537 | 2.975658 | 2.954531 | 16446730 | 30243530 | 4311570 | 51101355 | 37861.25 | 229211.4 | 151531.2 | 419550.7 | 107175.3 | 2300.25 | 0 | 109608.7 | 4568.536 | 8400.981 | 1197.658 | 14194.82 | 30.44686 | 116.5419 |  | 1049
434 | 379149 | 20230314113319 | 1 | 144 | 2781 | 1415 | 65 | 17 | 96 | 5 | 850 | 490 | 118 | 1647 | 1688 | 1670 | 149 | 60 | 52 | 31 | 121 | 77 | 0 | 810 | 480 | 151 | 387 | 266 | 73 | 0 | 1197 | 266 | 480 | 151 | 110 | 73 | 1441 | 726 | 0 | 0 | -41 | 13117521 | 20230314 | ZIt53fZf | 3 | 80 | 1614 | 20230314111848 | 20230314113417 | 20230314113928 | 20230314114358 | 0 | 0 | 0 |  | 0 |  | 0 | 0 | 0 | 0 | 0 | 0 | 3271 |  | 1 | 1 | 1 | 1 | 1 | 4 | 1 | 1 | 0 | 0 | 0 | 0 | 0 | 0 | 0 | 0 | 0 | 0 | 0 | 0 | 0 | 0 | 0 | 0 | 0 | 0 | 0 | 0 | 0 | 0 | 0 | 0 | 0 | 0 | 0 | 0 | 0 | 0 | 0 | 0 | 0 | 0 | 0 | 0 | 0 | 0 | 0 | 0 | 0 | 0 | 0 | 0 | 0 | 0 | 0 | 0 | 0 | 0 | 0 | 0 | 0 | 0 | 0 | 0 | 0 | 0 | 0 | 0 | 0 | 0 | 0 | 0 | 0 | 0 | 0 | 0 | 0 | 0 | 0 | 0 | 0 | 0 | 0 | 0 | 0 | 0 | 0 | 0 | 0 | 0 | 0 | 0 | 0 | 0 | 0 | 0 | 0 | 0 | 0 | 0 | 75 | 54300 | 1237 | 14020 |  |  |  | 14020 | 46 | 186 |  | 300 | 1685 | 388 |  | 1 |  | 20230314113619 | 0 | 0 | 1441 | 0 | ['底吹气体流量13', '底吹气体流量14', '底吹气体流量15', '底吹气体流量16'] | 2 | 20230314111851 | 20230314113410 | 919 | 1239.924 | 1233.838 | 1227 | 1235.194 | 55658.44 | 56129.9 | 51249.41 | 55724.65 | 0.7653817 | 0.7704455 | 0.7286275 | 0.7666812 | 3.085038 | 3.122459 | 3.13 | 3.112209 | 2.89355 | 2.904323 | 2.96098 | 2.904396 | 64.30367 | 59.7896 | 62.03995 | 61.20141 | 2.989294 | 3.013391 | 3.04549 | 3.008303 | 14530190 | 33970305 | 2564990 | 51154290 | 107034.2 | 289395.6 | 89347.95 | 486706.6 | 27293.55 | 0 | 0 | 27293.55 | 4036.164 | 9436.196 | 712.4972 | 14209.525 | 7.581542 | 135.1963 | 1028 | 1049 | 21
435 | 379513 | 20230319060533 | 2 | 207 | 2740 | 1330 | 52 | 16 | 99 | 6 | 849 | 484 | 293 | 1630 | 1678 | 1665 | 155 | 31 | 61 | 50 | 31 | 156 | 0 | 690 | 478 | 152 | 423 | 0 | 81 | 134 | 1113 | 174 | 478 | 152 | 63 | 81 | 1360 | 504 | 134 | 0 | -48 | 13117855 | 20230319 | ZIt53fZf | 3 | 80 | 1728 | 20230319055602 | 20230319061113 | 20230319061626 | 20230319062159 | 0 | 0 | 0 |  | 0 |  | 0 | 0 | 0 | 0 | 0 | 0 | 3224 |  | 1 | 1 | 1 | 1 | 1 | 4 | 1 | 1 | 0 | 0 | 0 | 0 | 0 | 0 | 0 | 0 | 0 | 0 | 0 | 0 | 0 | 0 | 0 | 0 | 0 | 0 | 0 | 0 | 0 | 0 | 0 | 0 | 0 | 0 | 0 | 0 | 0 | 0 | 40 | 0 | 0 | 0 | 0 | 0 | 0 | 0 | 0 | 0 | 0 | 0 | 0 | 0 | 0 | 0 | 0 | 0 | 0 | 0 | 0 | 0 | 0 | 0 | 0 | 0 | 0 | 0 | 0 | 0 | 0 | 0 | 0 | 0 | 0 | 0 | 0 | 0 | 0 | 0 | 0 | 0 | 0 | 0 | 0 | 0 | 0 | 0 | 0 | 0 | 0 | 0 | 0 | 0 | 0 | 0 | 0 | 0 | 0 | 0 | 0 | 0 | 82 | 60100 | 1269 | 14470 |  |  |  | 14470 | 87 |  |  | 300 | 1654 | 350 |  | 0 |  | 20230319061054 | 0 | 0 | 1360 | 0 | ['底吹气体流量13', '底吹气体流量14', '底吹气体流量15', '底吹气体流量16'] | 2 | 20230319055206 | 20230319060708 | 902 | 1272.468 | 1259.463 | 1250 | 1262.532 | 58867.06 | 58951.94 | 55784.95 | 58591.85 | 0.8120922 | 0.7976952 | 0.7662105 | 0.7988803 | 3.187128 | 3.180933 | 3.197368 | 3.184601 | 3.331773 | 3.24299 | 3.214737 | 3.267772 | 71.1402 | 66.81238 | 63.5375 | 67.82051 | 3.25945 | 3.211962 | 3.206053 | 3.226186 | 16546810 | 30901670 | 5251505 | 52795900 | 23254.45 | 264066.9 | 161177.1 | 449468.8 | 136591.7 | 15899.9 | 0 | 152813 | 4596.336 | 8583.797 | 1458.751 | 14665.53 | 42.44807 | 124.8524 |  | 1047
436 | 379825 | 20230324033446 | 1 | 181 | 2784 | 1408 | 49 | 20 | 100 | 5 | 850 | 490 | 374 | 1617 | 1686 | 1675 | 106 | 61 | 50 | 121 | 12 | 50 | 51 | 906 | 550 | 148 | 245 | 85 | 146 | 73 | 1151 | 159 | 550 | 200 | 0 | 328 | 1604 | 476 | 73 | 1 | -69 | 13118266 | 20230324 | ZIt53fZf | 3 | 80 | 1870 | 20230324032222 | 20230324033641 | 20230324034122 | 20230324034652 | 0 | 0 | 0 |  | 0 |  | 0 | 0 | 39 | 0 | 0 | 0 | 3274 |  | 1 | 1 | 1 | 1 | 1 | 4 | 3 | 1 | 0 | 0 | 0 | 0 | 0 | 0 | 0 | 0 | 0 | 0 | 0 | 0 | 0 | 0 | 0 | 0 | 0 | 0 | 0 | 0 | 0 | 0 | 0 | 0 | 0 | 0 | 0 | 0 | 0 | 0 | 0 | 0 | 0 | 0 | 0 | 0 | 0 | 0 | 0 | 0 | 0 | 0 | 0 | 0 | 0 | 0 | 0 | 0 | 0 | 0 | 0 | 0 | 0 | 0 | 0 | 0 | 0 | 0 | 0 | 0 | 0 | 0 | 0 | 0 | 0 | 0 | 0 | 0 | 0 | 0 | 0 | 0 | 0 | 0 | 0 | 0 | 0 | 0 | 0 | 0 | 0 | 0 | 0 | 0 | 0 | 0 | 0 | 0 | 0 | 0 | 0 | 0 | 88 | 65300 | 1244 | 14720 |  |  |  | 14720 | 59 |  |  | 300 | 1676 | 354 |  | 1 |  | 20230324033847 | 0 | 0 | 1604 | 0 | [] | 0 | 20230324032229 | 20230324033637 | 848 | 1247.783 | 1244.927 | 1224 | 1243.009 | 63252.17 | 63943.55 | 61012.07 | 63360.9 | 0.8561066 | 0.8484787 | 0.8177478 | 0.8466509 | 2.18 | 2.180101 | 2.17991 | 2.180047 | 2.358197 | 2.345679 | 2.376757 | 2.353349 | 82.87602 | 94.81103 | 83.05 | 89.83743 | 2.269098 | 2.26289 | 2.278333 | 2.266698 | 15379580 | 31473155 | 6720965 | 53675695 | 0 | 280190 | 158996 | 439850.3 | 161109.5 | 93081.3 | 0 | 254853.2 | 4272.106 | 8742.543 | 1866.935 | 14909.92 | 70.79256 | 122.1807 |  | 1049
437 | 379839 | 20230324072935 | 1 | 189 | 2746 | 1439 | 53 | 17 | 94 | 5 | 850 | 483 | 199 | 1615 | 1675 | 1675 | 50 | 61 | 31 | 178 | 31 | 87 | 45 | 835 | 479 | 148 | 248 | 378 | 135 | 0 | 1154 | 378 | 479 | 192 | 165 | 135 | 1533 | 761 | 0 | 1 | -60 | 13118279 | 20230324 | ZIt53fZf | 3 | 80 | 1877 | 20230324071643 | 20230324073108 | 20230324073538 | 20230324074047 | 0 | 0 | 0 |  | 0 |  | 0 | 0 | 0 | 0 | 0 | 0 | 3229 |  | 1 | 1 | 1 | 1 | 1 | 4 | 1 | 1 | 71 | 0 | 0 | 0 | 0 | 0 | 0 | 0 | 0 | 0 | 0 | 0 | 0 | 0 | 0 | 0 | 0 | 0 | 0 | 0 | 0 | 0 | 0 | 0 | 0 | 0 | 0 | 0 | 0 | 0 | 0 | 0 | 0 | 0 | 0 | 0 | 0 | 0 | 0 | 0 | 0 | 0 | 0 | 0 | 0 | 0 | 0 | 0 | 0 | 0 | 0 | 0 | 0 | 0 | 0 | 0 | 0 | 0 | 0 | 0 | 0 | 0 | 0 | 0 | 0 | 0 | 0 | 0 | 0 | 0 | 0 | 0 | 0 | 0 | 0 | 0 | 0 | 0 | 0 | 0 | 0 | 0 | 0 | 0 | 0 | 0 | 0 | 0 | 0 | 0 | 0 | 0 | 81 | 60500 | 1255 | 14200 |  |  |  | 14200 | 54 |  |  | 300 | 1675 | 336 |  | 1 |  | 20230324073303 | 71 | 0 | 1462 | 0 | [] | 0 | 20230324071647 | 20230324073103 | 856 | 1250.594 | 1240.032 | 1224 | 1241.395 | 62127.66 | 60828.05 | 57783.52 | 60885.51 | 0.8369262 | 0.8050191 | 0.7754545 | 0.8110748 | 2.130984 | 2.144199 | 2.14 | 2.14 | 2.133566 | 2.048092 | 2.071477 | 2.07486 | 82.01306 | 93.81536 | 83.1 | 89.34958 | 2.132275 | 2.096145 | 2.105739 | 2.10743 | 15105785 | 31824565 | 5034745 | 52063550 | 0 | 319037.4 | 137311.9 | 457014.1 | 159432 | 73576.35 | 0 | 233664.1 | 4196.051 | 8840.157 | 1398.54 | 14462.1 | 64.90668 | 126.9484 |  | 1047
438 | 379851 | 20230324112353 | 3 | 304.8894 | 2765 | 1402 | 33 | 15 | 97 | 5 | 864 | 433 | 258 | 1622 | 1654 | 1665 | 104 | 43 | 52 | 119 | 63 | 52 | 0 | 868 | 445 | 147 | 326 | 0 | 50 | 24 | 1194 | 24 | 445 | 186 | 129 | 50 | 1460 | 376 | 24 | 1 | -32 | 13118395 | 20230324 | ZIt53fZf | 3 | 80 | 1883 | 20230324111200 | 20230324112524 | 20230324112828 | 20230324113526 | 0 | 0 | 0 |  | 0 |  | 0 | 0 | 0 | 0 | 0 | 0 | 3198 |  | 1 | 1 | 1 | 1 | 1 | 4 | 1 | 1 | 0 | 0 | 0 | 0 | 0 | 0 | 0 | 0 | 0 | 0 | 0 | 0 | 0 | 0 | 0 | 0 | 0 | 0 | 0 | 0 | 0 | 0 | 0 | 0 | 0 | 0 | 0 | 0 | 0 | 0 | 0 | 0 | 0 | 0 | 0 | 0 | 0 | 0 | 0 | 0 | 0 | 0 | 0 | 0 | 0 | 0 | 0 | 0 | 0 | 0 | 0 | 0 | 0 | 0 | 0 | 0 | 0 | 0 | 0 | 0 | 0 | 0 | 0 | 0 | 0 | 0 | 0 | 0 | 0 | 0 | 0 | 0 | 0 | 0 | 0 | 0 | 0 | 0 | 0 | 0 | 0 | 0 | 0 | 0 | 0 | 0 | 0 | 0 | 0 | 0 | 0 | 0 | 92 | 67700 | 1244 | 14180 |  |  |  | 14180 | 40 | 139 |  | 300 | 1676 | 359 |  | 0 |  | 20230324112723 | 0 | 0 | 1460 | 0 | [] | 0 | 20230324111205 | 20230324112519 | 794 | 1247.983 | 1238.52 | 1224 | 1239.676 | 65362.97 | 66287.91 | 57856.74 | 65107.95 | 0.8920087 | 0.8878288 | 0.7789535 | 0.8772418 | 2.352052 | 2.347223 | 2.35 | 2.348917 | 2.449694 | 2.433737 | 2.42314 | 2.437191 | 109.2975 | 83.23048 | 84.075 | 90.84002 | 2.400873 | 2.39048 | 2.38657 | 2.393054 | 14910070 | 31699655 | 4925840 | 51640010 | 84942.2 | 316321.7 | 140271.5 | 542856.2 | 114566.4 | 1897.65 | 0 | 116586.9 | 4141.686 | 8805.46 | 1368.289 | 14344.45 | 32.38524 | 150.7934 |  | 1046
439 | 380165 | 20230328162948 | 3 | 304.8894 | 2719 | 1370 | 51 | 22 | 102 | 5 | 849 | 482 | 199 | 1636 | 1667 | 1660 | 123 | 55 | 185 | 65 | 54 | 0 | 0 | 908 | 477 | 149 | 242 | 131 | 141 | 67 | 1151 | 231 | 477 | 149 | 84 | 141 | 1534 | 514 | 67 | 1 | -31 | 13118666 | 20230328 | ZIt53fZf | 3 | 80 | 2042 | 20230328161724 | 20230328163107 | 20230328163501 | 20230328164000 | 0 | 0 | 0 |  | 0 |  | 0 | 0 | 0 | 0 | 0 | 0 | 3201 |  | 1 | 1 | 1 | 1 | 1 | 4 | 1 | 1 | 0 | 0 | 0 | 0 | 0 | 0 | 0 | 0 | 0 | 0 | 0 | 0 | 0 | 0 | 0 | 0 | 0 | 0 | 0 | 0 | 0 | 0 | 0 | 0 | 0 | 0 | 0 | 0 | 0 | 0 | 0 | 0 | 0 | 0 | 0 | 0 | 0 | 0 | 0 | 0 | 0 | 0 | 0 | 0 | 0 | 0 | 0 | 0 | 0 | 0 | 0 | 0 | 0 | 0 | 0 | 0 | 0 | 0 | 0 | 0 | 0 | 0 | 0 | 0 | 0 | 0 | 0 | 0 | 0 | 32 | 0 | 0 | 0 | 0 | 0 | 0 | 0 | 0 | 0 | 0 | 0 | 0 | 0 | 0 | 0 | 0 | 0 | 0 | 0 | 0 | 0 | 0 | 94 | 68100 | 1239 | 14190 |  |  |  | 14190 | 39 | 179 |  | 300 | 1674 | 357 |  | 1 |  | 20230328163304 | 0 | 0 | 1534 | 32 | [] | 0 | 20230328161728 | 20230328163101 | 813 | 1237.611 | 1219.085 | 1220 | 1224.499 | 64279.06 | 63358.74 | 57968.9 | 63139.67 | 0.8870513 | 0.8628459 | 0.7980822 | 0.8639975 | 2.112564 | 2.136522 | 2.14 | 2.129939 | 2.379274 | 2.333241 | 2.373699 | 2.350123 | 108.5185 | 81.84721 | 82.93887 | 89.62185 | 2.245919 | 2.234881 | 2.256849 | 2.240031 | 14993020 | 32011410 | 4179280 | 51280090 | 114778.7 | 330667.3 | 130059.2 | 576805.6 | 87713.35 | 0 | 0 | 87713.35 | 4164.728 | 8892.058 | 1160.911 | 14244.47 | 24.36482 | 160.2238 |  | 1046
440 | 380167 | 20230328171658 | 3 | 304.8894 | 2739 | 1298 | 45 | 19 | 109 | 5 | 848 | 489 | 246 | 1599 | 1660 | 1660 | 124 | 53 | 196 | 65 | 51 | 0 | 0 | 803 | 480 | 149 | 295 | 0 | 141 | 0 | 1098 | 0 | 480 | 149 | 196 | 141 | 1432 | 436 | 0 | 1 | -61 | 13118667 | 20230328 | ZIt53fZf | 3 | 80 | 2043 | 20230328170434 | 20230328171840 | 20230328172148 | 20230328172637 | 0 | 0 | 0 |  | 0 |  | 0 | 0 | 0 | 0 | 0 | 0 | 3228 |  | 1 | 1 | 1 | 1 | 1 | 4 | 1 | 1 | 0 | 0 | 0 | 0 | 0 | 0 | 0 | 0 | 0 | 0 | 0 | 0 | 0 | 0 | 0 | 0 | 0 | 0 | 0 | 0 | 0 | 0 | 0 | 0 | 0 | 0 | 0 | 0 | 0 | 0 | 0 | 0 | 0 | 0 | 0 | 0 | 0 | 0 | 0 | 0 | 0 | 0 | 0 | 0 | 0 | 0 | 0 | 0 | 0 | 0 | 0 | 0 | 0 | 0 | 0 | 0 | 0 | 0 | 0 | 0 | 0 | 0 | 0 | 0 | 0 | 0 | 0 | 0 | 0 | 0 | 0 | 0 | 0 | 0 | 0 | 0 | 0 | 0 | 0 | 0 | 0 | 0 | 0 | 0 | 0 | 0 | 0 | 0 | 0 | 0 | 0 | 0 | 94 | 68100 | 1239 | 14460 |  |  |  | 14460 | 41 | 135 |  | 300 | 1668 | 330 |  | 1 |  | 20230328172038 | 0 | 0 | 1432 | 0 | [] | 0 | 20230328170438 | 20230328171834 | 836 | 1240.329 | 1225.22 | 1219 | 1228.843 | 64889 | 63915.2 | 59124.27 | 63644.61 | 0.8987917 | 0.86758 | 0.8086458 | 0.8697727 | 2.126917 | 2.11704 | 2.102292 | 2.118182 | 2.377708 | 2.37456 | 2.409167 | 2.379438 | 107.9603 | 82.34233 | 83.025 | 89.77516 | 2.252313 | 2.2458 | 2.255729 | 2.24881 | 15518755 | 31902615 | 5623570 | 53154860 | 86961.35 | 327356.9 | 146124 | 561742.8 | 119617.3 | 1313.75 | 0 | 121029.7 | 4310.765 | 8861.8375 | 1562.103 | 14765.24 | 33.61936 | 156.0397 |  | 1047
441 | 380518 | 20230402072529 | 4 | 878 | 2756 | 1375 | 20 | 11 | 84 | 12 | 850 | 485 | 45 | 1657 | 1656 | 1655 | 144 | 61 | 68 | 50 | 50 | 81 | 31 | 798 | 479 | 0 | 202 | 0 | 0 | 0 | 1001 | 0 | 479 | 63 | 152 | 0 | 1277 | 202 | 0 | 1 | 1 | 13118990 | 20230402 | ZIt53fZf | 3 | 80 | 2217 | 20230402071328 | 20230402072549 | 20230402072844 | 20230402073355 | 0 | 0 | 0 |  | 0 |  | 0 | 0 | 0 | 0 | 0 | 0 | 3241 |  | 1 | 1 | 1 | 1 | 1 | 4 | 1 | 1 | 0 | 0 | 0 | 0 | 0 | 0 | 0 | 0 | 0 | 0 | 0 | 0 | 0 | 0 | 0 | 0 | 0 | 0 | 0 | 0 | 0 | 0 | 0 | 0 | 0 | 0 | 0 | 0 | 0 | 0 | 0 | 0 | 0 | 0 | 0 | 0 | 0 | 0 | 0 | 0 | 0 | 0 | 0 | 0 | 0 | 0 | 0 | 0 | 0 | 0 | 0 | 0 | 0 | 0 | 0 | 0 | 0 | 0 | 0 | 0 | 0 | 0 | 0 | 0 | 0 | 0 | 0 | 0 | 0 | 0 | 0 | 0 | 0 | 0 | 0 | 0 | 0 | 0 | 0 | 0 | 0 | 0 | 0 | 0 | 0 | 0 | 0 | 0 | 0 | 0 | 0 | 0 | 87 | 65100 | 1265 | 12490 |  |  |  | 12490 | 32 | 142 |  | 300 | 1669 | 392 |  | 0 |  | 20230402072701 | 0 | 0 | 1277 | 0 | [] | 0 | 20230402071338 | 20230402072543 | 725 | 1260.025 | 1286.639 | 1231.929 | 1278.204 | 62750.15 | 63968.41 | 41917.14 | 63204.84 | 0 | 0 | 0 | 0 | 1.915821 | 1.919941 | 1.94 | 1.919186 | 2.148657 | 2.081745 | 2.09 | 2.100455 | 105.6711 | 80.81453 | 81.7625 | 87.72412 | 2.032239 | 2.000843 | 2.015 | 2.009821 | 12561185 | 32573395 | 543210 | 45778720 | 66952.3 | 326219.3 | 60177.2 | 454612.8 | 102253.6 | 2796.5 | 0 | 105205.2 | 3489.218 | 9048.165 | 150.8917 | 12716.31 | 29.22365 | 126.2813 |  | 1028
442 | 380524 | 20230402095850 | 2 | 521 | 2761 | 1328 | 22 | 14 | 101 | 8 | 850 | 484 | 397 | 1621.585 | 1673 | 1675 | 183 | 60 | 51 | 50 | 109 | 31 | 0 | 698 | 479 | 0 | 339 | 0 | 0 | 165 | 1038 | 272 | 479 | 0 | 191 | 180 | 1419 | 339 | 165 | 1 | -51.41478 | 13118993 | 20230402 | ZIt53fZf | 3 | 80 | 2221 | 20230402094841 | 20230402100338 | 20230402100700 | 20230402101222 | 0 | 0 | 0 |  | 0 |  | 0 | 0 | 0 | 0 | 0 | 0 | 3245 |  | 1 | 1 | 1 | 1 | 1 | 4 | 1 | 1 | 0 | 0 | 0 | 0 | 0 | 0 | 0 | 0 | 0 | 45 | 0 | 0 | 0 | 0 | 0 | 0 | 0 | 0 | 0 | 0 | 0 | 0 | 0 | 0 | 0 | 0 | 0 | 0 | 0 | 0 | 0 | 0 | 0 | 0 | 0 | 0 | 0 | 197 | 0 | 0 | 0 | 0 | 0 | 0 | 0 | 0 | 0 | 0 | 0 | 0 | 0 | 0 | 0 | 0 | 0 | 0 | 0 | 0 | 0 | 0 | 0 | 0 | 0 | 0 | 0 | 0 | 0 | 0 | 0 | 107 | 0 | 0 | 0 | 0 | 0 | 0 | 100 | 40 | 0 | 0 | 0 | 0 | 0 | 0 | 0 | 0 | 0 | 197 | 0 | 0 | 0 | 0 | 101 | 65200 | 1257 | 15360 |  |  |  | 15360 | 66 |  |  | 300 | [5 empty] | 20230402100425 | 45 | 0 | 1374 | 247 | [] | 0 | 20230402094545 | 20230402100032 | 887 | 1260.579 | 1258.164 | 1227 | 1255.343 | 62623.21 | 64150.85 | 60134.8 | 63206.8 | 0.9742143 | 0.990396 | 0.9342157 | 0.9788275 | 2.107964 | 2.107109 | 2.11 | 2.107711 | 2.047393 | 2.101643 | 2.08402 | 2.082491 | 80.81 | 96.10116 | 82.55 | 89.71588 | 2.077678 | 2.104376 | 2.09701 | 2.095101 | 17481270 | 32344005 | 6081515 | 56010930 | 0 | 271145.4 | 221245.4 | 493051.2 | 180365.3 | 116450.4 | 0 | 297461.1 | 4855.908 | 8984.446 | 1689.31 | 15558.59 | 82.62807 | 136.9587 |  | 1028
443 | 380525 | 20230402104130 | 2 | 372 | 2552 | 1383 | 33 | 16 | 103 | 5 | 840 | 484 | 106 | 1654 | 1671 | 1655 | 220 | 60 | 50 | 50 | 74 | 30 | 0 | 697 | 480 | 158 | 323 | 0 | 0 | 72 | 1021 | 159 | 480 | 158 | 90 | 139 | 1444 | 323 | 72 | 0 | -17 | 13118994 | 20230402 | ZIt53fZf | 3 | 80 | 2222 | 20230402103252 | 20230402104723 | 20230402105211 | 20230402105714 | 0 | 0 | 0 |  | 0 |  | 0 | 0 | 0 | 0 | 0 | 0 | 3036 |  | 1 | 1 | 1 | 1 | 1 | 4 | 1 | 1 | 0 | 0 | 0 | 0 | 0 | 0 | 0 | 0 | 0 | 0 | 0 | 0 | 0 | 0 | 0 | 0 | 0 | 0 | 0 | 0 | 0 | 0 | 0 | 0 | 0 | 109 | 0 | 0 | 0 | 0 | 0 | 0 | 0 | 0 | 0 | 0 | 0 | 0 | 0 | 0 | 0 | 0 | 0 | 0 | 0 | 0 | 0 | 0 | 0 | 0 | 0 | 0 | 0 | 0 | 0 | 0 | 0 | 0 | 0 | 0 | 0 | 0 | 0 | 0 | 0 | 0 | 0 | 0 | 0 | 86 | 0 | 0 | 0 | 0 | 0 | 0 | 0 | 40 | 0 | 0 | 0 | 0 | 0 | 0 | 0 | 0 | 0 | 109 | 0 | 0 | 0 | 0 | 93 | 60500 | 1267 | 14060 |  |  |  | 14060 | 103 |  |  | 300 | 1674 | 379 |  | 1 |  | 20230402104612 | 0 | 109 | 1335 | 126 | [] | 0 | 20230402102757 | 20230402104218 | 861 | 1270.653 | 1266.991 | 1227 | 1265.927 | 58598.98 | 60525.83 | 55544.17 | 59634.91 | 0.9060219 | 0.9335251 | 0.8652083 | 0.920964 | 2.209453 | 2.20039 | 2.19 | 2.202695 | 2.144927 | 2.17551 | 2.19 | 2.166585 | 81.24795 | 95.86473 | 83.2 | 90.50711 | 2.17719 | 2.18795 | 2.19 | 2.18464 | 16003660 | 32573200 | 2614630 | 51291700 | 0 | 280996.7 | 187212.7 | 468875 | 177442.9 | 131714.7 | 0 | 309806.7 | 4445.461 | 9048.111 | 726.2861 | 14247.69 | 86.0574 | 130.2431 |  | 1020
444 | 380527 | 20230402113446 | 2 | 304.8894 | 2752 | 1373 | 45 | 18 | 105 | 5 | 850 | 484 | 83 | 1625 | 1660 | 1655 | 214 | 60 | 50 | 50 | 79 | 31 | 0 | 401 | 548 | 0 | 278 | 199 | 0 | 0 | 1080 | 325 | 548 | 154 | 60 | 49 | 1678 | 477 | 0 | 1 | -35 | 13118995 | 20230402 | ZIt53fZf | 3 | 80 | 2223 | 20230402112125 | 20230402113540 | 20230402113851 | 20230402114352 | 0 | 0 | 0 |  | 0 |  | 0 | 0 | 0 | 0 | 0 | 0 | 3236 |  | 1 | 1 | 1 | 1 | 1 | 4 | 1 | 1 | 0 | 0 | 0 | 0 | 0 | 0 | 0 | 0 | 0 | 49 | 0 | 0 | 0 | 0 | 0 | 400 | 126 | 0 | 0 | 0 | 0 | 0 | 154 | 0 | 0 | 0 | 0 | 0 | 0 | 0 | 0 | 0 | 0 | 0 | 0 | 0 | 0 | 0 | 0 | 0 | 0 | 0 | 0 | 0 | 0 | 0 | 0 | 0 | 0 | 0 | 0 | 0 | 0 | 0 | 0 | 0 | 0 | 0 | 0 | 0 | 0 | 0 | 0 | 0 | 0 | 0 | 0 | 0 | 0 | 0 | 0 | 0 | 0 | 0 | 0 | 0 | 0 | 0 | 0 | 0 | 0 | 0 | 0 | 0 | 0 | 0 | 0 | 0 | 0 | 0 | 0 | 0 | 93 | 60100 | 1267 | 13760 |  |  |  | 13760 | 156 |  |  | 300 | 1666 | 405 |  | 1 |  | 20230402113733 | 49 | 680 | 949 | 0 | [] | 0 | 20230402112129 | 20230402113535 | 846 | 1271.178 | 1262.207 | 1227 | 1262.723 | 57794.48 | 60380.4 | 55671.02 | 59370.98 | 0.8937344 | 0.9340648 | 0.8708163 | 0.9189125 | 2.23 | 2.200306 | 2.19 | 2.208168 | 2.101577 | 2.087374 | 2.092857 | 2.091738 | 81.16572 | 96.48125 | 83.70025 | 91.37804 | 2.165788 | 2.14384 | 2.141429 | 2.149953 | 13878170 | 33521305 | 2676370 | 50176085 | 0 | 270034.9 | 111508.5 | 382213 | 155836 | 158454.8 | 0 | 314938.9 | 3855.047 | 9311.474 | 743.4361 | 13937.8 | 87.48304 | 106.1703 |  | 1028
445 | 380539 | 20230402163500 | 2 | 324 | 2814 | 1380 | 45 | 19 | 107 | 5 | 851 | 489 | 223 | 1627 | 1659 | 1675 | 155 | 61 | 52 | 50 | 121 | 50 | 0 | 401 | 552 | 0 | 302 | 99 | 0 | 185 | 1100 | 394 | 552 | 148 | 0 | 0 | 1605 | 401 | 185 | 0 | -32 | 13118989 | 20230402 | ZIt53fZf | 3 | 80 | 2229 | 20230402162538 | 20230402164032 | 20230402164511 | 20230402165031 | 0 | 0 | 0 |  | 0 |  | 0 | 0 | 0 | 0 | 0 | 0 | 3303 |  | 1 | 1 | 1 | 1 | 1 | 4 | 1 | 1 | 0 | 0 | 0 | 0 | 0 | 0 | 0 | 0 | 0 | 0 | 0 | 0 | 0 | 0 | 0 | 396 | 108 | 0 | 0 | 0 | 0 | 0 | 148 | 0 | 0 | 0 | 0 | 0 | 0 | 0 | 0 | 0 | 0 | 0 | 0 | 0 | 0 | 0 | 0 | 0 | 0 | 0 | 0 | 0 | 0 | 0 | 0 | 0 | 0 | 0 | 0 | 0 | 0 | 0 | 0 | 0 | 0 | 0 | 0 | 0 | 0 | 0 | 0 | 0 | 0 | 0 | 0 | 0 | 0 | 0 | 0 | 0 | 0 | 0 | 0 | 0 | 0 | 0 | 0 | 0 | 0 | 0 | 0 | 0 | 0 | 0 | 0 | 0 | 0 | 0 | 0 | 0 | 93 | 59500 | 1257 | 14110 |  |  |  | 14110 | 206 |  |  | 300 | 1634 | 341 |  | 0 |  | 20230402164006 | 0 | 652 | 953 | 0 | [] | 0 | 20230402162144 | 20230402163625 | 881 | 1264.382 | 1268.683 | 1227 | 1263.319 | 58043.13 | 59381.73 | 54898.24 | 58531.32 | 0.9078182 | 0.9212284 | 0.8589412 | 0.9110329 | 2.36 | 2.334933 | 2.322588 | 2.341566 | 2.327818 | 2.391958 | 2.417412 | 2.374393 | 80.40582 | 97.92272 | 84.15059 | 91.12615 | 2.343909 | 2.363445 | 2.37 | 2.35798 | 15911710 | 30888665 | 4617285 | 51515795 | 0 | 279126.2 | 201624.3 | 481423.8 | 176245.2 | 128358.6 | 0 | 305244.9 | 4419.919 | 8580.185 | 1282.579 | 14309.94 | 84.79024 | 133.7288 |  | 1030
446 | 380939 | 20230408090759 | 4 | 304.8894 | 2778 | 1414 | 44 | 18 | 110 | 5 | 851 | 485 | 281 | 1611 | 1682 | 1670 | 225 | 51 | 178 | 31 | 0 | 0 | 0 | 802 | 480 | 149 | 300 | 285 | 39 | 0 | 1102 | 285 | 480 | 149 | 150 | 80 | 1431 | 624 | 0 | 1 | -71 | 13119540 | 20230408 | ZIt53fZf | 3 | 80 | 2373 | 20230408085449 | 20230408090949 | 20230408091414 | 20230408091902 | 0 | 0 | 0 |  | 0 |  | 0 | 0 | 0 | 0 | 0 | 0 | 3263 |  | 1 | 1 | 1 | 1 | 1 | 4 | 1 | 1 | 0 | 0 | 0 | 0 | 0 | 0 | 0 | 0 | 0 | 0 | 0 | 0 | 0 | 0 | 0 | 0 | 0 | 0 | 0 | 0 | 0 | 0 | 0 | 0 | 0 | 0 | 0 | 0 | 0 | 0 | 0 | 0 | 0 | 0 | 0 | 0 | 0 | 0 | 0 | 0 | 0 | 0 | 0 | 0 | 0 | 0 | 0 | 0 | 0 | 0 | 0 | 0 | 0 | 0 | 0 | 0 | 0 | 0 | 0 | 0 | 0 | 0 | 0 | 0 | 0 | 0 | 0 | 0 | 0 | 0 | 0 | 0 | 0 | 0 | 0 | 0 | 0 | 0 | 0 | 0 | 0 | 0 | 0 | 0 | 0 | 0 | 0 | 0 | 0 | 0 | 0 | 0 | 92 | 59800 | 1254 | 14240 |  |  |  | 14240 | 161 | 150 |  | 300 | 1678 | 336 |  | 1 |  | 20230408091059 | 0 | 0 | 1431 | 0 | [] | 0 | 20230408085454 | 20230408090943 | 889 | 1254 | 1270.382 | 1234 | 1261.685 | 58337.88 | 59309.56 | 56341.63 | 58698.94 | 0.8961411 | 0.8997794 | 0.8611539 | 0.8942745 | 2.172241 | 2.158842 | 2.122981 | 2.158279 | 2.346017 | 2.355202 | 2.381442 | 2.355782 | 103.9236 | 82.95489 | 83.675 | 88.72357 | 2.259129 | 2.257022 | 2.252212 | 2.25703 | 14006515 | 32215375 | 5810625 | 52130460 | 71226.5 | 357954.5 | 120451.9 | 550929.2 | 128416.5 | 2346.7 | 0 | 130905.9 | 3890.699 | 8948.715 | 1614.0625 | 14480.68 | 36.36274 | 153.0359
447 | 380973 | 20230408184838 | 4 | 249 | 2639 | 1346 | 41 | 17 | 111 | 5 | 845 | 483 | 374 | 1612 | 1682 | 1660 | 142 | 60 | 50 | 50 | 121 | 60 | 0 | 801 | 480 | 151 | 301 | 0 | 0 | 0 | 1102 | 0 | 480 | 151 | 187 | 0 | 1432 | 301 | 0 | 0 | -70 | 13119472 | 20230408 | ZIt53fZf | 3 | 80 | 2384 | 20230408183532 | 20230408185032 | 20230408185509 | 20230408190042 | 0 | 0 | 0 |  | 0 |  | 0 | 0 | 0 | 0 | 0 | 0 | 3122 |  | 1 | 1 | 1 | 1 | 1 | 4 | 1 | 1 | 0 | 0 | 0 | 0 | 0 | 0 | 0 | 0 | 0 | 0 | 0 | 0 | 0 | 0 | 0 | 0 | 0 | 0 | 0 | 0 | 0 | 0 | 0 | 0 | 0 | 0 | 0 | 0 | 0 | 0 | 0 | 0 | 0 | 0 | 0 | 0 | 0 | 0 | 0 | 0 | 0 | 0 | 0 | 0 | 0 | 0 | 0 | 0 | 0 | 0 | 0 | 0 | 0 | 0 | 0 | 0 | 0 | 0 | 0 | 0 | 0 | 0 | 0 | 0 | 0 | 0 | 0 | 0 | 0 | 0 | 0 | 0 | 0 | 0 | 0 | 0 | 0 | 0 | 0 | 0 | 0 | 0 | 0 | 0 | 0 | 0 | 0 | 0 | 0 | 0 | 0 | 0 | 93 | 60100 | 1254 | 14260 |  |  |  | 14260 | 45 |  |  | 300 | 1682 | 383 |  | 1 |  | 20230408185204 | 0 | 0 | 1432 | 0 | [] | 0 | 20230408183537 | 20230408185026 | 889 | 1254 | 1280.571 | 1229.333 | 1266.964 | 58054.9 | 59315.86 | 56490.74 | 58622.31 | 0.9019028 | 0.9006554 | 0.8686111 | 0.8971091 | 1.94332 | 1.956405 | 1.97 | 1.954421 | 2.333887 | 2.291929 | 2.317407 | 2.306682 | 100.2476 | 82.26723 | 82.11481 | 87.24438 | 2.138603 | 2.124167 | 2.143704 | 2.130551 | 14288970 | 31625955 | 6052250 | 52064480 | 53592.75 | 343285.3 | 135333.2 | 533477.7 | 143731.4 | 7401.05 | 0 | 151384.6 | 3969.158 | 8784.9875 | 1681.181 | 14462.36 | 42.05126 | 148.1882 |  | 1013
448 | 381004 | 20230409040132 | 1 | 229 | 2812 | 1411 | 49 | 19 | 109 | 5 | 853 | 484 | 176 | 1618 | 1674 | 1665 | 49 | 62 | 51 | 189 | 31 | 102 | 0 | 906 | 481 | 150 | 242 | 174 | 135 | 0 | 1149 | 174 | 481 | 150 | 137 | 135 | 1537 | 551 | 0 | 1 | -56 | 13119633 | 20230409 | ZIt53fZf | 3 | 80 | 2394 | 20230409034816 | 20230409040253 | 20230409040804 | 20230409041304 | 0 | 0 | 0 |  | 0 |  | 0 | 0 | 0 | 0 | 0 | 0 | 3296 |  | 1 | 1 | 1 | 1 | 1 | 4 | 1 | 1 | 0 | 0 | 0 | 0 | 0 | 0 | 0 | 0 | 0 | 0 | 0 | 0 | 0 | 0 | 0 | 0 | 0 | 0 | 0 | 0 | 0 | 0 | 0 | 0 | 0 | 0 | 0 | 0 | 0 | 0 | 0 | 0 | 0 | 0 | 0 | 0 | 0 | 0 | 0 | 0 | 0 | 0 | 0 | 0 | 0 | 0 | 0 | 0 | 0 | 0 | 0 | 0 | 0 | 0 | 0 | 0 | 0 | 0 | 0 | 0 | 0 | 0 | 0 | 0 | 0 | 0 | 0 | 0 | 0 | 0 | 0 | 0 | 0 | 0 | 0 | 0 | 0 | 0 | 0 | 0 | 0 | 0 | 0 | 0 | 0 | 0 | 0 | 0 | 0 | 0 | 0 | 0 | 94 | 62200 | 1239 | 13960 |  |  |  | 13960 | 112 | 148 |  | 300 | 1672 | 348 |  | 1 |  | 20230409040504 | 0 | 0 | 1537 | 0 | [] | 0 | 20230409034821 | 20230409040250 | 869 | 1249.1 | 1243.861 | 1224 | 1243.591 | 61540.44 | 58515.39 | 54937.05 | 59067.95 | 0.9477291 | 0.8820926 | 0.8376923 | 0.8970656 | 1.967251 | 1.95163 | 1.92 | 1.953303 | 2.098805 | 2.185352 | 2.245385 | 2.165742 | 99.77231 | 82.67711 | 82.3875 | 87.58885 | 2.033028 | 2.068491 | 2.082692 | 2.059522 | 15393145 | 31549220 | 4235710 | 51276130 | 55795.75 | 349876.9 | 139659 | 546606.4 | 143789.1 | 6533.95 | 0 | 150558.8 | 4275.874 | 8763.672 | 1176.586 | 14243.37 | 41.8219 | 151.8351 |  | 1020
449 | 381108 | 20230410122618 | 2 | 304.8894 | 2581 | 1354 | 31 | 16 | 102 | 5 | 840 | 491 | 165 | 1619 | 1649 | 1660 | 147 | 60 | 120 | 51 | 63 | 50 | 0 | 727 | 479 | 0 | 272 | 0 | 0 | 57 | 1000 | 57 | 479 | 0 | 0 | 0 | 1206 | 272 | 57 | 1 | -30 | 13119630 | 20230410 | ZIt53fZf | 3 | 80 | 2429 | 20230410121345 | 20230410122831 | 20230410123117 | 20230410123727 | 0 | 0 | 0 |  | 0 |  | 0 | 481 | 0 | 0 | 0 | 0 | 3072 |  | 1 | 1 | 1 | 1 | 1 | 4 | 1 | 1 | 0 | 0 | 0 | 0 | 0 | 0 | 0 | 0 | 0 | 0 | 0 | 0 | 0 | 0 | 0 | 0 | 0 | 0 | 0 | 0 | 0 | 0 | 0 | 0 | 0 | 0 | 0 | 0 | 0 | 0 | 0 | 0 | 0 | 0 | 0 | 0 | 0 | 0 | 0 | 0 | 0 | 0 | 0 | 0 | 0 | 0 | 0 | 0 | 0 | 0 | 0 | 0 | 0 | 0 | 0 | 0 | 0 | 0 | 0 | 0 | 0 | 0 | 0 | 0 | 0 | 0 | 0 | 0 | 0 | 0 | 0 | 0 | 0 | 0 | 0 | 0 | 0 | 0 | 0 | 0 | 0 | 0 | 0 | 0 | 0 | 0 | 0 | 0 | 0 | 0 | 0 | 0 | 102 | 65800 | 1254 | 14060 | 210 |  |  | 14270 | 64 |  |  | 300 | 1667 | 354 |  | 0 |  | 20230410122922 | 0 | 0 | 1206 | 0 | [] | 0 | 20230410121350 | 20230410122725 | 815 | 1262.219 | 1264.425 | 1224 | 1260.471 | 62870.13 | 64048.1 | 57794.78 | 63197.25 | 0.9862661 | 1.000116 | 0.9146269 | 0.9891288 | 2.316481 | 2.313981 | 2.3 | 2.313546 | 2.298884 | 2.348116 | 2.38 | 2.336663 | 81.9794 | 96.77437 | 83.075 | 91.41844 | 2.307682 | 2.331048 | 2.34 | 2.325104 | 14589775 | 32933055 | 3820145 | 51446355 | 0 | 262174.5 | 122285.3 | 385124.4 | 152150.1 | 135876.6 | 0 | 288680.7 | 4052.715 | 9148.071 | 1061.151 | 14290.65 | 80.1891 | 106.979 |  | 1011
450 | 381300 | 20230412220339 | 1 | 454 | 2750 | 1403 | 28 | 16 | 96 | 5 | 850 | 484 | 71 | 1646 | 1667 | 1660 | 133 | 61 | 123 | 61 | 13 | 52 | 41 | 364 | 480 | 145 | 93 | 0 | 0 | 0 | 457 | 0 | 480 | 145 | 139 | 49 | 1612 | 271 | 0 | 1 | -21 | 13119823 | 20230412 | ZIt53fZf | 3 | 80 | 2494 | 20230412215016 | 20230412220423 | 20230412220900 | 20230412221338 | 0 | 0 | 0 |  | 0 |  | 0 | 0 | 0 | 0 | 0 | 0 | 3234 |  | 1 | 1 | 1 | 1 | 1 | 4 | 1 | 1 | 0 | 0 | 0 | 0 | 0 | 0 | 0 | 0 | 0 | 0 | 0 | 0 | 0 | 0 | 0 | 0 | 0 | 0 | 0 | 0 | 0 | 0 | 0 | 0 | 0 | 0 | 0 | 0 | 0 | 0 | 0 | 0 | 0 | 0 | 0 | 0 | 49 | 211 | 0 | 363 | 0 | 0 | 0 | 0 | 0 | 0 | 0 | 0 | 0 | 0 | 0 | 178 | 0 | 0 | 0 | 0 | 0 | 0 | 0 | 0 | 0 | 0 | 0 | 0 | 0 | 0 | 0 | 0 | 0 | 0 | 0 | 0 | 0 | 0 | 0 | 0 | 0 | 0 | 0 | 0 | 0 | 0 | 0 | 0 | 0 | 0 | 0 | 211 | 0 | 541 | 0 | 0 | 93 | 60200 | 1241 | 14240 |  |  |  | 14240 | 76 | 116 |  | 300 | 1673 | 381 |  | 1 |  | 20230412220628 | 0 | 0 | 1612 | 0 | [] | 0 | 20230412215022 | 20230412220420 | 838 | 1246.278 | 1250.867 | 1221 | 1248.086 | 58605.06 | 64293.13 | 53303.66 | 62119.63 | 0.9060166 | 0.9733813 | 0.8304878 | 0.9470167 | 1.92112 | 1.95268 | 1.97 | 1.944451 | 1.921992 | 1.893076 | 1.906829 | 1.902064 | 80.41857 | 94.10252 | 82.19665 | 89.58465 | 1.921556 | 1.922878 | 1.938415 | 1.923258 | 14071320 | 35694760 | 2134970 | 52005195 | 0 | 284418.6 | 111084.8 | 396160.9 | 154402.1 | 133499.2 | 0 | 288544.3 | 3908.7 | 9915.211 | 593.0472 | 14445.8875 | 80.15118 | 110.0447 |  | 1018
451 | 381375 | 20230413200442 | 4 | 133 | 2744 | 1440 | 62 | 18 | 107 | 10 | 850 | 483 | 210.609375 | 1603 | 1660 | 1662 | 122 | 71 | 60 | 120 | 40 | 55 | 15 | 897 | 478 | 152 | 391 | 320 | 40 | 0 | 1289 | 320 | 478 | 152 | 122 | 75 | 1527 | 751 | 0 | 1 | -57 | 13119830 | 20230413 | ZIt53fZf | 3 | 80 | 2520 | 20230413195345 | 20230413201012 | 20230413201431 | 20230413202002 | 0 | 0 | 0 |  | 0 |  | 0 | 0 | 0 | 0 | 0 | 0 | 3227 |  | 1 | 2 | 1 | 1 | 2 | 4 | 3 | 4 | 0 | 0 | 0 | 0 | 0 | 0 | 0 | 0 | 0 | 0 | 0 | 0 | 0 | 0 | 0 | 0 | 0 | 0 | 0 | 0 | 0 | 0 | 0 | 0 | 0 | 0 | 0 | 0 | 0 | 0 | 0 | 0 | 0 | 0 | 0 | 0 | 0 | 0 | 0 | 0 | 0 | 0 | 0 | 0 | 0 | 0 | 0 | 0 | 0 | 0 | 0 | 0 | 0 | 0 | 0 | 0 | 0 | 0 | 0 | 0 | 0 | 0 | 0 | 0 | 0 | 0 | 0 | 0 | 0 | 0 | 0 | 0 | 0 | 0 | 0 | 0 | 0 | 0 | 0 | 0 | 0 | 0 | 0 | 0 | 0 | 0 | 0 | 0 | 0 | 0 | 0 | 0 | 93 | 60100 | 1241 | 14070 |  |  |  | 14070 | 120 | 116 |  | 300 | 1666 | 325 |  | 1 |  | 20230413200800 | 0 | 0 | 1527 | 0 | [] | 0 | 20230413195048 | 20230413200608 | 920 | 1241 | 1244.932 | 1231 | 1242.527 | 58049.61 | 55368 | 55385.35 | 56121.64 | 0.9034496 | 0.8407986 | 0.8540698 | 0.8596087 | 2.04 | 2.033455 | 2.00907 | 2.033011 | 2.265039 | 2.285382 | 2.345349 | 2.285283 | 82.04235 | 94.72409 | 81.975 | 89.97592 | 2.152519 | 2.159418 | 2.177209 | 2.159147 | 14925610 | 31842645 | 4713690 | 51580465 | 0 | 290225.4 | 129795.7 | 420676.9 | 168676.7 | 145607.7 | 0 | 314939.5 | 4146.003 | 8845.179 | 1309.358 | 14327.91 | 87.48319 | 116.8547 |  | 1017
452 | 381508 | 20230415173144 | 1 | 236 | 2757 | 1401 | 46 | 17 | 94 | 5 | 850 | 484 | 223 | 1610 | 1673 | 1670 | 49 | 34 | 31 | 121 | 179 | 41 | 29 | 805 | 478 | 148 | 298 | 151 | 89 | 71 | 1104 | 223 | 478 | 148 | 142 | 89 | 1431 | 538 | 71 | 1 | -63 | 13120086 | 20230415 | ZIt53fZf | 3 | 80 | 2566 | 20230415171828 | 20230415173329 | 20230415173747 | 20230415174309 | 0 | 0 | 0 |  | 0 |  | 0 | 0 | 0 | 0 | 0 | 0 | 3241 |  | 1 | 1 | 1 | 1 | 1 | 4 | 1 | 1 | 0 | 0 | 0 | 0 | 0 | 0 | 0 | 0 | 0 | 0 | 0 | 0 | 0 | 0 | 0 | 0 | 0 | 0 | 0 | 0 | 0 | 0 | 0 | 0 | 0 | 0 | 0 | 0 | 0 | 0 | 0 | 0 | 0 | 0 | 0 | 0 | 0 | 0 | 0 | 0 | 0 | 0 | 0 | 0 | 0 | 0 | 0 | 0 | 0 | 0 | 0 | 0 | 0 | 0 | 0 | 0 | 0 | 0 | 0 | 0 | 0 | 0 | 0 | 0 | 0 | 0 | 0 | 0 | 0 | 0 | 0 | 0 | 0 | 0 | 0 | 0 | 0 | 0 | 0 | 0 | 0 | 0 | 0 | 0 | 0 | 0 | 0 | 0 | 0 | 0 | 0 | 0 | 90 | 56800 | 1229 | 14080 |  |  |  | 14080 | 69 | 166 |  | 300 | 1663 | 324 |  | 1 |  | 20230415173534 | 0 | 0 | 1431 | 0 | [] | 0 | 20230415171835 | 20230415173325 | 890 | 1233.012 | 1240.519 | 1219 | 1235.926 | 58791.8 | 59210.97 | 55758.51 | 58699.08 | 0.9217647 | 0.9081648 | 0.8676238 | 0.9074607 | 2.29 | 2.310992 | 2.33 | 2.307135 | 1.921176 | 1.887135 | 1.925247 | 1.901213 | 79.64539 | 95.17238 | 82.95371 | 89.33702 | 2.105588 | 2.099064 | 2.127624 | 2.104174 | 14940965 | 31571485 | 5583475 | 52190165 | 0 | 276430 | 152796.2 | 429889.6 | 161837.6 | 129496.6 | 0 | 291970.3 | 4150.268 | 8769.857 | 1550.965 | 14497.27 | 81.10287 | 119.4138 |  | 1018
453 | 381511 | 20230415181649 | 1 | 191 | 2762 | 1380 | 53 | 18 | 103 | 5 | 849 | 490 | 223 | 1614 | 1663 | 1665 | 49 | 34 | 30 | 121 | 183 | 73 | 0 | 697 | 550 | 48 | 456 | 119 | 90 | 21 | 1154 | 141 | 550 | 48 | 144 | 90 | 1295 | 665 | 21 | 1 | -49 | 13120087 | 20230415 | ZIt53fZf | 3 | 80 | 2567 | 20230415180345 | 20230415181834 | 20230415182213 | 20230415182729 | 0 | 0 | 0 |  | 0 |  | 0 | 0 | 0 | 0 | 0 | 0 | 3252 |  | 1 | 1 | 1 | 1 | 1 | 4 | 1 | 4 | 0 | 0 | 0 | 0 | 0 | 0 | 0 | 0 | 0 | 0 | 0 | 0 | 0 | 0 | 0 | 0 | 0 | 0 | 0 | 0 | 0 | 0 | 0 | 0 | 0 | 0 | 0 | 0 | 0 | 0 | 0 | 0 | 0 | 0 | 0 | 0 | 0 | 0 | 0 | 0 | 0 | 0 | 0 | 0 | 0 | 0 | 0 | 0 | 0 | 0 | 0 | 0 | 0 | 0 | 0 | 0 | 0 | 0 | 0 | 0 | 0 | 0 | 0 | 0 | 0 | 0 | 0 | 0 | 0 | 0 | 0 | 0 | 0 | 0 | 0 | 0 | 0 | 0 | 0 | 0 | 0 | 0 | 0 | 0 | 0 | 0 | 0 | 0 | 0 | 0 | 0 | 0 | 95 | 61100 | 1239 | 14170 |  |  |  | 14170 | 43 | 142 |  | 300 | 1676 | 322 |  | 0 |  | 20230415182038 | 0 | 0 | 1295 | 0 | [] | 0 | 20230415180351 | 20230415181831 | 880 | 1239 | 1237.015 | 1219 | 1235.495 | 60061.07 | 59349.13 | 55720.1 | 59132.36 | 0.9367857 | 0.9135932 | 0.8576471 | 0.91375 | 2.304563 | 2.298327 | 2.33 | 2.303784 | 1.940437 | 1.966008 | 1.872941 | 1.947898 | 95.39509 | 84.00433 | 83.09976 | 87.16138 | 2.1225 | 2.132167 | 2.101471 | 2.125841 | 15084405 | 31169400 | 5635315 | 51985290 | 44592.9 | 342445.5 | 152386.9 | 540707.4 | 146941.6 | 10255.2 | 0 | 157495.7 | 4190.1125 | 8658.167 | 1565.365 | 14440.36 | 43.74881 | 150.1965 |  | 1018
454 | 381541 | 20230416022542 | 2 | 333 | 2746 | 1355 | 42 | 16 | 102 | 5 | 849 | 485 | 258 | 1605 | 1657 | 1650 | 165 | 72 | 60 | 31 | 44 | 31 | 58 | 803 | 480 | 99 | 236 | 0 | 0 | 59 | 1040 | 59 | 480 | 99 | 69 | 0 | 1382 | 236 | 59 | 1 | -52 | 13120109 | 20230416 | ZIt53fZf | 3 | 80 | 2577 | 20230416021808 | 20230416023208 | 20230416023527 | 20230416024020 | 0 | 0 | 0 |  | 0 |  | 0 | 0 | 24 | 0 | 0 | 0 | 3231 |  | 1 | 1 | 1 | 1 | 1 | 4 | 1 | 1 | 0 | 0 | 0 | 0 | 0 | 0 | 0 | 0 | 0 | 0 | 0 | 0 | 0 | 0 | 0 | 0 | 0 | 0 | 0 | 0 | 0 | 0 | 0 | 0 | 0 | 0 | 0 | 0 | 0 | 0 | 0 | 0 | 0 | 0 | 0 | 0 | 0 | 0 | 0 | 0 | 0 | 0 | 0 | 0 | 0 | 0 | 0 | 0 | 0 | 0 | 0 | 0 | 0 | 0 | 0 | 0 | 0 | 0 | 0 | 0 | 0 | 0 | 0 | 0 | 0 | 0 | 0 | 0 | 0 | 0 | 0 | 0 | 0 | 0 | 0 | 0 | 0 | 0 | 0 | 0 | 0 | 0 | 0 | 0 | 0 | 0 | 0 | 0 | 0 | 0 | 0 | 0 | 101 | 64900 | 1249 | 14120 |  |  |  | 14120 | 70 | 103 |  | 300 | 1646 | 405 |  | 1 |  | 20230416022900 | 0 | 0 | 1382 | 0 | [] | 0 | 20230416021315 | 20230416022705 | 830 | 1253 | 1253.988 | 1219 | 1250.208 | 62302.84 | 63013.31 | 55120.6 | 62022.02 | 0.9606356 | 0.9516047 | 0.8396386 | 0.9429759 | 2.276441 | 2.297652 | 2.315542 | 2.29341 | 2.336949 | 2.311624 | 2.236024 | 2.311265 | 79.88496 | 98.10347 | 85.35 | 91.64792 | 2.306695 | 2.304638 | 2.275783 | 2.302337 | 14649200 | 32149630 | 4526965 | 51426080 | 0 | 265119.3 | 134351.1 | 400153.2 | 150176 | 135268.5 | 0 | 286080.1 | 4069.222 | 8930.453 | 1257.49 | 14285.02 | 79.46671 | 111.1537 |  | 1018
455 | 381544 | 20230416031609 | 2 | 207 | 2777 | 1320 | 47 | 18 | 99 | 32 | 849 | 492 | 386 | 1595 | 1648 | 1650 | 170 | 71 | 60 | 31 | 80 | 50 | 30 | 797 | 481 | 0 | 301 | 0 | 0 | 111 | 1099 | 111 | 481 | 0 | 88 | 0 | 1278 | 301 | 111 | 1 | -53 | 13120110 | 20230416 | ZIt53fZf | 3 | 80 | 2578 | 20230416030336 | 20230416031808 | 20230416032159 | 20230416032657 | 0 | 0 | 0 |  | 0 |  | 0 | 0 | 0 | 0 | 0 | 0 | 3269 |  | 1 | 1 | 1 | 1 | 1 | 4 | 1 | 1 | 0 | 0 | 0 | 0 | 0 | 0 | 0 | 0 | 0 | 0 | 0 | 0 | 0 | 0 | 0 | 0 | 0 | 0 | 0 | 0 | 0 | 0 | 0 | 0 | 0 | 0 | 0 | 0 | 0 | 0 | 0 | 0 | 0 | 0 | 0 | 0 | 0 | 0 | 0 | 0 | 0 | 0 | 0 | 0 | 0 | 0 | 0 | 0 | 0 | 0 | 0 | 0 | 0 | 0 | 0 | 0 | 0 | 0 | 0 | 0 | 0 | 0 | 0 | 0 | 0 | 0 | 0 | 0 | 0 | 0 | 0 | 0 | 0 | 0 | 0 | 0 | 0 | 0 | 0 | 0 | 0 | 0 | 0 | 0 | 0 | 0 | 0 | 0 | 0 | 0 | 0 | 0 | 101 | 65100 | 1249 | 14620 |  |  |  | 14620 | 68 |  |  | 300 | 1646 | 370 |  | 1 |  | 20230416032016 | 0 | 0 | 1278 | 0 | [] | 0 | 20230416030342 | 20230416031805 | 863 | 1252.855 | 1258.385 | 1219 | 1251.502 | 62498.67 | 63032.08 | 56605.26 | 62014.94 | 0.9748387 | 0.954509 | 0.8693104 | 0.9488992 | 2.281613 | 2.30024 | 2.304396 | 2.295446 | 2.356331 | 2.298657 | 2.279397 | 2.312642 | 80.05161 | 98.51135 | 85.3625 | 91.43918 | 2.318972 | 2.299449 | 2.291897 | 2.304044 | 15445290 | 31402710 | 6518175 | 53466765 | 0 | 265326.5 | 167618.3 | 433627.7 | 158175.4 | 127270.9 | 0 | 286083.2 | 4290.358 | 8722.975 | 1810.604 | 14851.88 | 79.46757 | 120.4521 |  | 1019
456 | 381547 | 20230416040216 | 2 | 213 | 2784 | 1409 | 42 | 17 | 98 | 5 | 849 | 492 | 165 | 1623 | 1663 | 1650 | 169 | 70 | 32 | 32 | 79 | 50 | 60 | 802 | 480 | 151 | 258 | 57 | 0 | 54 | 1061 | 239 | 480 | 151 | 67 | 40 | 1561 | 315 | 54 | 0 | -40 | 13120111 | 20230416 | ZIt53fZf | 3 | 80 | 2579 | 20230416034839 | 20230416040338 | 20230416041003 | 20230416041458 | 0 | 0 | 0 |  | 0 |  | 0 | 0 | 0 | 0 | 0 | 0 | 3276 |  | 1 | 1 | 1 | 1 | 1 | 4 | 1 | 1 | 0 | 0 | 0 | 0 | 0 | 0 | 0 | 0 | 0 | 0 | 0 | 0 | 0 | 0 | 0 | 0 | 0 | 0 | 0 | 0 | 0 | 0 | 0 | 0 | 0 | 0 | 0 | 0 | 0 | 0 | 128 | 0 | 0 | 0 | 0 | 0 | 0 | 0 | 0 | 0 | 0 | 0 | 0 | 0 | 0 | 0 | 0 | 0 | 0 | 0 | 0 | 0 | 0 | 0 | 0 | 0 | 0 | 0 | 0 | 0 | 0 | 0 | 0 | 0 | 0 | 0 | 0 | 0 | 0 | 0 | 0 | 0 | 0 | 0 | 0 | 0 | 0 | 40 | 0 | 0 | 0 | 0 | 0 | 0 | 0 | 0 | 0 | 0 | 0 | 0 | 0 | 0 | 92 | 60000 | 1259 | 14150 |  |  |  | 14150 | 80 | 129 |  | 300 | 1656 | 345 |  | 1 |  | 20230416040838 | 0 | 0 | 1561 | 40 | [] | 0 | 20230416034846 | 20230416040336 | 890 | 1257.896 | 1253.619 | 1219 | 1251.939 | 58206.91 | 58668.67 | 54658.375 | 58153.58 | 0.8953691 | 0.893418 | 0.84125 | 0.889382 | 2.3 | 2.289258 | 2.309125 | 2.29464 | 2.306611 | 2.339121 | 2.326375 | 2.32709 | 79.64937 | 98.34622 | 85.3125 | 90.91435 | 2.303305 | 2.314189 | 2.31775 | 2.310865 | 17297175 | 29992745 | 4324650 | 51705795 | 0 | 284077 | 255570.5 | 540329.9 | 189238.8 | 118090.8 | 0 | 307963.8 | 4804.771 | 8331.318 | 1201.292 | 14362.72 | 85.5455 | 150.0917 |  | 1019
457 | 381846 | 20230420035743 | 2 | 350 | 2790 | 1333 | 35 | 17 | 106 | 5 | 850 | 492 | 199 | 1621 | 1674 | 1655 | 183 | 116 | 61 | 32 | 31 | 69 | 0 | 802 | 479 | 150 | 196 | 0 | 0 | 41 | 999 | 41 | 479 | 150 | 120 | 85 | 1622 | 196 | 41 | 0 | -53 | 13120302 | 20230420 | ZIt53fZf | 3 | 80 | 2677 | 20230420034457 | 20230420035909 | 20230420040305 | 20230420040909 | 0 | 0 | 0 |  | 0 |  | 0 | 0 | 0 | 0 | 0 | 0 | 3282 |  | 1 | 1 | 1 | 1 | 1 | 4 | 1 | 1 | 0 | 0 | 0 | 0 | 0 | 0 | 0 | 0 | 0 | 0 | 0 | 0 | 0 | 0 | 0 | 0 | 0 | 0 | 0 | 0 | 0 | 0 | 0 | 0 | 0 | 0 | 0 | 0 | 0 | 0 | 0 | 0 | 0 | 0 | 0 | 0 | 41 | 150 | 0 | 0 | 0 | 0 | 0 | 0 | 0 | 0 | 0 | 0 | 0 | 0 | 0 | 0 | 0 | 0 | 0 | 0 | 0 | 0 | 0 | 0 | 0 | 0 | 0 | 0 | 0 | 0 | 0 | 0 | 0 | 0 | 0 | 0 | 0 | 0 | 0 | 0 | 0 | 0 | 0 | 0 | 0 | 0 | 0 | 0 | 0 | 0 | 0 | 150 | 0 | 0 | 0 | 0 | 107 | 68200 | 1249 | 14850 |  |  |  | 14850 | 67 | 117 |  | 300 | 1671 | 340 |  | 1 |  | 20230420040101 | 0 | 0 | 1622 | 0 | [] | 0 | 20230420034502 | 20230420035905 | 843 | 1253.292 | 1249.937 | 1219 | 1247.883 | 64197.08 | 65765.97 | 58460.61 | 64608.71 | 1.007542 | 1.016084 | 0.9087805 | 1.003215 | 2.19225 | 2.190672 | 2.2 | 2.192029 | 2.212917 | 2.212822 | 2.255854 | 2.217034 | 79.52974 | 95.34362 | 84.0875 | 89.74655 | 2.202583 | 2.201747 | 2.227927 | 2.204531 | 15352560 | 34211370 | 4742590 | 54411720 | 0 | 262683.1 | 132632.2 | 395988 | 152054 | 134056.9 | 0 | 286742.7 | 4264.6 | 9503.158 | 1317.386 | 15114.37 | 79.65076 | 109.9967 |  | 1020
458 | 381849 | 20230420045230 | 2 | 183 | 2780 | 1337 | 58 | 19 | 108 | 11 | 860 | 452 | 176 | 1615 | 1669 | 1675 | 189 | 32 | 31 | 78 | 122 | 0 | 0 | 913 | 480 | 148 | 238 | 167 | 45 | 33 | 1152 | 200 | 480 | 148 | 118 | 85 | 1541 | 450 | 33 | 1 | -54 | 13120303 | 20230420 | ZIt53fZf | 3 | 80 | 2678 | 20230420043853 | 20230420045351 | 20230420045739 | 20230420050325 | 0 | 0 | 0 |  | 0 |  | 0 | 0 | 0 | 0 | 0 | 0 | 3232 |  | 1 | 1 | 1 | 1 | 1 | 4 | 1 | 1 | 0 | 0 | 0 | 0 | 0 | 0 | 0 | 0 | 0 | 0 | 0 | 0 | 0 | 0 | 0 | 0 | 0 | 0 | 0 | 0 | 0 | 0 | 0 | 0 | 0 | 0 | 0 | 0 | 0 | 0 | 0 | 0 | 0 | 0 | 0 | 0 | 0 | 0 | 0 | 0 | 0 | 0 | 0 | 0 | 0 | 0 | 0 | 0 | 0 | 0 | 0 | 0 | 0 | 0 | 0 | 0 | 0 | 0 | 0 | 0 | 0 | 0 | 0 | 0 | 0 | 0 | 0 | 0 | 0 | 0 | 0 | 0 | 0 | 0 | 0 | 0 | 0 | 0 | 0 | 0 | 0 | 0 | 0 | 0 | 0 | 0 | 0 | 0 | 0 | 0 | 0 | 0 | 93 | 60100 | 1239 | 14290 |  |  |  | 14290 | 72 | 115 |  | 300 | 1667 | 337 |  | 1 |  | 20230420045543 | 0 | 0 | 1541 | 0 | [] | 0 | 20230420043858 | 20230420045347 | 889 | 1247.163 | 1242.018 | 1219 | 1241.477 | 57671.63 | 58971.76 | 59930.91 | 58687.76 | 0.8920319 | 0.9001604 | 0.92 | 0.8995838 | 2.107609 | 2.106453 | 2.14052 | 2.10973 | 2.207092 | 2.199911 | 2.164805 | 2.198898 | 79.44716 | 93.99314 | 83.625 | 88.9882 | 2.157351 | 2.153182 | 2.152662 | 2.154314 | 14427205 | 33023140 | 4554820 | 52125175 | 0 | 276096.1 | 128594.5 | 405360.6 | 158887.5 | 145093.9 | 0 | 304612.9 | 4007.557 | 9173.094 | 1265.228 | 14479.22 | 84.61469 | 112.6002 |  | 1018
459 | 382700 | 20230501183640 | 1 | 304.8894 | 2794 | 1397 | 56 | 17 | 102 | 5 | 850 | 490 | 176 | 1627 | 1684 | 1675 | 32 | 31 | 31 | 121 | 192 | 83 | 0 | 905 | 529 | 153 | 247 | 220 | 184 | 0 | 1152 | 220 | 529 | 153 | 0 | 328 | 1587 | 651 | 0 | 1 | -57 | 13121099 | 20230501 | ZIt53fZf | 3 | 80 | 2960 | 20230501182312 | 20230501183810 | 20230501184304 | 20230501184736 | 0 | 0 | 0 |  | 0 |  | 0 | 474 | 0 | 0 | 0 | 0 | 3284 |  | 1 | 1 | 1 | 1 | 1 | 2 | 1 | 1 | 0 | 0 | 0 | 0 | 0 | 0 | 0 | 0 | 0 | 0 | 0 | 0 | 0 | 0 | 0 | 0 | 0 | 0 | 0 | 0 | 0 | 0 | 0 | 0 | 0 | 0 | 0 | 0 | 0 | 0 | 0 | 0 | 0 | 0 | 0 | 0 | 0 | 0 | 0 | 0 | 0 | 0 | 0 | 0 | 0 | 0 | 0 | 0 | 0 | 0 | 0 | 0 | 0 | 0 | 0 | 0 | 0 | 0 | 0 | 0 | 0 | 0 | 0 | 0 | 0 | 0 | 0 | 0 | 0 | 0 | 0 | 0 | 0 | 0 | 0 | 0 | 0 | 0 | 0 | 0 | 0 | 0 | 0 | 0 | 0 | 0 | 0 | 0 | 0 | 0 | 0 | 0 | 79 | 55700 | 1220 | 14010 |  |  |  | 14010 | 28 | 162 |  | 300 | 1684 | 334 |  | 1 |  | 20230501184014 | 0 | 0 | 1587 | 0 | [] | 0 | 20230501182318 | 20230501183807 | 889 | 1228.122 | 1225.484 | 1213.08 | 1225.024 | 58199.17 | 58274.36 | 55207.47 | 57952.74 | 0.8268898 | 0.8153832 | 0.781954 | 0.8153993 | 2.09437 | 2.107263 | 2.11 | 2.103847 | 1.941496 | 1.902865 | 1.901954 | 1.913813 | 98.65207 | 80.37304 | 82.9125 | 85.84414 | 2.017933 | 2.005064 | 2.005977 | 2.00883 | 14731560 | 31888015 | 4754980 | 51467060 | 142262.9 | 351716.6 | 141188.9 | 636446 | 57568.6 | 0 | 0 | 57568.6 | 4092.1 | 8857.782 | 1320.828 | 14296.41 | 15.99128 | 176.7905 |  | 1020
460 | 382703 | 20230501195906 | 2 | 147 | 2767 | 1417 | 31 | 17 | 106 | 5 | 849 | 490 | 269 | 1621 | 1662 | 1675 | 182 | 32 | 32 | 32 | 123 | 89 | 0 | 763 | 479 | 0 | 361 | 0 | 0 | 105 | 1124 | 105 | 479 | 0 | 89 | 40 | 1242 | 361 | 105 | 0 | -41 | 13121102 | 20230501 | ZIt53fZf | 3 | 80 | 2961 | 20230501195555 | 20230501201037 | 20230501201438 | 20230501201903 | 0 | 0 | 0 |  | 0 |  | 0 | 0 | 0 | 0 | 0 | 0 | 3257 |  | 1 | 1 | 1 | 1 | 1 | 2 | 1 | 1 | 0 | 0 | 0 | 0 | 0 | 0 | 0 | 0 | 0 | 0 | 0 | 0 | 0 | 0 | 0 | 0 | 0 | 0 | 0 | 0 | 0 | 0 | 0 | 0 | 0 | 0 | 0 | 0 | 0 | 0 | 0 | 0 | 0 | 0 | 0 | 0 | 0 | 0 | 0 | 0 | 0 | 0 | 0 | 0 | 0 | 0 | 0 | 0 | 0 | 0 | 0 | 0 | 0 | 0 | 0 | 0 | 0 | 0 | 0 | 0 | 0 | 0 | 0 | 0 | 0 | 0 | 0 | 0 | 0 | 0 | 0 | 0 | 0 | 0 | 0 | 0 | 0 | 0 | 0 | 0 | 0 | 0 | 0 | 0 | 0 | 0 | 0 | 0 | 0 | 0 | 0 | 0 | 85 | 60000 | 1256 | 13980 |  |  |  | 13980 | 146 | 110 |  | 300 | 1660 | 373 |  | 1 |  | 20230501200239 | 0 | 0 | 1242 | 0 | [] | 0 | 20230501194600 | 20230501200033 | 873 | 1254.228 | 1247.746 | 1215 | 1246.339 | 58313.04 | 59216.46 | 55509.31 | 58588.3 | 0.82604 | 0.8258769 | 0.7833333 | 0.8216838 | 2.21 | 2.209758 | 2.214943 | 2.210344 | 1.9572 | 2.006791 | 1.997471 | 1.991661 | 73.78605 | 92.62614 | 83.7625 | 86.34761 | 2.0836 | 2.108274 | 2.106207 | 2.101002 | 14524615 | 31692530 | 4781505 | 51093570 | 0 | 271326.3 | 141907.2 | 413903.5 | 146968.2 | 125226.8 | 0 | 272780.5 | 4034.615 | 8803.481 | 1328.196 | 14192.66 | 75.77237 | 114.9732 | 1020 | 1019 | -1
461 | 382791 | 20230503010701 | 1 | 330 | 2763 | 1424 | 34 | 16 | 107 | 5 | 850 | 485 | 83 | 1634 | 1671 | 1670 | 96 | 63 | 32 | 188 | 106 | 0 | 0 | 729 | 479 | 55 | 269 | 119 | 50 | 0 | 998 | 119 | 479 | 55 | 0 | 194 | 1263 | 438 | 0 | 1 | -37 | 13121238 | 20230503 | ZIt53fZf | 3 | 80 | 2990 | 20230503005428 | 20230503010756 | 20230503011219 | 20230503012329 | 0 | 0 | 0 |  | 0 |  | 0 | 0 | 0 | 0 | 0 | 0 | 3248 |  | 1 | 1 | 1 | 1 | 1 | 4 | 1 | 1 | 0 | 0 | 0 | 0 | 0 | 0 | 0 | 0 | 0 | 0 | 0 | 0 | 0 | 0 | 0 | 0 | 0 | 0 | 0 | 0 | 0 | 0 | 0 | 0 | 0 | 0 | 0 | 0 | 0 | 0 | 0 | 0 | 0 | 0 | 0 | 0 | 0 | 0 | 0 | 0 | 0 | 0 | 0 | 0 | 0 | 0 | 0 | 0 | 0 | 0 | 0 | 0 | 0 | 0 | 0 | 0 | 0 | 0 | 0 | 0 | 0 | 0 | 0 | 0 | 0 | 0 | 0 | 0 | 0 | 0 | 0 | 0 | 0 | 0 | 0 | 0 | 0 | 0 | 0 | 0 | 0 | 0 | 0 | 0 | 0 | 0 | 0 | 0 | 0 | 0 | 0 | 0 | 83 | 60500 | 1237 | 13330 |  |  |  | 13330 | 168 | 129 |  | 300 | 1674 | 364 |  | 1 |  | 20230503010951 | 0 | 0 | 1263 | 0 | [] | 0 | 20230503005435 | 20230503010752 | 797 | 1241.035 | 1240.863 | 1210.235 | 1238.952 | 60373.19 | 62308.84 | 53250.59 | 61173.04 | 0.8572052 | 0.8697099 | 0.7580392 | 0.8589711 | 2.271747 | 2.273366 | 2.25 | 2.271405 | 1.965721 | 1.9306 | 1.860196 | 1.936186 | 79.99804 | 92.10005 | 82.97598 | 88.03896 | 2.118734 | 2.101983 | 2.055098 | 2.103795 | 13773105 | 32167110 | 2666875 | 48700030 | 0 | 261233 | 112793 | 374689.8 | 145915.7 | 119042.3 | 0 | 265595.2 | 3825.8625 | 8935.308 | 740.7986 | 13527.79 | 73.77644 | 104.0805 |  | 1018
462 | 382794 | 20230503015710 | 1 | 492 | 2747 | 1340 | 27 | 14 | 109 | 5 | 850 | 483 | 234 | 1602 | 1683 | 1675 | 101 | 62 | 32 | 179 | 109 | 0 | 0 | 837 | 478 | 145 | 314 | 0 | 0 | 0 | 1151 | 0 | 478 | 145 | 0 | 143 | 1809 | 314 | 0 | 1 | -81 | 13121240 | 20230503 | ZIt53fZf | 3 | 80 | 2991 | 20230503014350 | 20230503015850 | 20230503020255 | 20230503020727 | 0 | 0 | 0 |  | 0 |  | 0 | 0 | 0 | 0 | 0 | 0 | 3230 |  | 1 | 1 | 1 | 1 | 1 | 2 | 1 | 1 | 0 | 0 | 0 | 0 | 0 | 0 | 0 | 0 | 0 | 0 | 0 | 100 | 0 | 0 | 0 | 0 | 0 | 0 | 0 | 0 | 0 | 0 | 0 | 0 | 0 | 0 | 0 | 0 | 0 | 0 | 0 | 0 | 0 | 0 | 0 | 0 | 0 | 249 | 0 | 0 | 0 | 0 | 0 | 0 | 0 | 0 | 0 | 0 | 0 | 0 | 0 | 0 | 0 | 0 | 0 | 0 | 0 | 0 | 0 | 0 | 0 | 0 | 0 | 0 | 0 | 0 | 0 | 0 | 0 | 0 | 0 | 0 | 0 | 0 | 0 | 0 | 0 | 0 | 0 | 0 | 0 | 0 | 0 | 0 | 0 | 0 | 0 | 249 | 100 | 0 | 0 | 0 | 85 | 62700 | 1247 | 15050 |  |  |  | 15050 | 75 | 117 |  | 300 | 1675 | 328 |  | 1 |  | 20230503020047 | 100 | 0 | 1709 | 0 | [] | 0 | 20230503014356 | 20230503015846 | 890 | 1247 | 1249.584 | 1208.271 | 1244.393 | 60333.48 | 62671.46 | 59696.5625 | 61685.96 | 0.855336 | 0.871793 | 0.8446875 | 0.864191 | 2.319605 | 2.345675 | 2.348958 | 2.338618 | 1.995889 | 1.947431 | 1.974688 | 1.964146 | 80.09224 | 95.30742 | 84.7125 | 89.83938 | 2.157747 | 2.146553 | 2.161823 | 2.151382 | 15211770 | 33858710 | 5680165 | 54843585 | 0 | 285606.3 | 146378.5 | 432662.4 | 161464.2 | 126225.4 | 0 | 288329.6 | 4225.492 | 9405.197 | 1577.824 | 15234.33 | 80.09156 | 120.184 |  | 1018
463 | 382797 | 20230503024617 | 1 | 280 | 2744 | 1361 | 42 | 16 | 105 | 5 | 850 | 484 | 71 | 1629 | 1676 | 1665 | 82 | 61 | 33 | 31 | 178 | 99 | 0 | 802 | 478 | 148 | 295 | 52 | 0 | 0 | 1097 | 52 | 478 | 148 | 0 | 178 | 1428 | 347 | 0 | 1 | -47 | 13121242 | 20230503 | ZIt53fZf | 3 | 80 | 2992 | 20230503023339 | 20230503024643 | 20230503025213 | 20230503025640 | 0 | 0 | 0 |  | 0 |  | 0 | 0 | 0 | 0 | 0 | 0 | 3228 |  | 1 | 1 | 1 | 1 | 1 | 2 | 1 | 1 | 0 | 0 | 0 | 0 | 0 | 0 | 0 | 0 | 0 | 0 | 0 | 0 | 0 | 0 | 0 | 0 | 0 | 0 | 0 | 0 | 0 | 0 | 0 | 0 | 0 | 0 | 0 | 0 | 0 | 0 | 0 | 0 | 0 | 0 | 0 | 0 | 0 | 0 | 0 | 0 | 0 | 0 | 0 | 0 | 0 | 0 | 0 | 0 | 0 | 0 | 0 | 0 | 0 | 0 | 0 | 0 | 0 | 0 | 0 | 0 | 0 | 0 | 0 | 0 | 0 | 0 | 0 | 0 | 0 | 0 | 0 | 0 | 0 | 0 | 0 | 0 | 0 | 0 | 0 | 0 | 0 | 0 | 0 | 0 | 0 | 0 | 0 | 7 | 0 | 0 | 0 | 0 | 83 | 60200 | 1247 | 13250 |  |  |  | 13250 | 78 | 108 |  | 300 | 1675 | 300 |  | 1 |  | 20230503024931 | 0 | 0 | 1428 | 0 | [] | 0 | 20230503023343 | 20230503024726 | 823 | 1244.266 | 1246.34 | 1209.101 | 1242.621 | 60266.67 | 62435.8 | 57529.13 | 61399.78 | 0.8497468 | 0.8748549 | 0.8118841 | 0.8623451 | 2.297721 | 2.285435 | 2.29 | 2.289356 | 1.865949 | 1.957563 | 1.973044 | 1.932479 | 79.43107 | 95.43692 | 84.4125 | 89.90342 | 2.081835 | 2.121499 | 2.131522 | 2.110917 | 14231810 | 32232545 | 3918720 | 50476565 | 0 | 255048.4 | 130424.5 | 386148.1 | 149962.8 | 139024 | 0 | 289621 | 3953.281 | 8953.485 | 1088.533 | 14021.27 | 80.45028 | 107.2634 |  | 1017
464 | 382800 | 20230503034633 | 1 | 260 | 2804 | 1364 | 33 | 15 | 94 | 5 | 850 | 492 | 258 | 1622 | 1683 | 1665 | 198 | 60 | 31 | 90 | 31 | 82 | 0 | 808 | 479 | 50 | 296 | 0 | 0 | 62 | 1104 | 62 | 479 | 149 | 0 | 144 | 1500 | 395 | 62 | 0 | -61 | 13121243 | 20230503 | ZIt53fZf | 3 | 80 | 2993 | 20230503033330 | 20230503034811 | 20230503035242 | 20230503035902 | 0 | 0 | 0 |  | 0 |  | 0 | 461 | 0 | 0 | 0 | 0 | 3296 |  | 1 | 1 | 1 | 1 | 1 | 4 | 1 | 1 | 0 | 0 | 0 | 0 | 0 | 0 | 0 | 0 | 0 | 0 | 0 | 0 | 0 | 0 | 0 | 0 | 0 | 0 | 0 | 0 | 0 | 0 | 0 | 0 | 0 | 0 | 0 | 0 | 0 | 0 | 0 | 0 | 0 | 0 | 0 | 0 | 0 | 163 | 0 | 0 | 0 | 0 | 0 | 0 | 0 | 0 | 0 | 99 | 0 | 0 | 0 | 0 | 0 | 0 | 0 | 0 | 0 | 0 | 0 | 0 | 0 | 0 | 0 | 0 | 0 | 0 | 0 | 0 | 0 | 0 | 0 | 0 | 0 | 0 | 0 | 0 | 0 | 0 | 0 | 0 | 0 | 0 | 0 | 0 | 0 | 0 | 0 | 163 | 0 | 0 | 0 | 0 | 84 | 61600 | 1237 | 14700 |  |  |  | 14700 | 75 | 123 |  | 300 | 1674 | 336 |  | 1 |  | 20230503035031 | 0 | 0 | 1500 | 0 | [] | 0 | 20230503033336 | 20230503034807 | 871 | 1240.795 | 1240.39 | 1217 | 1237.984 | 60194.06 | 62714.78 | 59770.96 | 61661.99 | 0.8532677 | 0.8703442 | 0.85 | 0.8631688 | 2.3 | 2.302983 | 2.290638 | 2.300781 | 2.087795 | 2.01109 | 1.985106 | 2.030654 | 80.64744 | 95.9316 | 84.3 | 90.21914 | 2.193898 | 2.157036 | 2.137872 | 2.165718 | 15235785 | 32752755 | 5567640 | 53650245 | 0 | 271850.5 | 159803 | 432327.9 | 163228.1 | 128867.9 | 0 | 292740.4 | 4232.1625 | 9097.9875 | 1546.567 | 14902.85 | 81.31678 | 120.0911 |  | 1020
465 | 383104 | 20230507144110 | 3 | 182 | 2720 | 1362 | 49 | 18 | 109 | 5 | 851 | 475 | 281 | 1635 | 1669 | 1665 | 119 | 63 | 121 | 54 | 35 | 83 | 0 | 802 | 478 | 151 | 295 | 0 | 98 | 40 | 1097 | 40 | 478 | 151 | 124 | 110 | 1431 | 393 | 40 | 1 | -34 | 13121615 | 20230507 | ZIt53fZf | 3 | 80 | 3093 | 20230507142636 | 20230507144250 | 20230507144721 | 20230507145337 | 0 | 0 | 0 |  | 0 |  | 0 | 0 | 0 | 0 | 0 | 0 | 3195 |  | 1 | 1 | 1 | 1 | 1 | 4 | 1 | 1 | 0 | 0 | 0 | 0 | 0 | 0 | 0 | 0 | 0 | 0 | 0 | 0 | 0 | 0 | 0 | 0 | 0 | 0 | 0 | 0 | 0 | 0 | 0 | 0 | 0 | 0 | 0 | 0 | 0 | 0 | 0 | 0 | 0 | 0 | 0 | 0 | 0 | 0 | 0 | 0 | 0 | 0 | 0 | 0 | 0 | 0 | 0 | 0 | 0 | 0 | 0 | 0 | 0 | 0 | 0 | 0 | 0 | 0 | 0 | 0 | 0 | 0 | 0 | 0 | 0 | 0 | 0 | 0 | 0 | 0 | 0 | 0 | 0 | 0 | 0 | 0 | 0 | 0 | 0 | 0 | 0 | 0 | 0 | 0 | 0 | 0 | 0 | 0 | 0 | 0 | 0 | 0 | 84 | 60100 | 1247 | 14850 |  |  |  | 14850 | 34 |  |  | 300 | 1683 | 347 |  | 0 |  | 20230507144452 | 0 | 0 | 1431 | 0 | [] | 0 | 20230507142639 | 20230507144246 | 967 | 1247 | 1226.368 | 1217 | 1231.263 | 56746.67 | 55419.83 | 56048.125 | 55856.79 | 0.7907326 | 0.7641304 | 0.7854167 | 0.7737539 | 2.287106 | 2.291655 | 2.331875 | 2.294364 | 2.298315 | 2.260803 | 2.149271 | 2.260321 | 100.3226 | 82.73528 | 84.9 | 87.91537 | 2.292711 | 2.276229 | 2.240573 | 2.277342 | 15445195 | 33099325 | 5332830 | 53960835 | 154293.5 | 395152 | 150074.8 | 700827.6 | 64164.4 | 0 | 0 | 64164.4 | 4290.332 | 9194.257 | 1481.342 | 14989.12 | 17.82344 | 194.6743 |  | 1016
466 | 383316 | 20230510121629 | 4 | 304.8894 | 2620 | 1431 | 44 | 16 | 106 | 5 | 843 | 485 | 210.609375 | 1606 | 1664 | 1655 | 122 | 81 | 61 | 100 | 121 | 0 | 0 | 839 | 479 | 151 | 313 | 355 | 35 | 0 | 1152 | 355 | 479 | 151 | 57 | 127 | 1469 | 703 | 0 | 1 | -58 | 13121892 | 20230510 | ZIt53fZf | 3 | 80 | 3164 | 20230510120211 | 20230510121752 | 20230510122219 | 20230510122813 | 0 | 0 | 0 |  | 0 |  | 0 | 0 | 0 | 0 | 0 | 0 | 3105 |  | 1 | 1 | 1 | 1 | 1 | 4 | 1 | 1 | 0 | 0 | 0 | 0 | 0 | 0 | 0 | 0 | 0 | 0 | 0 | 0 | 0 | 0 | 0 | 0 | 0 | 0 | 0 | 0 | 0 | 0 | 0 | 0 | 0 | 0 | 0 | 0 | 0 | 0 | 0 | 0 | 0 | 0 | 0 | 0 | 0 | 0 | 0 | 0 | 0 | 0 | 0 | 0 | 0 | 0 | 0 | 0 | 0 | 0 | 0 | 0 | 0 | 0 | 0 | 0 | 0 | 0 | 0 | 0 | 0 | 0 | 0 | 0 | 0 | 0 | 0 | 0 | 0 | 0 | 0 | 0 | 0 | 0 | 0 | 0 | 0 | 0 | 0 | 0 | 0 | 0 | 0 | 0 | 0 | 0 | 0 | 0 | 0 | 0 | 0 | 0 | 77 | 54900 | 1237 | 13570 |  |  |  | 13570 | 68 | 148 |  | 300 | 1666 | 333 |  | 1 |  | 20230510121938 | 0 | 0 | 1469 | 0 | [] | 0 | 20230510120216 | 20230510121746 | 930 | 1241.527 | 1248.14 | 1217 | 1243.713 | 53514.19 | 55230.46 | 54414.29 | 54683.06 | 0.7500769 | 0.7702529 | 0.7741558 | 0.7649355 | 2.258115 | 2.265953 | 2.275584 | 2.264559 | 2.136077 | 2.114806 | 2.145714 | 2.123312 | 94.29519 | 84.8597 | 84.2375 | 87.44606 | 2.197096 | 2.190379 | 2.210649 | 2.193935 | 13866840 | 32706575 | 4141480 | 50804965 | 35866.3 | 386124.6 | 127367.1 | 550645.4 | 159445.9 | 15624.25 | 0 | 175437.7 | 3851.9 | 9085.16 | 1150.411 | 14112.49 | 48.73271 | 152.957
467 | 383386 | 20230511093358 | 3 | 300.2952 | 2696 | 1399 | 47 | 17 | 101 | 5 | 845 | 491 | 222.6408 | 1632 | 1668 | 1655 | 172 | 32 | 191 | 96 | 0 | 0 | 0 | 797 | 532 | 120 | 351 | 0 | 201 | 64 | 1149 | 64 | 532 | 120 | 0 | 324 | 1449 | 552 | 64 | 0 | -36 | 13121971 | 20230511 | ZIt53fZf | 3 | 80 | 3187 | 20230511091912 | 20230511093531 | 20230511094024 | 20230511094612 | 0 | 0 | 0 |  | 0 |  | 0 | 487 | 0 | 0 | 0 | 0 | 3187 |  | 1 | 1 | 1 | 1 | 1 | 4 | 1 | 4 | 0 | 0 | 0 | 0 | 0 | 0 | 0 | 0 | 0 | 0 | 0 | 0 | 0 | 0 | 0 | 0 | 0 | 0 | 0 | 0 | 0 | 0 | 0 | 0 | 0 | 0 | 0 | 0 | 0 | 0 | 0 | 0 | 0 | 0 | 0 | 0 | 0 | 0 | 0 | 0 | 0 | 0 | 0 | 0 | 0 | 0 | 0 | 0 | 0 | 0 | 0 | 0 | 0 | 0 | 0 | 0 | 0 | 0 | 0 | 0 | 0 | 0 | 0 | 0 | 0 | 0 | 0 | 0 | 0 | 0 | 0 | 0 | 0 | 0 | 0 | 0 | 0 | 0 | 0 | 0 | 0 | 0 | 0 | 0 | 0 | 0 | 0 | 0 | 0 | 0 | 0 | 0 | 84 | 60000 | 1234 | 14610 |  |  |  | 14610 | 100 | 165 |  | 300 | 1678 | 324 |  | 1 |  | 20230511093735 | 0 | 0 | 1449 | 0 | [] | 0 | 20230511091917 | 20230511093527 | 970 | 1235.069 | 1206.85 | 1214 | 1215.477 | 58766.97 | 52020.86 | 59118.31 | 54577.67 | 0.8168613 | 0.7059638 | 0.8250562 | 0.7482165 | 2.083577 | 2.066557 | 2.055168 | 2.07032 | 2.200547 | 2.166376 | 2.18 | 2.177278 | 99.33216 | 80.79582 | 83 | 86.2341 | 2.142062 | 2.116466 | 2.117584 | 2.123799 | 16052695 | 31530945 | 5210245 | 52885105 | 106763.9 | 391704.1 | 144088 | 643836.7 | 110335.5 | 0 | 0 | 110335.5 | 4459.082 | 8758.596 | 1447.29 | 14690.31 | 30.64875 | 178.8435 |  | 1016
468 | 383690 | 20230515063200 | 1 | 360 | 2778 | 1337 | 36 | 15 | 113 | 8 | 851 | 485 | 479 | 1574 | 1650 | 1660 | 125 | 32 | 62 | 29 | 30 | 98 | 109 | 801 | 536 | 0 | 295 | 0 | 0 | 0 | 1097 | 0 | 536 | 0 | 0 | 143 | 1504 | 295 | 0 | 1 | -76 | 13122252 | 20230515 | ZIt53fZf | 3 | 80 | 3289 | 20230515061845 | 20230515063414 | 20230515063809 | 20230515064256 | 0 | 0 | 0 |  | 0 |  | 0 | 0 | 0 | 0 | 0 | 0 | 3263 |  | 1 | 1 | 1 | 1 | 1 | 4 | 3 | 1 | 0 | 0 | 0 | 0 | 0 | 0 | 0 | 0 | 0 | 0 | 0 | 0 | 0 | 0 | 0 | 0 | 0 | 0 | 0 | 0 | 0 | 0 | 0 | 0 | 0 | 0 | 0 | 0 | 0 | 0 | 0 | 0 | 0 | 0 | 0 | 0 | 0 | 167 | 0 | 0 | 0 | 0 | 0 | 0 | 0 | 0 | 0 | 0 | 0 | 0 | 0 | 0 | 0 | 0 | 0 | 0 | 0 | 0 | 0 | 0 | 0 | 0 | 0 | 0 | 0 | 0 | 0 | 0 | 0 | 0 | 0 | 0 | 0 | 0 | 0 | 0 | 0 | 0 | 0 | 0 | 0 | 0 | 0 | 0 | 0 | 0 | 0 | 167 | 0 | 0 | 0 | 0 | 82 | 59500 | 1237 | 14660 |  |  |  | 14660 | 64 | 123 |  | 300 | 1652 | 422 |  | 1 |  | 20230515063628 | 0 | 0 | 1504 | 0 | [] | 0 | 20230515061849 | 20230515063408 | 919 | 1240.675 | 1235.485 | 1219.859375 | 1234.805 | 59495.89 | 58325.68 | 56753.4375 | 58444.13 | 0.844717 | 0.815 | 0.805625 | 0.8222633 | 2.161623 | 2.172852 | 2.19 | 2.172002 | 2.120151 | 2.081673 | 2.098203 | 2.095071 | 80.3567 | 95.32262 | 83.475 | 89.35694 | 2.140887 | 2.127262 | 2.144102 | 2.133536 | 15715675 | 30633140 | 7216925 | 53657935 | 0 | 328297.8 | 178960.9 | 507926.5 | 169708.7 | 72162.6 | 0 | 242517.9 | 4365.465 | 8509.206 | 2004.701 | 14904.98 | 67.36608 | 141.0907 |  | 1019
469 | 383693 | 20230515071236 | 1 | 294 | 2772 | 1402 | 44 | 16 | 110 | 8 | 851 | 484 | 223 | 1610 | 1670 | 1665 | 124 | 31 | 31 | 62 | 32 | 131 | 73 | 804 | 533 | 147 | 293 | 260 | 135 | 0 | 1098 | 260 | 533 | 147 | 0 | 280 | 1484 | 688 | 0 | 1 | -60 | 13122253 | 20230515 | ZIt53fZf | 3 | 80 | 3290 | 20230515065924 | 20230515071417 | 20230515071832 | 20230515072315 | 0 | 0 | 0 |  | 0 |  | 0 | 0 | 0 | 0 | 0 | 0 | 3256 |  | 1 | 1 | 1 | 1 | 1 | 4 | 3 | 1 | 0 | 0 | 0 | 0 | 0 | 0 | 0 | 0 | 0 | 0 | 0 | 0 | 0 | 0 | 0 | 0 | 0 | 0 | 0 | 0 | 0 | 0 | 0 | 0 | 0 | 0 | 0 | 0 | 0 | 0 | 0 | 0 | 0 | 0 | 0 | 0 | 0 | 0 | 0 | 0 | 0 | 0 | 0 | 0 | 0 | 0 | 0 | 0 | 0 | 0 | 0 | 0 | 0 | 0 | 0 | 0 | 0 | 0 | 0 | 0 | 0 | 0 | 0 | 0 | 0 | 0 | 0 | 0 | 0 | 0 | 0 | 0 | 0 | 0 | 0 | 0 | 0 | 0 | 0 | 0 | 0 | 0 | 0 | 0 | 0 | 0 | 0 | 0 | 0 | 0 | 0 | 0 | 83 | 59800 | 1237 | 14200 |  |  |  | 14200 | 72 |  |  | 300 | 1675 | 324 |  | 1 |  | 20230515071621 | 0 | 0 | 1484 | 0 | [] | 0 | 20230515065928 | 20230515071413 | 885 | 1240.85 | 1234.363 | 1213.814 | 1233.965 | 59770 | 58883.57 | 57905.67 | 59029.8 | 0.8477075 | 0.8245607 | 0.8208247 | 0.8307684 | 2.146996 | 2.176094 | 2.19 | 2.1693 | 1.976759 | 2.010206 | 1.983711 | 1.99774 | 79.88503 | 94.72173 | 83.4875 | 89.24895 | 2.061878 | 2.09315 | 2.086856 | 2.08352 | 15072505 | 31456390 | 5567335 | 52188820 | 0 | 274213.3 | 150277.5 | 425158.8 | 161045.1 | 130542.5 | 0 | 292226 | 4186.807 | 8737.886 | 1546.482 | 14496.89 | 81.1739 | 118.0997 |  | 1019
470 | 383726 | 20230515180931 | 3 | 240 | 2759 | 1383 | 44 | 17 | 98 | 5 | 851 | 483 | 48 | 1619 | 1659 | 1655 | 138 | 62 | 121 | 40 | 18 | 104 | 0 | 800 | 477 | 0 | 293 | 199 | 22 | 0 | 1094 | 199 | 477 | 0 | 0 | 22 | 1277 | 514 | 0 | 1 | -40 | 13122268 | 20230515 | ZIt53fZf | 3 | 80 | 3302 | 20230515175643 | 20230515181002 | 20230515181420 | 20230515182002 | 0 | 0 | 0 |  | 0 |  | 0 | 465 | 0 | 0 | 0 | 0 | 3242 |  | 1 | 1 | 1 | 1 | 1 | 4 | 1 | 1 | 0 | 0 | 0 | 0 | 0 | 0 | 0 | 0 | 0 | 0 | 0 | 0 | 0 | 0 | 0 | 0 | 0 | 0 | 0 | 0 | 0 | 0 | 0 | 0 | 0 | 0 | 0 | 0 | 0 | 0 | 0 | 0 | 0 | 0 | 0 | 0 | 0 | 0 | 0 | 0 | 0 | 0 | 0 | 0 | 0 | 0 | 0 | 0 | 0 | 0 | 0 | 0 | 0 | 0 | 0 | 0 | 0 | 0 | 0 | 0 | 0 | 0 | 0 | 0 | 0 | 0 | 0 | 0 | 0 | 0 | 0 | 0 | 0 | 0 | 0 | 0 | 0 | 0 | 0 | 0 | 0 | 0 | 0 | 0 | 0 | 0 | 0 | 0 | 0 | 0 | 0 | 0 | 88 | 60200 | 1237 | 13610 |  |  |  | 13610 | 33 |  |  | 300 | 1655 | 298 |  | 1 |  | 20230515181236 | 0 | 0 | 1277 | 0 | [] | 0 | 20230515175646 | 20230515181034 | 828 | 1237.612 | 1247.002 | 1217 | 1242.031 | 58303.08 | 64115.19 | 56842.54 | 61898.22 | 0.8408439 | 0.9199242 | 0.8212698 | 0.8897826 | 1.950169 | 1.934962 | 1.98 | 1.942742 | 2.206498 | 2.197102 | 2.134444 | 2.195024 | 99.43344 | 78.5259 | 81.4375 | 84.73184 | 2.078333 | 2.066032 | 2.057222 | 2.068883 | 13766575 | 33801945 | 3530180 | 51200435 | 132188.9 | 331067.7 | 120527.5 | 585035.5 | 55712.6 | 0 | 0 | 55712.6 | 3824.049 | 9389.429 | 980.6056 | 14222.34 | 15.47572 | 162.5099 |  | 1018
471 | 384551 | 20230527105550 | 3 | 340 | 2747 | 1389 | 44 | 17 | 106 | 6 | 849 | 485 | 199 | 1624 | 1663 | 1666 | 78 | 84 | 62 | 18 | 121 | 122 | 0 | 751 | 481 | 149 | 99 | 38 | 0 | 0 | 850 | 38 | 481 | 149 | 55 | 30 | 1432 | 337 | 0 | 1 | -39 | 13123190 | 20230527 | ZIt53fZf | 3 | 80 | 3580 | 20230527104228 | 20230527105721 | 20230527110055 | 20230527110649 | 0 | 0 | 0 |  | 0 |  | 0 | 0 | 0 | 0 | 0 | 0 | 3232 |  | 1 | 1 | 1 | 1 | 1 | 4 | 1 | 1 | 0 | 0 | 0 | 0 | 0 | 0 | 0 | 0 | 0 | 0 | 0 | 0 | 0 | 0 | 0 | 0 | 0 | 0 | 0 | 0 | 0 | 0 | 0 | 0 | 0 | 0 | 0 | 0 | 0 | 0 | 0 | 0 | 0 | 0 | 0 | 0 | 0 | 0 | 0 | 51 | 0 | 0 | 0 | 0 | 0 | 0 | 0 | 0 | 0 | 0 | 0 | 200 | 0 | 0 | 0 | 0 | 0 | 0 | 0 | 0 | 0 | 0 | 0 | 0 | 0 | 0 | 0 | 0 | 0 | 0 | 0 | 0 | 0 | 0 | 0 | 0 | 0 | 0 | 0 | 0 | 0 | 0 | 0 | 0 | 0 | 0 | 0 | 0 | 0 | 251 | 0 | 0 | 91 | 66000 | 1229 | 14360 |  |  |  | 14360 | 39 | 187 |  | 300 | 1682 | 336 |  | 0 |  | 20230527105932 | 0 | 0 | 1432 | 0 | [] | 0 | 20230527104236 | 20230527105716 | 880 | 1230.094 | 1209 | 1209 | 1215.089 | 61815.43 | 58610.26 | 56704.19 | 59349.11 | 0.8667717 | 0.8015741 | 0.7909302 | 0.8193523 | 2.198543 | 2.211556 | 2.25 | 2.211557 | 2.016378 | 2.048463 | 2.065232 | 2.040841 | 93.82279 | 76.02755 | 77.44971 | 81.30288 | 2.107461 | 2.130009 | 2.157616 | 2.126199 | 15649925 | 31600225 | 4827580 | 52176360 | 92369.55 | 327828.1 | 135907.1 | 557326.6 | 97679.05 | 0 | 0 | 97679.15 | 4347.201 | 8777.84 | 1340.994 | 14493.43 | 27.1331 | 154.8129 |  | 1015
472 | 384600 | 20230528040815 | 4 | 259 | 2761 | 1409 | 51 | 20 | 118 | 5 | 850 | 485 | 304 | 1614 | 1662 | 1660 | 66 | 60 | 31 | 52 | 63 | 57 | 32 | 698 | 479 | 149 | 447 | 344 | 0 | 97 | 1146 | 441 | 479 | 149 | 166 | 0 | 1326 | 791 | 97 | 1 | -48 | 13123170 | 20230528 | ZIt53fZf | 3 | 80 | 3597 | 20230528035507 | 20230528040957 | 20230528041348 | 20230528041936 | 0 | 0 | 0 |  | 0 |  | 0 | 0 | 14 | 110 | 0 | 0 | 3246 |  | 1 | 1 | 1 | 1 | 1 | 4 | 3 | 4 | 0 | 0 | 0 | 0 | 0 | 0 | 0 | 0 | 0 | 0 | 0 | 0 | 0 | 0 | 0 | 0 | 0 | 0 | 0 | 0 | 0 | 0 | 0 | 0 | 0 | 0 | 0 | 0 | 0 | 0 | 0 | 0 | 0 | 0 | 0 | 0 | 0 | 0 | 0 | 0 | 0 | 0 | 0 | 0 | 0 | 0 | 0 | 0 | 0 | 0 | 0 | 0 | 0 | 0 | 0 | 0 | 0 | 0 | 0 | 0 | 0 | 0 | 0 | 0 | 0 | 0 | 0 | 0 | 0 | 0 | 0 | 0 | 0 | 0 | 0 | 0 | 0 | 0 | 0 | 0 | 0 | 0 | 0 | 0 | 0 | 0 | 0 | 0 | 0 | 0 | 0 | 0 | 83 | 60100 | 1234 | 14150 |  |  |  | 14150 | 72 | 112 |  | 300 | 1657 | 375 |  | 1 |  | 20230528041152 | 0 | 0 | 1326 | 0 | [] | 0 | 20230528035506 | 20230528040953 | 887 | 1234 | 1245.762 | 1214 | 1238.924 | 57320.96 | 59276.86 | 55774.29 | 58336.4 | 0.7971713 | 0.8101487 | 0.770102 | 0.8020518 | 2.003745 | 2.023346 | 2.023265 | 2.01779 | 2.133865 | 2.061915 | 2.090102 | 2.085389 | 72.85518 | 88.96561 | 77.32385 | 83.1205 | 2.068805 | 2.04263 | 2.056684 | 2.05159 | 14338540 | 31843375 | 5417970 | 51694940 | 0 | 261973.2 | 132407.3 | 395009.5 | 145708 | 120335.7 | 0 | 266612.7 | 3982.928 | 8845.382 | 1504.992 | 14359.71 | 74.05907 | 109.7249
473 | 378879 | 20230310231307 | 2 | 289 | 2595 | 1375 | 34 | 16 | 92 | 10 | 841 | 490 | 176 | 1621 | 1679 | 1670 | 162 | 60 | 50 | 30 | 15 | 30 | 31 | 701 | 434 | 149 | 358 | 0 | 0 | 0 | 1059 | 0 | 434 | 149 | 104 | 39 | 1284 | 358 | 0 | 1 | -58 | 13117245 | 20230310 | ZIt5nfZ5 | 3 | 80 | 1528 | 20230310230030 | 20230310231431 | 20230310231820 | 20230310232319 | 0 | 0 | 0 |  | 0 |  | 0 | 0 | 112 | 0 | 0 | 0 | 3085 |  | 1 | 1 | 1 | 1 | 1 | 4 | 1 | 1 | 0 | 0 | 0 | 0 | 0 | 0 | 0 | 0 | 0 | 0 | 0 | 0 | 0 | 0 | 0 | 0 | 0 | 0 | 0 | 0 | 0 | 0 | 0 | 0 | 0 | 0 | 0 | 0 | 0 | 0 | 0 | 0 | 0 | 0 | 0 | 0 | 0 | 0 | 0 | 0 | 0 | 0 | 0 | 0 | 0 | 0 | 0 | 0 | 0 | 0 | 0 | 0 | 0 | 0 | 0 | 0 | 0 | 0 | 0 | 0 | 0 | 0 | 0 | 0 | 0 | 0 | 0 | 0 | 0 | 0 | 0 | 0 | 0 | 0 | 0 | 0 | 0 | 0 | 0 | 0 | 0 | 0 | 0 | 0 | 0 | 0 | 0 | 0 | 0 | 0 | 0 | 0 | 92 | 64900 | 1259 | 14400 |  |  |  | 14400 | 60 |  |  | 300 | 1683 | 337 |  | 1 |  | 20230310231623 | 0 | 0 | 1284 | 0 | ['底吹气体流量13', '底吹气体流量14', '底吹气体流量15', '底吹气体流量16'] | 2 | 20230310230034 | 20230310231427 | 833 | 1269.169 | 1260.665 | 1229 | 1260.043 | 62538.99 | 64194.9 | 58211.125 | 63149.1 | 0.886962 | 0.8961434 | 0.82275 | 0.8864826 | 2.734177 | 2.722326 | 2.71 | 2.724514 | 2.773249 | 2.646628 | 2.725 | 2.69018 | 59.05944 | 69.89046 | 60.45016 | 65.90225 | 2.753713 | 2.684477 | 2.7175 | 2.707347 | 14767315 | 33073150 | 4605500 | 52548385 | 0 | 209476.1 | 94547.65 | 304507.4 | 111500.7 | 78554.65 | 0 | 190525.8 | 4102.032 | 9186.986 | 1279.306 | 14596.77 | 52.92385 | 84.58538 | 1025 | 1042 | 17
474 | 379935 | 20230325125948 | 2 | 304.8894 | 2767 | 1355 | 32 | 16 | 90 | 5 | 851 | 482 | 153 | 1658 | 1680 | 1675 | 141 | 61 | 121 | 51 | 58 | 50 | 0 | 787 | 480 | 150 | 309 | 0 | 0 | 74 | 1097 | 160 | 480 | 150 | 80 | 39 | 1613 | 309 | 74 | 1 | -22 | 13118397 | 20230325 | ZIt5nfZ5 | 3 | 80 | 1925 | 20230325124726 | 20230325130056 | 20230325130346 | 20230325130956 | 0 | 0 | 0 |  | 0 |  | 0 | 440 | 0 | 0 | 0 | 0 | 3249 |  | 1 | 1 | 1 | 1 | 1 | 4 | 1 | 1 | 0 | 0 | 0 | 0 | 0 | 0 | 0 | 0 | 0 | 0 | 0 | 0 | 0 | 0 | 0 | 0 | 0 | 0 | 0 | 0 | 0 | 0 | 0 | 0 | 0 | 0 | 0 | 0 | 0 | 0 | 0 | 0 | 0 | 0 | 0 | 0 | 0 | 196 | 0 | 0 | 0 | 0 | 0 | 0 | 0 | 0 | 0 | 0 | 0 | 0 | 0 | 0 | 0 | 0 | 0 | 0 | 0 | 0 | 0 | 0 | 0 | 0 | 0 | 0 | 0 | 0 | 0 | 0 | 0 | 85 | 0 | 0 | 0 | 0 | 0 | 0 | 0 | 0 | 0 | 0 | 0 | 0 | 0 | 0 | 0 | 0 | 0 | 196 | 0 | 0 | 0 | 0 | 92 | 68200 | 1270 | 14590 |  |  |  | 14590 | 48 | 137 |  | 300 | 1686 | 377 |  | 1 |  | 20230325130247 | 0 | 0 | 1613 | 85 | [] | 0 | 20230325124730 | 20230325130050 | 800 | 1272.712 | 1272.532 | 1229 | 1269.21 | 65187.34 | 68190.96 | 59148.39 | 66630.375 | 0.8868122 | 0.9114735 | 0.805 | 0.8961625 | 2.24 | 2.240727 | 2.231613 | 2.239813 | 2.521703 | 2.470491 | 2.467419 | 2.484913 | 84.63908 | 95.28686 | 83.7375 | 91.34386 | 2.380852 | 2.355609 | 2.349516 | 2.362363 | 14870575 | 34656420 | 3614445 | 53246775 | 288 | 332236.8 | 119014 | 452784.7 | 153806.7 | 54811.4 | 0 | 209292.1 | 4130.715 | 9626.783 | 1004.0125 | 14790.77 | 58.13669 | 125.7735
475 | 379982 | 20230326040719 | 3 | 236 | 2674 | 1398 | 42 | 20 | 105 | 5 | 850 | 470 | 95 | 1604 | 1661 | 1675 | 124 | 55 | 131 | 63 | 53 | 12 | 32 | 805 | 479 | 146 | 295 | 151 | 157 | 0 | 1101 | 151 | 479 | 200 | 143 | 157 | 1430 | 603 | 0 | 0 | -57 | 13118396 | 20230326 | ZIt5nfZ5 | 3 | 80 | 1949 | 20230326035521 | 20230326040803 | 20230326041150 | 20230326041738 | 0 | 0 | 0 |  | 0 |  | 0 | 0 | 0 | 0 | 0 | 0 | 3144 |  | 1 | 1 | 1 | 1 | 1 | 4 | 1 | 1 | 0 | 0 | 0 | 0 | 0 | 0 | 0 | 0 | 0 | 0 | 0 | 0 | 0 | 0 | 0 | 0 | 0 | 0 | 0 | 0 | 0 | 0 | 0 | 0 | 0 | 0 | 0 | 0 | 0 | 0 | 0 | 0 | 0 | 0 | 0 | 0 | 0 | 0 | 0 | 0 | 0 | 0 | 0 | 0 | 0 | 0 | 0 | 0 | 0 | 0 | 0 | 0 | 0 | 0 | 0 | 0 | 0 | 0 | 0 | 0 | 0 | 0 | 0 | 0 | 0 | 0 | 0 | 0 | 0 | 0 | 0 | 0 | 0 | 0 | 0 | 0 | 0 | 0 | 0 | 0 | 0 | 0 | 0 | 0 | 0 | 0 | 0 | 0 | 0 | 0 | 0 | 0 | 92 | 68500 | 1259 | 0 |  |  |  | 0 | 35 | 151 |  | 300 | 1675 | 318 |  | 0 |  | 20230326041254 | 0 | 0 | 1430 | 0 | [] | 0 | 20230326035526 | 20230326040854 | 808 | 1258.366 | 1254.761 | 1229 | 1252.901 | 65956.98 | 66207.12 | 60222.42 | 65422.36 | 0.8948092 | 0.8782262 | 0.807579 | 0.875297 | 2.233626 | 2.249534 | 2.25 | 2.244431 | 2.385076 | 2.404834 | 2.444842 | 2.403131 | 103.6555 | 83.89811 | 84.35513 | 90.35832 | 2.309351 | 2.327184 | 2.347421 | 2.323781 | 17224905 | 29806580 | 5669940 | 52806985 | 134745 | 302042.7 | 222886.4 | 660997.4 | 81856.1 | 0 | 0 | 81856.1 | 4784.696 | 8279.606 | 1574.983 | 14668.61 | 22.73781 | 183.6104 |  | 1044
476 | 379998 | 20230326090036 | 1 | 268 | 2737 | 1418 | 41 | 18 | 103 | 5 | 849 | 485 | 95 | 1661 | 1677 | 1665 | 154 | 33 | 128 | 61 | 51 | 58 | 0 | 703 | 481 | 149 | 395 | 193 | 76 | 0 | 1099 | 193 | 481 | 149 | 157 | 76 | 1333 | 664 | 0 | 1 | -16 | 13118383 | 20230326 | ZIt5nfZ5 | 3 | 80 | 1957 | 20230326084800 | 20230326090134 | 20230326090505 | 20230326090941 | 0 | 0 | 0 |  | 0 |  | 0 | 0 | 0 | 0 | 0 | 0 | 3222 |  | 1 | 1 | 1 | 1 | 1 | 4 | 1 | 1 | 0 | 0 | 0 | 0 | 0 | 0 | 0 | 0 | 0 | 0 | 0 | 0 | 0 | 0 | 0 | 0 | 0 | 0 | 0 | 0 | 0 | 0 | 0 | 0 | 0 | 0 | 0 | 0 | 0 | 0 | 0 | 0 | 0 | 0 | 0 | 0 | 0 | 0 | 0 | 0 | 0 | 0 | 0 | 0 | 0 | 0 | 0 | 0 | 0 | 0 | 0 | 0 | 0 | 0 | 0 | 0 | 0 | 0 | 0 | 0 | 0 | 0 | 0 | 0 | 0 | 0 | 0 | 0 | 0 | 0 | 0 | 0 | 0 | 0 | 0 | 0 | 0 | 0 | 0 | 0 | 0 | 0 | 0 | 0 | 0 | 0 | 0 | 0 | 0 | 0 | 0 | 0 | 87 | 64200 | 1259 | 13670 |  |  |  | 13670 | 48 | 133 |  | 300 | 1694 | 371 |  | 0 |  | 20230326090334 | 0 | 0 | 1333 | 0 | [] | 0 | 20230326084804 | 20230326090128 | 804 | 1263.121 | 1267.698 | 1229 | 1263.874 | 62468.62 | 63243.75 | 51700.77 | 62273.52 | 0.8465086 | 0.8404231 | 0.7009615 | 0.8331592 | 2.367888 | 2.346231 | 2.36 | 2.353371 | 2.41681 | 2.377904 | 2.321346 | 2.385473 | 99.44795 | 89.1201 | 84.85673 | 91.82453 | 2.392349 | 2.362067 | 2.340673 | 2.369422 | 14438640 | 32836145 | 2640145 | 50015915 | 36910.45 | 348336 | 119553.7 | 506111.2 | 146803.8 | 21543.9 | 0 | 168759.3 | 4010.733 | 9121.151 | 733.3736 | 13893.31 | 46.87758 | 140.5864 |  | 1047
477 | 380245 | 20230329185157 | 2 | 300.2952 | 2812 | 1352 | 47 | 20 | 93 | 5 | 851 | 490 | 258 | 1613 | 1662 | 1675 | 151 | 62 | 52 | 51 | 121 | 41 | 12 | 907 | 547 | 151 | 238 | 51 | 40 | 106 | 1145 | 265 | 547 | 151 | 0 | 40 | 1712 | 329 | 106 | 0 | -49 | 13118658 | 20230329 | ZIt5nfZ5 | 3 | 80 | 2082 | 20230329183906 | 20230329185330 | 20230329185659 | 20230329190157 | 0 | 0 | 0 |  | 0 |  | 0 | 457 | 0 | 0 | 0 | 0 | 3302 |  | 1 | 1 | 1 | 1 | 1 | 4 | 1 | 1 | 0 | 0 | 0 | 0 | 0 | 0 | 0 | 0 | 0 | 0 | 0 | 0 | 0 | 0 | 0 | 0 | 0 | 0 | 0 | 0 | 0 | 0 | 0 | 0 | 0 | 0 | 0 | 0 | 0 | 0 | 107 | 0 | 0 | 0 | 0 | 0 | 0 | 0 | 0 | 0 | 0 | 0 | 0 | 0 | 0 | 0 | 0 | 0 | 0 | 0 | 0 | 0 | 0 | 0 | 0 | 0 | 0 | 0 | 0 | 0 | 0 | 0 | 0 | 0 | 0 | 0 | 0 | 0 | 0 | 0 | 0 | 0 | 0 | 0 | 0 | 0 | 0 | 0 | 0 | 0 | 0 | 0 | 0 | 0 | 0 | 0 | 0 | 0 | 0 | 0 | 0 | 0 | 88 | 64900 | 1260 | 14280 |  |  |  | 14280 | 61 |  |  | 300 | 1654 | 359 |  | 1 |  | 20230329185524 | 0 | 0 | 1712 | 0 | [] | 0 | 20230329183911 | 20230329185326 | 855 | 1261.572 | 1263.455 | 1229 | 1259.333 | 61503.13 | 61504.67 | 56531.24 | 60986.53 | 0.8373662 | 0.8260229 | 0.7651685 | 0.8229123 | 2.165268 | 2.152428 | 2.144045 | 2.155205 | 2.424527 | 2.402543 | 2.407191 | 2.409275 | 83.20705 | 93.66742 | 83.06278 | 89.5906 | 2.294897 | 2.277486 | 2.275618 | 2.28224 | 14893775 | 32113615 | 4980705 | 52094650 | 0 | 294360.6 | 137551.7 | 432576.8 | 161086.8 | 96879.1 | 0 | 258631.1 | 4137.16 | 8920.449 | 1383.529 | 14470.74 | 71.84197 | 120.1602 |  | 1050
478 | 380277 | 20230330042814 | 3 | 337 | 2781 | 1396 | 26 | 17 | 89 | 5 | 849 | 491 | 130 | 1599 | 1664 | 1675 | 40 | 123 | 50 | 163 | 61 | 54 | 0 | 691 | 480 | 88 | 257 | 0 | 144 | 0 | 949 | 0 | 480 | 135 | 151 | 144 | 1259 | 401 | 0 | 1 | -65 | 13118741 | 20230330 | ZIt5nfZ5 | 3 | 80 | 2098 | 20230330041618 | 20230330042930 | 20230330043250 | 20230330043819 | 0 | 0 | 0 |  | 0 |  | 0 | 498 | 0 | 0 | 0 | 0 | 3272 |  | 1 | 1 | 1 | 1 | 1 | 4 | 1 | 1 | 0 | 0 | 0 | 0 | 0 | 0 | 0 | 0 | 0 | 0 | 0 | 0 | 0 | 0 | 0 | 0 | 0 | 0 | 0 | 0 | 0 | 0 | 0 | 0 | 0 | 0 | 0 | 0 | 0 | 0 | 0 | 0 | 0 | 0 | 0 | 0 | 0 | 0 | 0 | 0 | 0 | 0 | 0 | 0 | 0 | 0 | 0 | 0 | 0 | 0 | 0 | 0 | 0 | 0 | 0 | 0 | 0 | 0 | 0 | 0 | 0 | 0 | 0 | 0 | 0 | 0 | 0 | 0 | 0 | 0 | 0 | 0 | 0 | 0 | 0 | 0 | 0 | 0 | 0 | 0 | 0 | 0 | 0 | 0 | 0 | 0 | 0 | 0 | 0 | 0 | 0 | 0 | 104 | 67700 | 1249 | 14090 |  |  |  | 14090 | 30 | 143 |  | 300 | 1653 | 341 |  | 1 |  | 20230330043128 | 0 | 0 | 1259 | 0 | [] | 0 | 20230330041624 | 20230330042926 | 782 | 1250.633 | 1233.837 | 1229 | 1238.246 | 64880.66 | 66456.71 | 57391.25 | 65166.56 | 1.003186 | 1.003347 | 0.8816667 | 0.9920972 | 2.123761 | 2.146612 | 2.15 | 2.14032 | 2.333805 | 2.261632 | 2.28 | 2.284182 | 109.3957 | 82.65248 | 83.2625 | 90.4375 | 2.228783 | 2.204122 | 2.215 | 2.212251 | 14606615 | 32109785 | 4079830 | 50906475 | 122404.5 | 319376.9 | 129214.4 | 572302.8 | 74727.3 | 0 | 0 | 74727.3 | 4057.393 | 8919.385 | 1133.286 | 14140.6875 | 20.75758 | 158.973 |  | 1049
479 | 380359 | 20230331051125 | 2 | 218 | 2744 | 1407 | 41 | 18 | 93 | 8 | 850 | 484 | 141 | 1655 | 1672 | 1660 | 153 | 40 | 61 | 51 | 121 | 17 | 41 | 803 | 562 | 148 | 299 | 0 | 40 | 34 | 1103 | 356 | 562 | 148 | 0 | 40 | 1727 | 339 | 34 | 1 | -17 | 13118827 | 20230331 | ZIt5nfZ5 | 3 | 80 | 2139 | 20230331045911 | 20230331051223 | 20230331051658 | 20230331052152 | 0 | 0 | 0 |  | 0 |  | 0 | 468 | 0 | 0 | 0 | 0 | 3228 |  | 1 | 1 | 1 | 1 | 1 | 4 | 1 | 1 | 0 | 0 | 0 | 0 | 0 | 0 | 0 | 0 | 0 | 0 | 0 | 0 | 0 | 0 | 0 | 0 | 0 | 0 | 0 | 0 | 0 | 0 | 0 | 0 | 0 | 0 | 0 | 0 | 0 | 0 | 214 | 0 | 0 | 0 | 0 | 0 | 0 | 0 | 0 | 0 | 0 | 0 | 0 | 0 | 0 | 0 | 0 | 0 | 0 | 0 | 0 | 0 | 0 | 0 | 0 | 0 | 0 | 0 | 0 | 0 | 0 | 0 | 0 | 0 | 0 | 0 | 0 | 0 | 0 | 106 | 0 | 0 | 0 | 0 | 0 | 0 | 0 | 0 | 0 | 0 | 0 | 0 | 0 | 0 | 0 | 0 | 0 | 0 | 0 | 0 | 0 | 0 | 105 | 68000 | 1269 | 13880 |  |  |  | 13880 | 55 |  |  | 300 | 1683 | 394 |  | 1 |  | 20230331051601 | 0 | 0 | 1727 | 106 | [] | 0 | 20230331045917 | 20230331051220 | 783 | 1267.741 | 1261.564 | 1229 | 1261.257 | 64436.53 | 65853.17 | 55309.82 | 64658.45 | 0.9955777 | 0.9983438 | 0.8561818 | 0.9874712 | 2.092948 | 2.102537 | 2.11 | 2.099987 | 2.398765 | 2.329727 | 2.354727 | 2.353614 | 83.19915 | 94.59408 | 83.22136 | 90.14245 | 2.245857 | 2.216132 | 2.232364 | 2.226801 | 16121335 | 31361245 | 2990640 | 50574495 | 0 | 275176 | 183781.4 | 459623 | 166397.1 | 85130.95 | 0 | 252190.5 | 4478.149 | 8711.457 | 830.7333 | 14048.47 | 70.05292 | 127.6731 | 1025 | 1047 | 22
480 | 381631 | 20230417052009 | 1 | 197 | 2745 | 1397 | 42 | 19 | 93 | 5 | 850 | 483 | 45 | 1625 | 1659 | 1660 | 50 | 32 | 198 | 78 | 125 | 0 | 0 | 798 | 480 | 101 | 295 | 233 | 45 | 0 | 1093 | 233 | 480 | 149 | 110 | 90 | 1427 | 573 | 0 | 1 | -34 | 13119977 | 20230417 | ZIt5nfZ5 | 3 | 80 | 2606 | 20230417050634 | 20230417052100 | 20230417052529 | 20230417053134 | 0 | 0 | 0 |  | 0 |  | 0 | 462 | 0 | 0 | 0 | 0 | 3228 |  | 1 | 1 | 1 | 1 | 1 | 4 | 1 | 1 | 0 | 0 | 0 | 0 | 0 | 0 | 0 | 48 | 0 | 0 | 0 | 0 | 0 | 0 | 0 | 0 | 0 | 0 | 0 | 0 | 0 | 0 | 0 | 0 | 0 | 0 | 0 | 0 | 0 | 0 | 0 | 0 | 0 | 0 | 0 | 0 | 0 | 0 | 0 | 0 | 0 | 0 | 0 | 0 | 0 | 0 | 0 | 0 | 0 | 0 | 0 | 0 | 0 | 0 | 0 | 0 | 0 | 0 | 0 | 0 | 0 | 0 | 0 | 0 | 0 | 0 | 0 | 0 | 0 | 0 | 0 | 0 | 0 | 0 | 0 | 0 | 0 | 0 | 0 | 0 | 0 | 0 | 0 | 0 | 0 | 0 | 0 | 0 | 0 | 0 | 0 | 0 | 92 | 60000 | 1239 | 13780 |  |  |  | 13780 | 43 | 177 |  | 300 | 1658 | 300 |  | 1 |  | 20230417052304 | 48 | 0 | 1379 | 0 | [] | 0 | 20230417050639 | 20230417052057 | 858 | 1242.252 | 1220.372 | 1219 | 1226.569 | 58085.98 | 60344.84 | 53789.58 | 59330.47 | 0.8975203 | 0.921117 | 0.83875 | 0.9097436 | 2.350854 | 2.359308 | 2.38 | 2.358042 | 2.188577 | 2.263298 | 2.301042 | 2.243986 | 102.8541 | 83.29253 | 84.66198 | 88.97771 | 2.269715 | 2.311303 | 2.340521 | 2.301014 | 14239105 | 33985900 | 2531420 | 50853500 | 85500.6 | 374946.5 | 118067.1 | 579822.6 | 116253 | 198.3 | 0 | 116487.2 | 3955.307 | 9440.528 | 703.1722 | 14125.97 | 32.35756 | 161.0618 |  | 1017
481 | 382044 | 20230422190248 | 2 | 231 | 2760 | 1388 | 47 | 19 | 107 | 5 | 850 | 485 | 153 | 1628 | 1659 | 1650 | 165 | 61 | 60 | 121 | 47 | 31 | 0 | 806 | 481 | 149 | 284 | 94 | 40 | 67 | 1090 | 161 | 481 | 149 | 70 | 40 | 1436 | 418 | 67 | 1 | -31 | 13120598 | 20230422 | ZIt5nfZ5 | 3 | 80 | 2738 | 20230422184912 | 20230422190353 | 20230422190737 | 20230422191245 | 0 | 0 | 0 |  | 0 |  | 0 | 0 | 0 | 0 | 0 | 0 | 3245 |  | 1 | 1 | 1 | 1 | 1 | 4 | 1 | 1 | 0 | 0 | 0 | 0 | 0 | 0 | 0 | 0 | 0 | 0 | 0 | 0 | 0 | 0 | 0 | 0 | 0 | 0 | 0 | 0 | 0 | 0 | 0 | 0 | 0 | 0 | 0 | 0 | 0 | 0 | 0 | 0 | 0 | 0 | 0 | 0 | 0 | 0 | 0 | 0 | 0 | 0 | 0 | 0 | 0 | 0 | 0 | 0 | 0 | 0 | 0 | 0 | 0 | 0 | 0 | 0 | 0 | 0 | 0 | 0 | 0 | 0 | 0 | 0 | 0 | 0 | 0 | 0 | 0 | 0 | 0 | 0 | 0 | 0 | 0 | 0 | 0 | 0 | 0 | 0 | 0 | 0 | 0 | 0 | 0 | 0 | 0 | 0 | 0 | 0 | 0 | 0 | 92 | 59700 | 1249 | 13720 |  |  |  | 13720 | 117 |  |  | 300 | 1654 | 400 |  | 1 |  | 20230422190544 | 0 | 0 | 1436 | 0 | [] | 0 | 20230422184918 | 20230422190348 | 870 | 1249 | 1235.163 | 1219 | 1237.961 | 58081.38 | 58291.9 | 52700.67 | 57846.77 | 0.899187 | 0.8899645 | 0.8203333 | 0.8877701 | 2.131707 | 2.132695 | 2.14 | 2.13292 | 2.213252 | 2.164557 | 2.22 | 2.182149 | 81.31718 | 87.91671 | 83.7 | 85.75983 | 2.17248 | 2.148626 | 2.18 | 2.157535 | 14235960 | 32828235 | 3113885 | 50274750 | 5472 | 365044.2 | 117143.8 | 488905.6 | 153665.7 | 30736.75 | 0 | 184960.3 | 3954.433 | 9118.954 | 864.9681 | 13965.21 | 51.37786 | 135.8071 |  | 1018
482 | 382720 | 20230502024908 | 2 | 224 | 2776 | 1406 | 53 | 17 | 107 | 5 | 849 | 490 | 246 | 1588 | 1674 | 1665 | 166 | 62 | 61 | 50 | 82 | 30 | 39 | 818 | 480 | 150 | 322 | 154 | 45 | 0 | 1141 | 154 | 480 | 150 | 166 | 130 | 1448 | 521 | 0 | 1 | -86 | 13121108 | 20230502 | ZIt5nfZ5 | 3 | 80 | 2967 | 20230502023517 | 20230502025111 | 20230502025457 | 20230502025919 | 0 | 0 | 0 |  | 0 |  | 0 | 0 | 0 | 0 | 0 | 0 | 3266 |  | 1 | 1 | 1 | 1 | 1 | 4 | 1 | 1 | 0 | 0 | 0 | 0 | 0 | 0 | 0 | 0 | 0 | 0 | 0 | 0 | 0 | 0 | 0 | 0 | 0 | 0 | 0 | 0 | 0 | 0 | 0 | 0 | 0 | 0 | 0 | 0 | 0 | 0 | 0 | 0 | 0 | 0 | 0 | 0 | 0 | 0 | 0 | 0 | 0 | 0 | 0 | 0 | 0 | 0 | 0 | 0 | 0 | 0 | 0 | 0 | 0 | 0 | 0 | 0 | 0 | 0 | 0 | 0 | 0 | 0 | 0 | 0 | 0 | 0 | 0 | 0 | 0 | 0 | 0 | 0 | 0 | 0 | 0 | 0 | 0 | 0 | 0 | 0 | 0 | 0 | 0 | 0 | 0 | 0 | 0 | 0 | 0 | 0 | 0 | 0 | 84 | 60100 | 1239 | 14660 |  |  |  | 14660 | 118 | 115 |  | 300 | 1670 | 317 |  | 1 |  | 20230502025312 | 0 | 0 | 1448 | 0 | [] | 0 | 20230502023524 | 20230502025108 | 944 | 1242.775 | 1238.934 | 1219 | 1237.486 | 57836.22 | 56593.05 | 56674.5 | 56955.02 | 0.8056554 | 0.7756553 | 0.7905 | 0.7860275 | 2.15 | 2.129031 | 2.108583 | 2.132362 | 1.952734 | 1.969785 | 2.016083 | 1.970847 | 77.01596 | 89.39693 | 84.1625 | 85.22971 | 2.051367 | 2.049408 | 2.062333 | 2.051605 | 15392335 | 31477785 | 6753310 | 53712475 | 0 | 318027.7 | 163493.6 | 482194.6 | 163882 | 79682.6 | 0 | 244176.1 | 4275.649 | 8743.829 | 1875.919 | 14920.13 | 67.82671 | 133.9429 |  | 1019
483 | 382893 | 20230504083511 | 2 | 265 | 2777 | 1409 | 49 | 16 | 101 | 141 | 849 | 491 | 176 | 1630 | 1660 | 1660 | 218 | 62 | 32 | 148 | 31 | 0 | 0 | 804 | 479 | 149 | 290 | 139 | 0 | 62 | 1094 | 355 | 479 | 149 | 80 | 40 | 1584 | 429 | 62 | 1 | -30 | 13121263 | 20230504 | ZIt5nfZ5 | 3 | 80 | 3024 | 20230504083535 | 20230504084029 | 20230504084439 | 20230504085016 | 0 | 0 | 0 |  | 0 |  | 0 | 461 | 0 | 0 | 0 | 0 | 3268 |  | 1 | 1 | 1 | 1 | 1 | 4 | 1 | 1 | 0 | 0 | 0 | 0 | 0 | 0 | 0 | 0 | 0 | 0 | 0 | 0 | 0 | 0 | 0 | 0 | 0 | 0 | 0 | 0 | 0 | 0 | 0 | 0 | 0 | 0 | 0 | 0 | 0 | 0 | 152 | 0 | 0 | 0 | 0 | 0 | 0 | 0 | 0 | 0 | 0 | 0 | 0 | 0 | 0 | 0 | 0 | 0 | 0 | 0 | 0 | 0 | 0 | 0 | 0 | 0 | 0 | 0 | 0 | 0 | 0 | 0 | 0 | 0 | 0 | 0 | 0 | 0 | 0 | 0 | 0 | 0 | 0 | 0 | 0 | 0 | 0 | 0 | 0 | 0 | 0 | 0 | 0 | 0 | 0 | 0 | 0 | 0 | 0 | 0 | 0 | 0 | 84 | 59700 | 1237 | 13940 |  |  |  | 13940 | 265 | 120 |  | 300 | 1669 | 361 |  | 1 |  | 20230504083830 | 0 | 0 | 1584 | 0 | [] | 0 | 20230504082139 | 20230504083624 | 885 | 1246.3 | 1239.758 | 1217 | 1239.751 | 58255.3 | 57888.6 | 54327.81 | 57699.72 | 0.8204348 | 0.8056172 | 0.7689041 | 0.8068249 | 2.365889 | 2.334258 | 2.31 | 2.341299 | 2.081462 | 2.15839 | 2.215206 | 2.141085 | 76.99358 | 89.41693 | 84.4625 | 85.45672 | 2.223676 | 2.246324 | 2.262603 | 2.241192 | 14686950 | 32314075 | 3917775 | 51010165 | 0 | 311353.3 | 134464.3 | 446493.3 | 155211.2 | 87874.9 | 0 | 243699.1 | 4079.708 | 8976.132 | 1088.271 | 14169.49 | 67.69419 | 124.0259 |  | 1019
484 | 383358 | 20230511010816 | 1 | 304.8894 | 2767 | 1383 | 53 | 19 | 104 | 5 | 851 | 484 | 234 | 1593 | 1674 | 1670 | 197 | 63 | 62 | 131 | 31 | 0 | 0 | 904 | 482 | 149 | 247 | 227 | 45 | 0 | 1152 | 227 | 482 | 149 | 0 | 188 | 1535 | 519 | 0 | 1 | -81 | 13121882 | 20230511 | ZIt5nfZ5 | 3 | 80 | 3178 | 20230511005702 | 20230511010804 | 20230511011627 | 20230511012353 | 0 | 0 | 0 |  | 0 |  | 0 | 0 | 0 | 0 | 0 | 0 | 3251 |  | 1 | 1 | 1 | 1 | 1 | 2 | 1 | 1 | 0 | 0 | 0 | 0 | 0 | 0 | 0 | 0 | 0 | 0 | 0 | 0 | 0 | 0 | 0 | 0 | 0 | 0 | 0 | 0 | 0 | 0 | 0 | 0 | 0 | 0 | 0 | 0 | 0 | 0 | 0 | 0 | 0 | 0 | 0 | 0 | 0 | 0 | 0 | 0 | 0 | 0 | 0 | 0 | 0 | 0 | 0 | 0 | 0 | 0 | 0 | 0 | 0 | 0 | 0 | 0 | 0 | 0 | 0 | 0 | 0 | 0 | 0 | 0 | 0 | 0 | 0 | 0 | 0 | 0 | 0 | 0 | 0 | 0 | 0 | 0 | 0 | 0 | 0 | 0 | 0 | 0 | 0 | 0 | 0 | 0 | 0 | 0 | 0 | 0 | 0 | 0 | 74 | 56000 | 1237 | 14450 |  |  |  | 14450 | 103 | 137 |  | 300 | 1673 | 320 |  | 1 |  | 20230511011202 | 0 | 0 | 1535 | 0 | [] | 0 | 20230511005508 | 20230511011001 | 893 | 1237.964 | 1244.568 | 1207.819 | 1238.376 | 58470 | 59079.55 | 61123.62 | 59147.2 | 0.8092885 | 0.8028972 | 0.85 | 0.8102464 | 2.06 | 2.061159 | 2.073905 | 2.062329 | 2.093715 | 2.067009 | 2.012667 | 2.068186 | 80.67678 | 94.91238 | 83.4 | 89.52559 | 2.076858 | 2.064084 | 2.043286 | 2.065258 | 14745015 | 31563760 | 6367000 | 52763250 | 0 | 275685.1 | 150787.2 | 427139.5 | 162642.5 | 129883.8 | 0 | 293171.3 | 4095.8375 | 8767.711 | 1768.611 | 14656.46 | 81.43647 | 118.6499 |  | 1018
485 | 383608 | 20230514045130 | 2 | 671 | 2740 | 1369 | 17 | 12 | 103 | 5 | 1000 | 474.7633 | 210.609375 | 1621.585 | 1656 | 1650 | 0 | 0 | 0 | 0 | 0 | 0 | 0 | 698 | 480 | 0 | 365 | 0 | 0 | 0 | 1063 | 0 | 480 | 0 | 109 | 0 | 1377 | 365 | 0 | 1 | -34.41478 | 13122240 | 20230514 | ZIt5nfZ5 | 3 | 80 | 3262 | 20230514044222 | 20230514045507 | 20230514045841 | 20230514050419 |  | 0 | 0 |  | 0 |  | 0 | 0 | 0 | 0 | 0 | 0 | 2740 |  | 1 | 1 | 1 | 1 | 1 | 4 | 3 | 1 | 0 | 0 | 0 | 0 | 0 | 0 | 0 | 0 | 0 | 0 | 0 | 0 | 0 | 0 | 0 | 0 | 0 | 0 | 0 | 0 | 0 | 0 | 0 | 0 | 0 | 0 | 0 | 0 | 0 | 0 | 0 | 0 | 0 | 0 | 0 | 0 | 0 | 199 | 0 | 0 | 0 | 0 | 0 | 0 | 0 | 0 | 0 | 0 | 0 | 0 | 0 | 0 | 0 | 0 | 0 | 0 | 0 | 0 | 0 | 0 | 0 | 0 | 0 | 0 | 0 | 0 | 0 | 0 | 0 | 0 | 0 | 0 | 0 | 0 | 0 | 0 | 0 | 0 | 0 | 0 | 0 | 0 | 0 | 0 | 0 | 0 | 0 | 199 | 0 | 0 | 0 | 0 | 100 | 70200 | 1234 | 13940 |  |  |  | 13940 | 76 |  |  | 300 | [5 empty] | 20230514045408 | 0 | 0 | 1377 | 0 | [] | 0 | 20230514043930 | 20230514045203 | 753 | 1235.182 | 1233.88 | 1214 | 1233.39 | 66616.41 | 69043.89 | 54432.12 | 67696.1 | 0.9537727 | 0.9732535 | 0.7757576 | 0.9589257 | 2.35 | 2.328862 | 2.33 | 2.335079 | 2.1015 | 2.132275 | 2.076061 | 2.120836 | 72.06881 | 94.08283 | 84.35 | 87.23367 | 2.22575 | 2.230569 | 2.20303 | 2.227958 | 14597670 | 34536760 | 1745235 | 50987910 | 0 | 275180.8 | 106618.4 | 382474 | 126247 | 101281.3 | 0 | 228097.3 | 4054.908 | 9593.544 | 484.7875 | 14163.31 | 63.36036 | 106.2428 |  | 998
486 | 383611 | 20230514053903 | 2 | 221 | 2744 | 1429 | 60 | 17 | 108 | 5 | 850 | 484 | 153 | 1600 | 1668 | 1655 | 167 | 60 | 63 | 121 | 32 | 41 | 0 | 837 | 560 | 151 | 382 | 368 | 41 | 0 | 1220 | 555 | 560 | 151 | 108 | 41 | 1735 | 791 | 0 | 0 | -68 | 13122241 | 20230514 | ZIt5nfZ5 | 3 | 80 | 3263 | 20230514052455 | 20230514054026 | 20230514054457 | 20230514055023 | 0 | 0 | 0 |  | 0 |  | 0 | 0 | 0 | 0 | 0 | 0 | 3228 |  | 1 | 1 | 1 | 1 | 1 | 4 | 1 | 1 | 0 | 0 | 0 | 0 | 0 | 0 | 0 | 0 | 0 | 0 | 0 | 0 | 0 | 0 | 0 | 0 | 0 | 0 | 0 | 0 | 0 | 0 | 0 | 0 | 0 | 0 | 0 | 0 | 0 | 0 | 187 | 0 | 0 | 0 | 0 | 0 | 0 | 0 | 0 | 0 | 0 | 0 | 0 | 0 | 0 | 0 | 0 | 0 | 0 | 0 | 0 | 0 | 0 | 0 | 0 | 0 | 0 | 0 | 0 | 0 | 0 | 0 | 0 | 0 | 0 | 0 | 0 | 0 | 0 | 0 | 0 | 0 | 0 | 0 | 0 | 0 | 0 | 0 | 0 | 0 | 0 | 0 | 0 | 0 | 0 | 0 | 0 | 0 | 0 | 0 | 0 | 0 | 77 | 55000 | 1224 | 14220 |  |  |  | 14220 | 91 |  |  | 300 | 1655 | 344 |  | 0 |  | 20230514054238 | 0 | 0 | 1735 | 0 | [] | 0 | 20230514052502 | 20230514054039 | 937 | 1227.962 | 1222.52 | 1214 | 1223.18 | 54055.72 | 56300.81 | 55836.35 | 55620.67 | 0.7577273 | 0.7841074 | 0.789375 | 0.7772145 | 2.34072 | 2.33714 | 2.3225 | 2.336649 | 2.162917 | 2.113241 | 2.137188 | 2.129691 | 72.27538 | 92.97396 | 84.5875 | 86.2829 | 2.251818 | 2.225191 | 2.229844 | 2.23317 | 14222655 | 32440690 | 5312240 | 52065265 | 0 | 318060 | 145490.5 | 464227.2 | 152048.5 | 110483.6 | 0 | 263103.9 | 3950.7375 | 9011.303 | 1475.622 | 14462.57 | 73.08442 | 128.952 |  | 1017
487 | 383907 | 20230518015316 | 2 | 225 | 2867 | 1360 | 49 | 16 | 115 | 5 | 870 | 426 | 409 | 1611 | 1678 | 1660 | 162 | 120 | 31 | 30 | 31 | 52 | 0 | 808 | 479 | 150 | 284 | 83 | 0 | 116 | 1093 | 288 | 479 | 150 | 0 | 0 | 1525 | 367 | 116 | 0 | -67 | 13122512 | 20230518 | ZIt5nfZ5 | 3 | 80 | 3358 | 20230518013954 | 20230518015529 | 20230518020003 | 20230518020530 | 0 | 0 | 0 |  | 0 |  | 0 | 0 | 0 | 0 | 0 | 0 | 3293 |  | 1 | 1 | 1 | 1 | 1 | 4 | 1 | 1 | 0 | 0 | 0 | 0 | 0 | 0 | 0 | 0 | 0 | 0 | 0 | 0 | 0 | 0 | 0 | 0 | 0 | 0 | 0 | 0 | 0 | 0 | 0 | 0 | 0 | 0 | 0 | 0 | 0 | 0 | 88 | 0 | 0 | 0 | 0 | 0 | 0 | 0 | 0 | 0 | 0 | 0 | 0 | 0 | 0 | 0 | 0 | 0 | 0 | 0 | 0 | 0 | 0 | 0 | 0 | 0 | 0 | 0 | 0 | 0 | 0 | 0 | 0 | 0 | 0 | 0 | 0 | 0 | 0 | 0 | 0 | 0 | 0 | 0 | 0 | 0 | 0 | 0 | 0 | 0 | 0 | 0 | 0 | 0 | 0 | 0 | 0 | 0 | 0 | 0 | 0 | 0 | 85 | 59600 | 1244 | 14890 |  |  |  | 14890 | 81 |  | 30 | 300 | 1667 | 378 | 0 | 1 | 0 | 20230518015728 | 0 | 0 | 1525 | 0 | [] | 0 | 20230518013959 | 20230518015525 | 926 | 1247.76 | 1244.673 | 1214 | 1241.273 | 58445.23 | 59225.14 | 57107.6 | 58709.48 | 0.8265267 | 0.8277757 | 0.8071318 | 0.8245464 | 2.275992 | 2.279178 | 2.285349 | 2.279136 | 2.020572 | 1.953308 | 2.042946 | 1.984827 | 74.10496 | 93.65575 | 84.15 | 86.79986 | 2.148282 | 2.116243 | 2.164147 | 2.131982 | 15260310 | 31638140 | 7319725 | 54312755 | 0 | 305041.7 | 169646.4 | 475361.3 | 154718.3 | 95176.75 | 0 | 250478.2 | 4238.975 | 8788.372 | 2033.257 | 15086.88 | 69.57728 | 132.0448 |  | 1020
488 | 384048 | 20230519220330 | 4 | 298 | 2650 | 1311 | 27 | 15 | 118 | 5 | 843 | 492 | 467 | 1582 | 1661 | 1660 | 124 | 52 | 32 | 121 | 12 | 29 | 122 | 799 | 478 | 0 | 198 | 0 | 0 | 0 | 998 | 0 | 478 | 0 | 109 | 0 | 1477 | 319 | 0 | 1 | -79 | 13122635 | 20230519 | ZIt5nfZ5 | 3 | 80 | 3405 | 20230519214952 | 20230519220849 | 20230519221338 | 20230519222246 | 0 | 0 | 0 |  | 0 |  | 0 | 0 | 0 | 0 | 0 | 0 | 3142 |  | 1 | 1 | 1 | 1 | 1 | 4 | 1 | 1 | 0 | 0 | 0 | 0 | 0 | 0 | 0 | 0 | 0 | 0 | 0 | 0 | 0 | 0 | 0 | 0 | 0 | 0 | 0 | 0 | 0 | 0 | 0 | 0 | 0 | 0 | 0 | 0 | 0 | 0 | 0 | 0 | 0 | 0 | 0 | 0 | 0 | 200 | 0 | 0 | 0 | 0 | 0 | 0 | 0 | 0 | 0 | 0 | 0 | 0 | 0 | 121 | 0 | 0 | 0 | 0 | 0 | 0 | 0 | 0 | 0 | 0 | 0 | 0 | 0 | 0 | 0 | 0 | 0 | 0 | 0 | 0 | 0 | 0 | 0 | 0 | 0 | 0 | 0 | 0 | 0 | 0 | 0 | 0 | 0 | 0 | 0 | 200 | 0 | 121 | 0 | 0 | 82 | 60000 | 1245 | 15220 |  |  |  | 15220 | 32 | 190 |  | 300 | 1666 | 388 |  | 1 |  | 20230519220703 | 0 | 0 | 1477 | 0 | [] | 0 | 20230519214957 | 20230519220545 | 948 | 1240.582 | 1264.479 | 1204.852 | 1249.535 | 57943.125 | 59230.25 | 57169.33 | 58589.19 | 0.7963281 | 0.8051526 | 0.7814815 | 0.7993987 | 2.262695 | 2.241113 | 2.224741 | 2.24461 | 2.118125 | 2.195637 | 2.215185 | 2.177489 | 100.1129 | 79.16075 | 60.62778 | 82.17952 | 2.19041 | 2.218375 | 2.219963 | 2.21105 | 14784530 | 32943290 | 7669940 | 55493615 | 126982.9 | 352152.8 | 109148.7 | 589459.4 | 77410.3 | 0 | 0 | 77410.3 | 4106.814 | 9150.914 | 2130.539 | 15414.89 | 21.50286 | 163.7387 |  | 1011
489 | 384051 | 20230519225903 | 4 | 207 | 2624 | 1400 | 46 | 15 | 110 | 5 | 843 | 486 | 514 | 1613 | 1672 | 1655 | 116 | 53 | 31 | 121 | 11 | 30 | 124 | 799 | 479 | 147 | 200 | 289 | 0 | 106 | 1000 | 395 | 479 | 147 | 153 | 39 | 1425 | 682 | 106 | 0 | -59 | 13122636 | 20230519 | ZIt5nfZ5 | 3 | 80 | 3406 | 20230519224601 | 20230519230055 | 20230519230514 | 20230519231340 | 0 | 0 | 0 |  | 0 |  | 0 | 0 | 0 | 0 | 0 | 0 | 3110 |  | 1 | 1 | 1 | 1 | 1 | 4 | 1 | 1 | 0 | 0 | 0 | 0 | 0 | 0 | 0 | 0 | 0 | 0 | 0 | 0 | 0 | 0 | 0 | 0 | 0 | 0 | 0 | 0 | 0 | 0 | 0 | 0 | 0 | 0 | 0 | 0 | 0 | 0 | 0 | 0 | 0 | 0 | 0 | 0 | 0 | 0 | 0 | 0 | 0 | 0 | 0 | 0 | 0 | 0 | 0 | 0 | 0 | 0 | 0 | 193 | 0 | 0 | 0 | 0 | 0 | 0 | 0 | 0 | 0 | 0 | 0 | 0 | 0 | 0 | 0 | 0 | 0 | 0 | 0 | 0 | 0 | 0 | 0 | 0 | 0 | 0 | 0 | 0 | 0 | 0 | 0 | 0 | 0 | 0 | 0 | 0 | 0 | 193 | 0 | 0 | 82 | 60200 | 1234 | 14160 |  |  |  | 14160 | 36 | 181 |  | 300 | 1662 | 714 |  | 1 |  | 20230519230214 | 0 | 0 | 1425 | 0 | [] | 0 | 20230519224609 | 20230519230052 | 883 | 1234 | 1257.76 | 1206.587 | 1244.958 | 58111.29 | 59289.34 | 56318.44 | 58601.08 | 0.8008714 | 0.8034897 | 0.7685321 | 0.7984598 | 2.194647 | 2.192589 | 2.176239 | 2.191133 | 2.187842 | 2.16848 | 2.161651 | 2.172922 | 102.3883 | 78.95987 | 61.15115 | 83.15592 | 2.191245 | 2.180535 | 2.168945 | 2.182027 | 13953515 | 31553275 | 6090755 | 51693290 | 86898.1 | 336008 | 99499.25 | 523575.4 | 109860.1 | 83.1 | 0 | 109962.2 | 3875.976 | 8764.799 | 1691.876 | 14359.25 | 30.54507 | 145.4376 |  | 1010
490 | 384439 | 20230525011957 | 3 | 340 | 2710 | 1383 | 32 | 16 | 102 | 5 | 848 | 485 | 106 | 1613 | 1654 | 1655 | 157 | 61 | 32 | 121 | 114 | 0 | 0 | 802 | 479 | 151 | 294 | 0 | 66 | 0 | 1097 | 0 | 479 | 151 | 0 | 249 | 1432 | 360 | 0 | 1 | -41 | 13123036 | 20230525 | ZIt5nfZ5 | 3 | 80 | 3542 | 20230525010249 | 20230525011748 | 20230525012233 | 20230525012820 | 0 | 0 | 0 |  | 0 |  | 0 | 0 | 0 | 0 | 0 | 0 | 3195 |  | 1 | 1 | 1 | 1 | 1 | 4 | 1 | 1 | 0 | 0 | 0 | 0 | 0 | 0 | 0 | 0 | 0 | 0 | 0 | 0 | 0 | 0 | 0 | 0 | 0 | 0 | 0 | 0 | 0 | 0 | 0 | 0 | 0 | 0 | 0 | 0 | 0 | 0 | 0 | 0 | 0 | 0 | 0 | 0 | 0 | 0 | 0 | 0 | 0 | 0 | 0 | 0 | 0 | 0 | 0 | 0 | 0 | 0 | 0 | 0 | 0 | 0 | 0 | 0 | 0 | 0 | 0 | 0 | 0 | 0 | 0 | 0 | 0 | 0 | 0 | 0 | 0 | 0 | 0 | 0 | 0 | 0 | 0 | 0 | 0 | 0 | 0 | 0 | 0 | 0 | 0 | 0 | 0 | 0 | 0 | 0 | 0 | 0 | 0 | 0 | 85 | 60900 | 1232 | 14040 |  |  |  | 14040 | 68 | 158 |  | 300 | 1656 | 365 |  | 1 |  | 20230525012444 | 0 | 0 | 1432 | 0 | [] | 0 | 20230525010654 | 20230525012107 | 853 | 1231.393 | 1240.531 | 1202 | 1234.509 | 59581.8 | 62142.93 | 57396.86 | 60951.78 | 0.8240449 | 0.8418798 | 0.7971429 | 0.832626 | 2.038989 | 2.048779 | 2.06 | 2.046635 | 2.129438 | 2.063876 | 2.103714 | 2.087667 | 98.64663 | 80.88055 | 83.125 | 86.62575 | 2.084213 | 2.056327 | 2.081857 | 2.067151 | 15854875 | 32015400 | 3967075 | 51937945 | 138349.4 | 333235.1 | 190374.9 | 663239 | 71725.3 | 0 | 0 | 71725.3 | 4404.132 | 8893.167 | 1101.965 | 14427.21 | 19.92369 | 184.2331 | 1010 | 1013 | 3
491 | 384530 | 20230527035346 | 1 | 552 | 2768 | 1359 | 42 | 14 | 108 | 7 | 851 | 484 | 246 | 1628 | 1680 | 1668 | 63 | 31 | 32 | 100 | 167 | 91 | 0 | 651 | 480 | 51 | 233 | 0 | 0 | 70 | 885 | 70 | 480 | 51 | 0 | 144 | 1302 | 339 | 70 | 1 | -52 | 13123113 | 20230527 | ZIt5nfZ5 | 3 | 80 | 3573 | 20230527033950 | 20230527035527 | 20230527040039 | 20230527040729 | 0 | 0 | 0 |  | 0 |  | 0 | 0 | 0 | 0 | 0 | 0 | 3252 |  | 1 | 1 | 1 | 1 | 1 | 4 | 1 | 1 | 0 | 0 | 0 | 0 | 0 | 0 | 0 | 0 | 0 | 0 | 0 | 0 | 0 | 0 | 0 | 0 | 0 | 0 | 0 | 0 | 0 | 0 | 0 | 0 | 0 | 0 | 0 | 0 | 0 | 0 | 0 | 0 | 0 | 0 | 0 | 0 | 0 | 0 | 0 | 120 | 0 | 0 | 0 | 0 | 0 | 0 | 0 | 0 | 0 | 0 | 0 | 106 | 0 | 0 | 0 | 0 | 0 | 0 | 0 | 0 | 0 | 0 | 0 | 0 | 0 | 0 | 0 | 0 | 0 | 0 | 0 | 0 | 0 | 0 | 0 | 0 | 0 | 0 | 0 | 0 | 0 | 0 | 0 | 0 | 0 | 0 | 0 | 0 | 0 | 226 | 0 | 0 | 80 | 60300 | 1229 | 14150 |  |  |  | 14150 | 96 | 135 |  | 300 | 1675 | 330 |  | 1 |  | 20230527035729 | 0 | 0 | 1302 | 0 | [] | 0 | 20230527033958 | 20230527035525 | 927 | 1232.665 | 1237.497 | 1209 | 1233.083 | 57823.27 | 54904.65 | 55836.57 | 55832.22 | 0.7968821 | 0.7404602 | 0.7693939 | 0.7595577 | 2.21 | 2.201805 | 2.175051 | 2.201273 | 1.74 | 1.845168 | 1.93899 | 1.825351 | 70.12201 | 89.43164 | 80.97816 | 83.05049 | 1.975 | 2.023487 | 2.05702 | 2.013312 | 15160360 | 30977560 | 5479755 | 51704635 | 0 | 313859.9 | 144238.8 | 458747.7 | 146970.1 | 89774.35 | 0 | 237288.7 | 4211.211 | 8604.878 | 1522.154 | 14362.4 | 65.91353 | 127.4299 |  | 1015
492 | 384533 | 20230527044602 | 1 | 238 | 2838 | 1353 | 60 | 17 | 116 | 5 | 852 | 492 | 222.6408 | 1607 | 1657 | 1670 | 60 | 31 | 106 | 88 | 129 | 78 | 0 | 648 | 520 | 148 | 130 | 203 | 45 | 56 | 779 | 260 | 520 | 148 | 0 | 188 | 1564 | 505 | 56 | 0 | -50 | 13123112 | 20230527 | ZIt5nfZ5 | 3 | 80 | 3574 | 20230527043211 | 20230527044752 | 20230527045220 | 20230527045925 | 0 | 0 | 0 |  | 0 |  | 0 | 0 | 0 | 0 | 0 | 0 | 3330 |  | 1 | 1 | 1 | 1 | 1 | 4 | 3 | 1 | 0 | 0 | 0 | 0 | 0 | 0 | 0 | 0 | 0 | 0 | 0 | 0 | 0 | 0 | 0 | 0 | 0 | 0 | 0 | 0 | 0 | 0 | 0 | 0 | 0 | 0 | 0 | 0 | 0 | 0 | 0 | 0 | 0 | 0 | 0 | 0 | 0 | 0 | 0 | 248 | 0 | 0 | 0 | 0 | 0 | 0 | 0 | 0 | 0 | 0 | 0 | 127 | 0 | 0 | 0 | 0 | 0 | 0 | 0 | 0 | 0 | 0 | 0 | 0 | 0 | 0 | 0 | 0 | 0 | 0 | 0 | 0 | 0 | 0 | 0 | 0 | 0 | 0 | 0 | 0 | 0 | 0 | 0 | 0 | 0 | 0 | 0 | 0 | 0 | 375 | 0 | 0 | 78 | 59200 | 1229 | 14400 |  |  |  | 14400 | 68 | 134 |  | 300 | 1669 | 316 |  | 1 |  | 20230527044951 | 0 | 0 | 1564 | 0 | [] | 0 | 20230527043219 | 20230527044748 | 929 | 1229 | 1233.291 | 1209 | 1229.305 | 58186.77 | 55862 | 56495.57 | 56592.43 | 0.8044106 | 0.7548929 | 0.7773585 | 0.7714747 | 2.209506 | 2.210357 | 2.22 | 2.211216 | 1.940418 | 1.978946 | 2.045283 | 1.975608 | 72.43859 | 90.02308 | 81.18691 | 84.03669 | 2.074962 | 2.094652 | 2.132642 | 2.093412 | 15255660 | 31238445 | 5940960 | 52523530 | 0 | 314672.3 | 148428.3 | 463751.3 | 151831.2 | 88026.45 | 0 | 240416.2 | 4237.683 | 8677.346 | 1650.267 | 14589.87 | 66.78228 | 128.8198 |  | 1019
493 | 378680 | 20230308081622 | 3 | 238 | 2835 | 1355 | 37 | 17 | 101 | 5 | 865 | 441 | 130 | 1657 | 1684 | 1675 | 151 | 62 | 42 | 31 | 155 | 0 | 0 | 783 | 549 | 146 | 314 | 0 | 0 | 51 | 1097 | 51 | 549 | 188 | 0 | 234 | 1677 | 314 | 51 | 1 | -27 | 13116962 | 20230308 | ZIt5nfZ3 | 3 | 80 | 1450 | 20230308080307 | 20230308081725 | 20230308082206 | 20230308082633 | 0 | 0 | 0 |  | 0 |  | 0 | 0 | 0 | 0 | 0 | 0 | 3276 |  | 1 | 1 | 1 | 1 | 1 | 4 | 1 | 1 | 0 | 0 | 0 | 0 | 0 | 0 | 0 | 0 | 0 | 0 | 0 | 0 | 0 | 0 | 0 | 0 | 0 | 0 | 0 | 0 | 0 | 0 | 0 | 0 | 0 | 0 | 0 | 0 | 0 | 0 | 0 | 0 | 0 | 0 | 0 | 0 | 44 | 155 | 0 | 0 | 0 | 0 | 0 | 0 | 0 | 0 | 0 | 0 | 0 | 0 | 0 | 0 | 0 | 0 | 0 | 0 | 0 | 0 | 0 | 0 | 0 | 0 | 0 | 0 | 0 | 0 | 0 | 0 | 0 | 0 | 0 | 0 | 0 | 0 | 0 | 0 | 0 | 0 | 0 | 0 | 0 | 0 | 0 | 0 | 0 | 0 | 0 | 155 | 0 | 0 | 0 | 0 | 95 | 67700 | 1259 | 15310 |  |  |  | 15310 | 28 | 156 |  | 300 | 1687 | 371 |  | 1 |  | 20230308081918 | 0 | 0 | 1677 | 0 | ['底吹气体流量13', '底吹气体流量14', '底吹气体流量15', '底吹气体流量16'] | 2 | 20230308080311 | 20230308081719 | 848 | 1259 | 1257.341 | 1229 | 1255.909 | 66328.51 | 66153.37 | 57526.84 | 65623.5 | 0.9375207 | 0.9157377 | 0.8092982 | 0.9147995 | 3.171157 | 3.161949 | 3.16 | 3.164446 | 2.612769 | 2.65419 | 2.677018 | 2.643903 | 79.89215 | 62.18727 | 62.38772 | 67.25332 | 2.891963 | 2.908069 | 2.918509 | 2.904175 | 15988250 | 36267665 | 3227825 | 55584775 | 113320.1 | 272633.6 | 87841.7 | 474781.2 | 40862.4 | 0 | 0 | 40862.4 | 4441.181 | 10074.35 | 896.6181 | 15440.22 | 11.35067 | 131.8837 |  | 1049
494 | 378923 | 20230311123458 | 4 | 304.8894 | 2635 | 1379.21 | 24 | 17 | 94 | 5 | 844 | 485 | 210.609375 | 1618 | 1670 | 1660 | 166 | 62 | 52 | 33 | 121 | 51 | 0 | 819 | 480 | 146 | 303 | 0 | 19 | 0 | 1122 | 0 | 480 | 202 | 90 | 19 | 1445 | 467 | 0 | 1 | -52 | 13117393 | 20230311 | ZIt5nfZ3 | 3 | 80 | 1543 | 20230311122055 | 20230311123624 | 20230311123935 | 20230311124432 | 0 | 0 | 0 |  | 0 |  | 0 | 0 | 0 | 0 | 0 | 0 | 3120 |  | 1 | 1 | 1 | 1 | 1 | 4 | 1 | 1 | 0 | 0 | 0 | 0 | 0 | 0 | 0 | 0 | 0 | 0 | 0 | 0 | 0 | 0 | 0 | 0 | 0 | 0 | 0 | 0 | 0 | 0 | 0 | 0 | 0 | 0 | 0 | 0 | 0 | 0 | 0 | 0 | 0 | 0 | 0 | 0 | 0 | 0 | 0 | 0 | 0 | 0 | 0 | 0 | 0 | 0 | 0 | 0 | 0 | 145 | 0 | 0 | 0 | 0 | 0 | 0 | 0 | 0 | 0 | 0 | 0 | 0 | 0 | 0 | 0 | 0 | 0 | 0 | 0 | 0 | 0 | 0 | 0 | 0 | 0 | 0 | 0 | 0 | 0 | 0 | 0 | 0 | 0 | 0 | 0 | 0 | 0 | 145 | 0 | 0 | 0 | 0 | 85 | 60200 | 1259 | 14640 |  |  |  | 14640 | 48 | 134 |  | 380 | 1679 | 331 |  | 1 |  | 20230311123816 | 0 | 0 | 1445 | 0 | ['底吹气体流量13', '底吹气体流量14', '底吹气体流量15', '底吹气体流量16'] | 2 | 20230311122059 | 20230311123620 | 921 | 1259 | 1268.95 | 1229.073 | 1262.602 | 58080.62 | 59350.19 | 55124.02 | 58616.89 | 0.8214286 | 0.8328276 | 0.7782927 | 0.8247666 | 2.457452 | 2.397621 | 2.450976 | 2.419197 | 3.273475 | 3.304879 | 3.246585 | 3.290858 | 68.54522 | 59.9459 | 59.53598 | 62.32767 | 2.865463 | 2.85125 | 2.848781 | 2.855027 | 14993115 | 34375155 | 4471615 | 53935755 | 27411.25 | 271109.5 | 94306.45 | 393736.7 | 114041.7 | 6474.85 | 0 | 120738.2 | 4164.754 | 9548.654 | 1242.115 | 14982.15 | 33.53839 | 109.3713 |  | 1043
495 | 378937 | 20230311165740 | 4 | 304.8894 | 2681 | 1369 | 57 | 19 | 99 | 5 | 844 | 492 | 293 | 1602 | 1674 | 1675 | 147 | 63 | 52 | 32 | 121 | 77 | 0 | 963 | 479 | 148 | 256 | 161 | 66 | 0 | 1220 | 161 | 479 | 148 | 110 | 66 | 1590 | 483 | 0 | 1 | -72 | 13117236 | 20230311 | ZIt5nfZ3 | 3 | 80 | 1548 | 20230311164351 | 20230311165943 | 20230311170319 | 20230311170801 | 0 | 0 | 0 |  | 0 |  | 0 | 0 | 0 | 0 | 0 | 0 | 3173 |  | 1 | 1 | 1 | 1 | 1 | 4 | 1 | 1 | 0 | 0 | 0 | 0 | 0 | 0 | 0 | 0 | 0 | 0 | 0 | 0 | 0 | 0 | 0 | 0 | 0 | 0 | 0 | 0 | 0 | 0 | 0 | 0 | 0 | 0 | 0 | 0 | 0 | 0 | 0 | 0 | 0 | 0 | 0 | 0 | 0 | 0 | 0 | 0 | 0 | 0 | 0 | 0 | 0 | 0 | 0 | 0 | 0 | 0 | 0 | 0 | 0 | 0 | 0 | 0 | 0 | 0 | 0 | 0 | 0 | 0 | 0 | 0 | 0 | 0 | 0 | 0 | 0 | 0 | 0 | 0 | 0 | 0 | 0 | 0 | 0 | 0 | 0 | 0 | 0 | 0 | 0 | 0 | 0 | 0 | 0 | 0 | 0 | 0 | 0 | 0 | 85 | 60000 | 1259 | 14680 |  |  |  | 14680 | 67 | 120 |  | 300 | 1682 | 323 |  | 1 |  | 20230311170149 | 0 | 0 | 1590 | 0 | ['底吹气体流量13', '底吹气体流量14', '底吹气体流量15', '底吹气体流量16'] | 2 | 20230311164355 | 20230311165939 | 944 | 1259 | 1261.009 | 1229 | 1256.404 | 58237.57 | 56289.78 | 56793.53 | 56906.26 | 0.8254105 | 0.7808977 | 0.8008403 | 0.7960487 | 2.506231 | 2.504668 | 2.513361 | 2.506208 | 2.993657 | 3.013016 | 3.039748 | 3.01089 | 58.38092 | 69.05754 | 59.9625 | 64.87995 | 2.749944 | 2.758842 | 2.776555 | 2.758549 | 15557255 | 31305120 | 6710020 | 53668905 | 0 | 232160 | 119445.3 | 352085 | 124690.6 | 75082.8 | 0 | 200248.6 | 4321.46 | 8695.867 | 1863.894 | 14908.03 | 55.62461 | 97.80138 |  | 1045
496 | 378940 | 20230311174445 | 4 | 304.8894 | 2678 | 1363 | 35 | 16 | 91 | 5 | 845 | 491 | 210.609375 | 1608 | 1668 | 1675 | 152 | 60 | 50 | 30 | 121 | 78 | 0 | 817 | 480 | 50 | 302 | 0 | 0 | 0 | 1120 | 0 | 480 | 50 | 121 | 0 | 1347 | 302 | 0 | 1 | -60 | 13117240 | 20230311 | ZIt5nfZ3 | 3 | 80 | 1549 | 20230311173119 | 20230311174617 | 20230311174921 | 20230311175356 | 0 | 0 | 0 |  | 0 |  | 0 | 0 | 0 | 0 | 0 | 0 | 3169 |  | 1 | 1 | 1 | 1 | 1 | 4 | 1 | 1 | 0 | 0 | 0 | 0 | 0 | 0 | 0 | 0 | 0 | 0 | 0 | 0 | 0 | 0 | 0 | 0 | 0 | 0 | 0 | 0 | 0 | 0 | 0 | 0 | 0 | 0 | 0 | 0 | 0 | 0 | 0 | 0 | 0 | 0 | 0 | 0 | 0 | 0 | 0 | 0 | 0 | 0 | 0 | 0 | 0 | 0 | 0 | 0 | 0 | 0 | 0 | 0 | 0 | 0 | 0 | 0 | 0 | 0 | 0 | 0 | 0 | 0 | 0 | 0 | 0 | 0 | 0 | 0 | 0 | 0 | 0 | 0 | 0 | 0 | 0 | 0 | 0 | 0 | 0 | 0 | 0 | 0 | 0 | 0 | 0 | 0 | 0 | 0 | 0 | 0 | 0 | 0 | 84 | 60100 | 1259 | 14080 |  |  |  | 14080 | 57 | 117 |  | 300 | 1674 | 322 |  | 1 |  | 20230311174814 | 0 | 0 | 1347 | 0 | ['底吹气体流量13', '底吹气体流量14', '底吹气体流量15', '底吹气体流量16'] | 2 | 20230311173123 | 20230311174611 | 888 | 1259 | 1271.563 | 1229 | 1263.861 | 58209.8 | 59258.01 | 55443.49 | 58589.94 | 0.8225296 | 0.8255737 | 0.7819767 | 0.8204842 | 2.505652 | 2.460965 | 2.46 | 2.473604 | 2.843439 | 2.898233 | 2.954767 | 2.888097 | 57.9542 | 68.23998 | 59.69622 | 64.48202 | 2.674545 | 2.679599 | 2.707384 | 2.68085 | 14676185 | 32484340 | 4719715 | 51976905 | 0 | 253433.4 | 99815.85 | 353726.7 | 116826.3 | 45805 | 0 | 163097 | 4076.718 | 9023.428 | 1311.032 | 14438.03 | 45.30472 | 98.25742 |  | 1045
497 | 379239 | 20230315142514 | 4 | 304.8894 | 2688 | 1415 | 41 | 18 | 94 | 61 | 847 | 483 | 234 | 1619 | 1679 | 1680 | 152 | 61 | 40 | 32 | 101 | 97 | 0 | 820 | 480 | 0 | 335 | 230 | 0 | 0 | 1156 | 230 | 480 | 0 | 277 | 0 | 1300 | 565 | 0 | 1 | -60 | 13117696 | 20230315 | ZIt5nfZ3 | 3 | 80 | 1644 | 20230315141208 | 20230315142646 | 20230315143309 | 20230315143730 | 0 | 0 | 0 |  | 0 |  | 0 | 0 | 0 | 0 | 0 | 0 | 3171 |  | 1 | 1 | 1 | 1 | 1 | 4 | 1 | 1 | 0 | 0 | 0 | 0 | 0 | 0 | 0 | 0 | 0 | 0 | 0 | 0 | 0 | 0 | 0 | 0 | 0 | 0 | 0 | 0 | 0 | 0 | 0 | 0 | 0 | 0 | 0 | 0 | 0 | 0 | 0 | 0 | 0 | 0 | 0 | 0 | 0 | 0 | 0 | 0 | 0 | 0 | 0 | 0 | 0 | 0 | 0 | 0 | 0 | 0 | 0 | 0 | 0 | 0 | 0 | 0 | 0 | 0 | 0 | 0 | 0 | 0 | 0 | 0 | 0 | 0 | 0 | 0 | 0 | 0 | 0 | 0 | 0 | 0 | 0 | 0 | 0 | 0 | 0 | 0 | 0 | 0 | 0 | 0 | 0 | 0 | 0 | 0 | 0 | 0 | 0 | 0 | 89 | 62700 | 1247 | 14050 |  |  |  | 14050 | 117 | 136 |  | 300 | 1681 | 345 |  | 1 |  | 20230315142822 | 0 | 0 | 1300 | 0 | ['底吹气体流量13', '底吹气体流量14', '底吹气体流量15', '底吹气体流量16'] | 2 | 20230315141209 | 20230315142641 | 872 | 1251.115 | 1269.705 | 1252.287 | 1262.787 | 59113.99 | 59272.64 | 59653.91 | 59266.47 | 0.8346914 | 0.8245387 | 0.8465517 | 0.8295642 | 2.651194 | 2.627177 | 2.64 | 2.635149 | 3.331029 | 3.276716 | 3.238506 | 3.288039 | 55.51651 | 68.96411 | 60.63764 | 64.38594 | 2.991111 | 2.951946 | 2.939253 | 2.961594 | 14311855 | 32076125 | 5138745 | 51626060 | 0 | 250437.2 | 91198.9 | 342121.2 | 107460.1 | 48122.1 | 0 | 156034.6 | 3975.515 | 8910.035 | 1427.429 | 14340.57 | 43.34294 | 95.03365 |  | 1045
498 | 379342 | 20230317003314 | 4 | 321 | 2684 | 1388 | 36 | 15 | 88 | 5 | 847 | 483 | 328 | 1594 | 1676 | 1675 | 130 | 12 | 68 | 52 | 30 | 40 | 50 | 817 | 482 | 150 | 302 | 92 | 44 | 0 | 1120 | 92 | 532 | 150 | 5 | 196 | 1449 | 488 | 0 | 1 | -82 | 13117744 | 20230317 | ZIt5nfZ3 | 3 | 80 | 1678 | 20230317002017 | 20230317003523 | 20230317003932 | 20230317004419 | 0 | 0 | 0 |  | 0 |  | 0 | 0 | 101 | 0 | 0 | 0 | 3167 |  | 1 | 1 | 1 | 1 | 1 | 4 | 1 | 1 | 0 | 0 | 0 | 0 | 0 | 0 | 0 | 0 | 0 | 0 | 0 | 0 | 0 | 0 | 0 | 0 | 0 | 0 | 0 | 0 | 0 | 0 | 0 | 0 | 0 | 0 | 0 | 0 | 0 | 0 | 0 | 0 | 0 | 0 | 0 | 0 | 0 | 0 | 0 | 0 | 0 | 0 | 50 | 0 | 0 | 0 | 0 | 0 | 0 | 0 | 0 | 0 | 0 | 0 | 0 | 0 | 0 | 0 | 0 | 0 | 0 | 0 | 0 | 0 | 0 | 0 | 0 | 0 | 0 | 0 | 0 | 0 | 0 | 0 | 0 | 0 | 0 | 40 | 0 | 0 | 0 | 0 | 0 | 0 | 0 | 0 | 0 | 0 | 0 | 0 | 0 | 0 | 87 | 61800 | 1267 | 14780 |  |  |  | 14780 | 75 | 172 |  | 300 | 1678 | 320 |  | 1 |  | 20230317003825 | 0 | 0 | 1449 | 40 | ['底吹气体流量13', '底吹气体流量14', '底吹气体流量15', '底吹气体流量16'] | 2 | 20230317002022 | 20230317003521 | 899 | 1267 | 1280.82 | 1237.465 | 1270.529 | 60014.98 | 60343.49 | 61332.83 | 60384.23 | 0.8337638 | 0.8230738 | 0.843937 | 0.8292436 | 2.576273 | 2.590878 | 2.59 | 2.586351 | 3.254391 | 3.269361 | 3.184016 | 3.252792 | 63.17537 | 59.55379 | 60.7625 | 60.81625 | 2.915332 | 2.93012 | 2.887008 | 2.919572 | 16209400 | 30180625 | 7738120 | 54230860 | 99651.45 | 238237.4 | 151177.1 | 489974.3 | 36860.45 | 0 | 0 | 36860.45 | 4502.611 | 8383.507 | 2149.478 | 15064.13 | 10.23901 | 136.104 |  | 1045
499 | 379368 | 20230317083904 | 2 | 258 | 2759 | 1314 | 44 | 17 | 102 | 5 | 850 | 485 | 165 | 1618 | 1683 | 1675 | 141 | 112 | 50 | 30 | 152 | 0 | 0 | 801 | 478 | 147 | 324 | 0 | 0 | 0 | 1125 | 0 | 528 | 147 | 146 | 80 | 1563 | 324 | 0 | 1 | -65 | 13117750 | 20230317 | ZIt5nfZ3 | 3 | 80 | 1686 | 20230317082535 | 20230317084034 | 20230317084448 | 20230317084905 | 0 | 0 | 0 |  | 0 |  | 0 | 0 | 0 | 0 | 0 | 0 | 3244 |  | 1 | 1 | 1 | 1 | 1 | 4 | 1 | 1 | 0 | 0 | 0 | 0 | 0 | 0 | 0 | 0 | 65 | 40 | 32 | 0 | 0 | 0 | 0 | 0 | 0 | 0 | 0 | 0 | 0 | 0 | 0 | 0 | 0 | 0 | 0 | 0 | 0 | 0 | 0 | 0 | 0 | 0 | 0 | 0 | 0 | 0 | 0 | 0 | 0 | 0 | 0 | 0 | 0 | 0 | 0 | 0 | 0 | 0 | 0 | 0 | 0 | 0 | 0 | 0 | 0 | 0 | 0 | 0 | 0 | 0 | 0 | 0 | 0 | 0 | 0 | 0 | 0 | 0 | 0 | 0 | 0 | 0 | 0 | 0 | 0 | 0 | 0 | 0 | 0 | 0 | 0 | 0 | 0 | 0 | 0 | 32 | 0 | 0 | 0 | 0 | 82 | 60000 | 1259 | 14390 |  |  |  | 14390 | 114 |  |  | 300 | 1677 | 332 |  | 1 |  | 20230317084235 | 137 | 0 | 1426 | 0 | ['底吹气体流量13', '底吹气体流量14', '底吹气体流量15', '底吹气体流量16'] | 2 | 20230317082539 | 20230317084029 | 890 | 1266.5 | 1265.711 | 1229 | 1262.43 | 59123.27 | 59250.73 | 55859.88 | 58890.51 | 0.8177559 | 0.8052631 | 0.7682353 | 0.8052921 | 2.711102 | 2.708476 | 2.72 | 2.710326 | 3.270669 | 3.262142 | 3.327412 | 3.270809 | 71.05098 | 65.36264 | 61.7375 | 66.63983 | 2.990886 | 2.985309 | 3.023706 | 2.990567 | 14961155 | 32600175 | 4700515 | 52355735 | 20787.9 | 269946.9 | 104212.9 | 395898.4 | 122936.8 | 17528.35 | 0 | 140802 | 4155.876 | 9055.604 | 1305.699 | 14543.26 | 39.11167 | 109.9718 |  | 1048
500 | 379562 | 20230319203111 | 1 | 300.2952 | 2786 | 1312 | 25 | 16 | 88 | 5 | 850 | 490 | 71 | 1631 | 1654 | 1675 | 147 | 51 | 30 | 101 | 40 | 12 | 109 | 856 | 478 | 50 | 314 | 0 | 0 | 0 | 1171 | 0 | 478 | 149 | 99 | 45 | 1683 | 413 | 0 | 0 | -23 | 13118046 | 20230319 | ZIt5nfZ3 | 3 | 80 | 1744 | 20230319201711 | 20230319203207 | 20230319203532 | 20230319204056 | 0 | 0 | 0 |  | 0 |  | 0 | 452 | 0 | 0 | 0 | 0 | 3276 |  | 1 | 1 | 1 | 1 | 1 | 4 | 1 | 1 | 0 | 0 | 0 | 0 | 0 | 0 | 0 | 0 | 0 | 0 | 0 | 100 | 0 | 0 | 0 | 0 | 0 | 0 | 0 | 0 | 0 | 0 | 0 | 0 | 0 | 0 | 0 | 0 | 0 | 0 | 0 | 0 | 0 | 0 | 0 | 0 | 0 | 199 | 0 | 0 | 0 | 0 | 0 | 0 | 0 | 0 | 0 | 99 | 0 | 0 | 0 | 0 | 0 | 0 | 0 | 0 | 0 | 0 | 0 | 0 | 0 | 0 | 0 | 0 | 0 | 0 | 0 | 0 | 0 | 0 | 0 | 0 | 0 | 0 | 0 | 0 | 0 | 0 | 0 | 0 | 0 | 0 | 0 | 0 | 0 | 0 | 0 | 199 | 100 | 0 | 0 | 0 | 89 | 64300 | 1249 | 14510 |  |  |  | 14510 | 56 | 149 |  | 300 | 1663 | 353 |  | 1 |  | 20230319203406 | 100 | 0 | 1583 | 0 | ['底吹气体流量13', '底吹气体流量14', '底吹气体流量15', '底吹气体流量16'] | 2 | 20230319201716 | 20230319203202 | 886 | 1253.024 | 1241.599 | 1220.784 | 1243.65 | 62391.75 | 60278.44 | 51399.41 | 60368.42 | 0.8736111 | 0.8239623 | 0.7211765 | 0.832167 | 2.745913 | 2.697822 | 2.695098 | 2.711343 | 3.021468 | 3.089005 | 3.149804 | 3.073296 | 61.83596 | 68.86192 | 61.9875 | 66.46786 | 2.88369 | 2.893413 | 2.922451 | 2.892319 | 15664165 | 35092225 | 2572770 | 53429245 | 0 | 258944.5 | 85875.05 | 345315.4 | 124164.8 | 61732.7 | 0 | 186391.3 | 4351.157 | 9747.84 | 714.6583 | 14841.46 | 51.77536 | 95.92094 |  | 1049
501 | 379565 | 20230319212658 | 1 | 472 | 2748 | 1378 | 32 | 15 | 94 | 5 | 850 | 484 | 210.609375 | 1643 | 1665 | 1670 | 40 | 14 | 160 | 31 | 101 | 51 | 87 | 0 | 0 | 0 | 0 | 0 | 0 | 0 | 1120 | 0 | 479 | 150 | 134 | 45 | 1794 | 0 | 0 | 1 | -22 | 13118045 | 20230319 | ZIt5nfZ3 | 3 | 80 | 1745 | 20230319212450 | 20230319212749 | 20230319213154 | 20230319213716 | 0 | 0 | 0 |  | 0 |  | 0 | 0 | 0 | 0 | 0 | 0 | 3232 | [9 empty] | 0 | 0 | 0 | 0 | 0 | 0 | 0 | 0 | 0 | 0 | 0 | 0 | 0 | 0 | 0 | 1120 | 0 | 479 | 0 | 0 | 0 | 0 | 150 | 0 | 45 | 0 | 0 | 0 | 0 | 0 | 0 | 0 | 0 | 0 | 0 | 0 | 0 | 0 | 0 | 0 | 0 | 0 | 0 | 0 | 0 | 0 | 0 | 0 | 0 | 0 | 0 | 0 | 0 | 0 | 0 | 0 | 0 | 0 | 0 | 0 | 0 | 0 | 0 | 0 | 0 | 0 | 0 | 0 | 0 | 0 | 0 | 0 | 0 | 0 | 0 | 0 | 0 | 0 | 0 | 0 | 0 | 0 | 0 | 0 | 0 | 0 | 0 | 0 | 0 | 0 | 0 | 0 | 90 | 64700 | 1249 | 13600 |  |  |  | 13600 | 52 | 122 |  | 300 | 1681 | 457 |  | 0 |  | 20230319212945 | 0 | 1794 | 0 | 0 | ['底吹气体流量13', '底吹气体流量14', '底吹气体流量15', '底吹气体流量16'] | 2 | 20230319211432 | 20230319212744 | 792 | 1253.171 | 1263.452 | 1229 | 1258.491 | 61789.96 | 64150.15 | 53613.04 | 62858.7 | 0.866886 | 0.8824324 | 0.7602174 | 0.8708586 | 2.799386 | 2.768938 | 2.727174 | 2.775278 | 3.003553 | 3.056255 | 3.086956 | 3.042866 | 61.90433 | 70.04744 | 62.35 | 67.25614 | 2.901469 | 2.912596 | 2.907065 | 2.909072 | 14032035 | 33178935 | 2416190 | 49728695 | 0 | 201820.2 | 82213.95 | 284533 | 112416.6 | 87959.85 | 0 | 200870.8 | 3897.7875 | 9216.371 | 671.1639 | 13813.53 | 55.79743 | 79.03693 |  | 1048
502 | 379576 | 20230320005856 | 1 | 300 | 2750 | 1421 | 39 | 16 | 97 | 5 | 850 | 483 | 199 | 1643 | 1669 | 1675 | 140 | 31 | 14 | 97 | 30 | 101 | 32 | 818 | 480 | 149 | 304 | 0 | 44 | 75 | 1122 | 75 | 480 | 149 | 139 | 44 | 1447 | 348 | 75 | 1 | -26 | 13117885 | 20230320 | ZIt5nfZ3 | 3 | 80 | 1748 | 20230320004616 | 20230320010023 | 20230320010436 | 20230320010959 | 0 | 0 | 0 |  | 0 |  | 0 | 0 | 38 | 0 | 0 | 0 | 3233 |  | 1 | 1 | 1 | 1 | 1 | 4 | 1 | 1 | 0 | 0 | 0 | 0 | 0 | 0 | 0 | 0 | 0 | 0 | 0 | 0 | 0 | 0 | 0 | 0 | 0 | 0 | 0 | 0 | 0 | 0 | 0 | 0 | 0 | 0 | 0 | 0 | 0 | 0 | 0 | 0 | 0 | 0 | 0 | 0 | 0 | 0 | 0 | 0 | 0 | 0 | 0 | 0 | 0 | 0 | 0 | 0 | 0 | 0 | 0 | 0 | 0 | 0 | 0 | 0 | 0 | 0 | 0 | 0 | 0 | 0 | 0 | 0 | 0 | 0 | 0 | 0 | 0 | 0 | 0 | 0 | 0 | 0 | 0 | 0 | 0 | 0 | 0 | 0 | 0 | 0 | 0 | 0 | 0 | 0 | 0 | 0 | 0 | 0 | 0 | 0 | 89 | 64700 | 1244 | 14140 |  |  |  | 14140 | 180 |  |  | 300 | 1679 | 340 |  | 1 |  | 20230320010223 | 0 | 0 | 1447 | 0 | ['底吹气体流量13', '底吹气体流量14', '底吹气体流量15', '底吹气体流量16'] | 2 | 20230320004623 | 20230320010019 | 836 | 1247.85 | 1253.207 | 1224 | 1248.769 | 62291.17 | 62443.86 | 57108.07 | 61870.28 | 0.8632083 | 0.8560039 | 0.7925301 | 0.8517703 | 2.828125 | 2.790097 | 2.78 | 2.800012 | 2.624458 | 2.734328 | 2.813132 | 2.71061 | 60.88958 | 69.70872 | 62.3125 | 66.4426 | 2.726292 | 2.762212 | 2.796566 | 2.755311 | 14892145 | 31983730 | 4690850 | 51666585 | 0 | 211041.8 | 102171.4 | 313711.6 | 116418.6 | 74550.65 | 0 | 191455.1 | 4136.707 | 8884.369 | 1303.014 | 14351.83 | 53.18199 | 87.14212 |  | 1048
503 | 379901 | 20230325022100 | 4 | 420 | 2677 | 1418 | 26 | 16 | 100 | 5 | 845 | 490 | 269 | 1612 | 1673 | 1675 | 133 | 41 | 13 | 61 | 52 | 19 | 120 | 816 | 480 | 100 | 307 | 79 | 0 | 0 | 1124 | 175 | 480 | 150 | 231 | 79 | 1598 | 386 | 0 | 1 | -61 | 13118400 | 20230325 | ZIt5nfZ3 | 3 | 80 | 1908 | 20230325020850 | 20230325022232 | 20230325022509 | 20230325023037 | 0 | 0 | 0 |  | 0 |  | 0 | 0 | 51 | 0 | 0 | 0 | 3167 |  | 1 | 1 | 1 | 1 | 1 | 4 | 1 | 1 | 0 | 0 | 0 | 0 | 0 | 0 | 0 | 50 | 81 | 39 | 32 | 0 | 0 | 0 | 0 | 0 | 0 | 0 | 0 | 0 | 0 | 0 | 0 | 0 | 0 | 0 | 0 | 0 | 0 | 0 | 0 | 0 | 0 | 0 | 0 | 0 | 0 | 0 | 0 | 0 | 0 | 0 | 0 | 0 | 0 | 0 | 0 | 0 | 0 | 0 | 0 | 0 | 0 | 0 | 0 | 0 | 0 | 0 | 0 | 0 | 0 | 0 | 0 | 0 | 0 | 0 | 0 | 0 | 0 | 95 | 0 | 0 | 0 | 0 | 0 | 0 | 0 | 0 | 0 | 0 | 0 | 0 | 0 | 0 | 0 | 0 | 0 | 32 | 0 | 0 | 0 | 0 | 87 | 64900 | 1270 | 14010 |  |  |  | 14010 | 26 | 144 |  | 300 | 1677 | 349 |  | 1 |  | 20230325022319 | 202 | 0 | 1396 | 95 | [] | 0 | 20230325020855 | 20230325022229 | 814 | 1265.241 | 1287.352 | 1239.27 | 1276.214 | 62232.22 | 64055.47 | 59720.56 | 63096.52 | 0.837963 | 0.8477165 | 0.8013483 | 0.8400492 | 2.156759 | 2.13439 | 2.15 | 2.142042 | 2.420787 | 2.44 | 2.438539 | 2.434736 | 107.68 | 81.62611 | 83.375 | 88.73964 | 2.288773 | 2.287195 | 2.29427 | 2.288389 | 13388810 | 32489185 | 5264170 | 51244025 | 100954.8 | 331080.1 | 92471.85 | 525803.6 | 84462.55 | 0 | 0 | 84462.55 | 3719.114 | 9024.774 | 1462.269 | 14234.45 | 23.46182 | 146.0565 |  | 1045
504 | 379903 | 20230325030008 | 4 | 378 | 2725 | 1345 | 32 | 17 | 104 | 8 | 849 | 483 | 304 | 1615 | 1658 | 1675 | 163 | 53 | 61 | 51 | 50 | 13 | 40 | 815 | 479 | 0 | 306 | 0 | 0 | 95 | 1121 | 95 | 479 | 49 | 99 | 0 | 1294 | 306 | 95 | 0 | -43 | 13118401 | 20230325 | ZIt5nfZ3 | 3 | 80 | 1909 | 20230325024758 | 20230325030143 | 20230325030536 | 20230325031009 | 0 | 0 | 0 |  | 0 |  | 0 | 0 | 52 | 0 | 0 | 0 | 3208 |  | 1 | 1 | 1 | 1 | 1 | 4 | 1 | 1 | 0 | 0 | 0 | 0 | 0 | 0 | 0 | 0 | 0 | 0 | 0 | 0 | 0 | 0 | 0 | 0 | 0 | 0 | 0 | 0 | 0 | 0 | 0 | 0 | 0 | 0 | 0 | 0 | 0 | 0 | 0 | 0 | 0 | 0 | 0 | 0 | 0 | 0 | 0 | 0 | 0 | 0 | 0 | 0 | 0 | 0 | 0 | 0 | 0 | 0 | 0 | 0 | 0 | 0 | 0 | 0 | 0 | 0 | 0 | 0 | 0 | 0 | 0 | 0 | 0 | 0 | 0 | 0 | 0 | 0 | 0 | 0 | 0 | 0 | 0 | 0 | 0 | 0 | 0 | 0 | 0 | 0 | 0 | 0 | 0 | 0 | 0 | 0 | 0 | 0 | 0 | 0 | 87 | 65100 | 1280 | 14040 |  |  |  | 14040 | 24 | 138 |  | 300 | 1657 | 380 |  | 1 |  | 20230325030234 | 0 | 0 | 1294 | 0 | [] | 0 | 20230325024804 | 20230325030137 | 813 | 1270.995 | 1291.057 | 1239.022 | 1280.006 | 62453.69 | 64050 | 59663.37 | 63143.71 | 0.8414747 | 0.8480473 | 0.8001124 | 0.8410455 | 2.141014 | 2.141637 | 2.16 | 2.143481 | 2.441383 | 2.455917 | 2.460562 | 2.452546 | 107.3207 | 81.58555 | 83.3875 | 88.65186 | 2.291198 | 2.298777 | 2.310281 | 2.298014 | 13497930 | 32422830 | 5259180 | 51280930 | 107706.5 | 330262.7 | 97115.85 | 536381.7 | 77949.2 | 0 | 0 | 77949.2 | 3749.425 | 9006.342 | 1460.883 | 14244.7 | 21.65256 | 148.9949 |  | 1047
505 | 380215 | 20230329093342 | 2 | 236 | 2745 | 1381 | 40 | 19 | 98 | 5 | 850 | 483 | 165 | 1645 | 1678 | 1675 | 140 | 51 | 50 | 121 | 33 | 88 | 0 | 815 | 480 | 152 | 299 | 117 | 0 | 107 | 1115 | 277 | 480 | 152 | 78 | 40 | 1447 | 416 | 107 | 1 | -33 | 13118707 | 20230329 | ZIt5nfZ3 | 3 | 80 | 2067 | 20230329092713 | 20230329094053 | 20230329094450 | 20230329094958 | 0 | 0 | 0 |  | 0 |  | 0 | 0 | 0 | 0 | 0 | 0 | 3228 |  | 1 | 1 | 1 | 1 | 1 | 4 | 1 | 1 | 0 | 0 | 0 | 0 | 0 | 0 | 0 | 0 | 0 | 0 | 0 | 0 | 0 | 0 | 0 | 0 | 0 | 0 | 0 | 0 | 0 | 0 | 0 | 0 | 0 | 0 | 0 | 0 | 0 | 0 | 0 | 0 | 0 | 0 | 0 | 0 | 0 | 0 | 0 | 0 | 0 | 0 | 0 | 0 | 0 | 0 | 0 | 0 | 0 | 0 | 0 | 0 | 0 | 0 | 0 | 0 | 0 | 0 | 0 | 0 | 0 | 0 | 0 | 0 | 0 | 0 | 0 | 0 | 0 | 52 | 0 | 0 | 0 | 0 | 0 | 0 | 0 | 0 | 0 | 0 | 0 | 0 | 0 | 0 | 0 | 0 | 0 | 0 | 0 | 0 | 0 | 0 | 88 | 64700 | 1259 | 14050 |  |  |  | 14050 | 54 | 112 |  | 300 | 1690 | 356 |  | 1 |  | 20230329093706 | 0 | 0 | 1447 | 52 | [] | 0 | 20230329092141 | 20230329093446 | 785 | 1267.54 | 1263.096 | 1229 | 1260.198 | 63765.47 | 64437.22 | 58718.59375 | 63500.18 | 0.8714907 | 0.8704626 | 0.804375 | 0.8624308 | 2.01 | 2.008754 | 2.02 | 2.010573 | 2.354783 | 2.38573 | 2.388438 | 2.376225 | 83.75 | 105.2485 | 82.78594 | 95.56697 | 2.182391 | 2.197242 | 2.204219 | 2.193399 | 10205335 | 18053910 | 3704440 | 32069600 | 0 | 99652.05 | 135047.2 | 235361.4 | 107200 | 136280.5 | 0 | 244150.5 | 2834.815 | 5014.975 | 1029.011 | 8908.222 | 67.81958 | 65.37818 |  | 1047
506 | 380231 | 20230329143858 | 2 | 210 | 2761 | 1365 | 46 | 20 | 96 | 5 | 850 | 484 | 211 | 1643 | 1663 | 1675 | 162 | 61 | 50 | 121 | 50 | 40 | 0 | 833 | 476 | 146 | 308 | 142 | 0 | 58 | 1141 | 306 | 476 | 146 | 99 | 84 | 1455 | 450 | 58 | 1 | -20 | 13118712 | 20230329 | ZIt5nfZ3 | 3 | 80 | 2075 | 20230329142626 | 20230329144013 | 20230329144332 | 20230329144846 | 0 | 0 | 0 |  | 0 |  | 0 | 0 | 0 | 0 | 0 | 0 | 3245 |  | 1 | 1 | 1 | 1 | 1 | 4 | 1 | 1 | 0 | 0 | 0 | 0 | 0 | 0 | 0 | 0 | 0 | 0 | 0 | 0 | 0 | 0 | 0 | 0 | 0 | 0 | 0 | 0 | 0 | 0 | 0 | 0 | 0 | 0 | 0 | 0 | 0 | 0 | 0 | 0 | 0 | 0 | 0 | 0 | 0 | 0 | 0 | 0 | 0 | 0 | 0 | 0 | 0 | 0 | 0 | 0 | 0 | 0 | 0 | 0 | 0 | 0 | 0 | 0 | 0 | 0 | 0 | 0 | 0 | 0 | 0 | 0 | 0 | 0 | 0 | 0 | 0 | 105 | 0 | 0 | 0 | 0 | 0 | 0 | 0 | 0 | 0 | 0 | 0 | 0 | 0 | 0 | 0 | 0 | 0 | 0 | 0 | 0 | 0 | 0 | 88 | 64600 | 1259 | 14180 |  |  |  | 14180 | 53 |  |  | 300 | 1680 | 363 |  | 0 |  | 20230329144208 | 0 | 0 | 1455 | 105 | [] | 0 | 20230329142632 | 20230329144010 | 818 | 1267.081 | 1259.662 | 1229 | 1259.086 | 62467.48 | 63978.59375 | 59197.92 | 63125.53 | 0.8582051 | 0.8640234 | 0.8136111 | 0.8579218 | 2.217051 | 2.214121 | 2.22 | 2.215477 | 2.430385 | 2.407734 | 2.422083 | 2.415477 | 84.075 | 95.7292 | 83.3875 | 91.30905 | 2.323718 | 2.310928 | 2.321042 | 2.315477 | 14562860 | 32703335 | 4209170 | 51582645 | 0 | 283181.6 | 126720.5 | 410569.1 | 156715.8 | 108255.4 | 0 | 265643.8 | 4045.239 | 9084.26 | 1169.214 | 14328.5125 | 73.78994 | 114.047 |  | 1048
507 | 380233 | 20230329151345 | 2 | 206 | 2791 | 1364 | 45 | 19 | 95 | 5 | 850 | 491 | 188 | 1640 | 1656 | 1665 | 146 | 60 | 51 | 120 | 50 | 64 | 0 | 902 | 480 | 149 | 307 | 219 | 0 | 90 | 1209 | 560 | 480 | 149 | 0 | 45 | 1693 | 526 | 90 | 1 | -16 | 13118713 | 20230329 | ZIt5nfZ3 | 3 | 80 | 2076 | 20230329150026 | 20230329151452 | 20230329151752 | 20230329152305 | 0 | 0 | 0 |  | 0 |  | 0 | 466 | 0 | 0 | 0 | 0 | 3282 |  | 1 | 1 | 1 | 1 | 1 | 4 | 1 | 1 | 0 | 0 | 0 | 0 | 0 | 0 | 0 | 0 | 0 | 0 | 0 | 0 | 0 | 0 | 0 | 0 | 0 | 0 | 0 | 0 | 0 | 0 | 0 | 0 | 0 | 0 | 0 | 0 | 0 | 0 | 162 | 0 | 0 | 0 | 0 | 0 | 0 | 0 | 0 | 0 | 0 | 0 | 0 | 0 | 0 | 0 | 0 | 0 | 0 | 0 | 0 | 0 | 0 | 0 | 0 | 0 | 0 | 0 | 0 | 0 | 0 | 0 | 0 | 0 | 0 | 0 | 0 | 0 | 0 | 87 | 0 | 0 | 0 | 0 | 0 | 0 | 0 | 0 | 0 | 0 | 0 | 0 | 0 | 0 | 0 | 0 | 0 | 0 | 0 | 0 | 0 | 0 | 74 | 55300 | 1259 | 13900 |  |  |  | 13900 | 57 |  |  | 300 | 1669 | 388 |  | 0 |  | 20230329151644 | 0 | 0 | 1693 | 87 | [] | 0 | 20230329150031 | 20230329151448 | 857 | 1263.366 | 1253.281 | 1229 | 1254.356 | 56375.31 | 60590.76 | 58703.02 | 59256.71 | 0.7584362 | 0.8142105 | 0.8031746 | 0.7975846 | 2.22 | 2.211888 | 2.22 | 2.214784 | 2.34893 | 2.374229 | 2.329206 | 2.363746 | 84.0125 | 94.84365 | 83.40178 | 90.93139 | 2.284465 | 2.293058 | 2.274603 | 2.289265 | 13651700 | 33337210 | 3645025 | 50730415 | 0 | 293117.5 | 119441.1 | 413225.8 | 162648.2 | 124283.6 | 0 | 287603.9 | 3792.139 | 9260.336 | 1012.507 | 14091.78 | 79.88999 | 114.785 |  | 1050
508 | 380385 | 20230331140907 | 4 | 300.2952 | 2766 | 1327 | 17 | 15 | 99 | 8 | 851 | 484 | 176 | 1573 | 1653 | 1670 | 142 | 59 | 52 | 121 | 60 | 50 | 0 | 798 | 479 | 0 | 240 | 8 | 0 | 0 | 1038 | 8 | 479 | 0 | 177 | 39 | 1277 | 248 | 0 | 0 | -80 | 13118837 | 20230331 | ZIt5nfZ3 | 3 | 80 | 2151 | 20230331135657 | 20230331141057 | 20230331141344 | 20230331142158 | 0 | 0 | 0 |  | 0 |  | 0 | 450 | 0 | 0 | 0 | 0 | 3250 |  | 1 | 2 | 1 | 1 | 2 | 4 | 1 | 4 | 0 | 0 | 0 | 0 | 0 | 0 | 0 | 0 | 0 | 0 | 0 | 0 | 0 | 0 | 0 | 0 | 0 | 0 | 0 | 0 | 0 | 0 | 0 | 0 | 0 | 0 | 0 | 0 | 0 | 0 | 0 | 0 | 0 | 0 | 0 | 0 | 0 | 0 | 0 | 0 | 0 | 0 | 0 | 0 | 0 | 0 | 0 | 0 | 0 | 0 | 0 | 0 | 0 | 0 | 0 | 0 | 0 | 0 | 0 | 0 | 0 | 0 | 0 | 0 | 0 | 0 | 0 | 0 | 0 | 0 | 0 | 0 | 0 | 0 | 0 | 0 | 0 | 0 | 0 | 0 | 0 | 0 | 0 | 0 | 0 | 0 | 0 | 0 | 0 | 0 | 0 | 0 | 101 | 65000 | 1269 | 14270 |  |  |  | 14270 | 41 | 143 |  | 300 | 1651 | 315 |  | 1 |  | 20230331141218 | 0 | 0 | 1277 | 0 | [] | 0 | 20230331135702 | 20230331141051 | 829 | 1269 | 1281.637 | 1241 | 1273.048 | 62225.72 | 64140.69 | 60265.87 | 63125.6 | 0.9743231 | 0.9908266 | 0.9391346 | 0.9797829 | 2.082795 | 2.07129 | 2.07 | 2.074306 | 2.46869 | 2.461089 | 2.427596 | 2.458987 | 95.91659 | 86.91414 | 82.5375 | 88.85188 | 2.275742 | 2.26619 | 2.248798 | 2.266647 | 14195400 | 31761700 | 6215520 | 52276640 | 28915.1 | 322108.3 | 126117.3 | 478401.9 | 145949.7 | 21917.8 | 0 | 168304.7 | 3943.167 | 8822.694 | 1726.533 | 14521.29 | 46.75131 | 132.8894
509 | 380478 | 20230401191328 | 3 | 300.2952 | 2766 | 1396 | 26 | 16 | 100 | 96 | 864 | 432 | 45 | 1588 | 1645 | 1660 | 115 | 61 | 50 | 101 | 50 | 55 | 0 | 834 | 479 | 148 | 310 | 0 | 181 | 0 | 1144 | 0 | 479 | 148 | 0 | 181 | 1461 | 491 | 0 | 0 | -57 | 13119079 | 20230401 | ZIt5nfZ3 | 3 | 80 | 2197 | 20230401190122 | 20230401191409 | 20230401191744 | 20230401192320 | 0 | 0 | 0 |  | 0 |  | 0 | 0 | 0 | 0 | 0 | 0 | 3198 |  | 1 | 1 | 1 | 1 | 1 | 4 | 1 | 1 | 0 | 0 | 0 | 0 | 0 | 0 | 0 | 0 | 0 | 0 | 0 | 0 | 0 | 0 | 0 | 0 | 0 | 0 | 0 | 0 | 0 | 0 | 0 | 0 | 0 | 0 | 0 | 0 | 0 | 0 | 0 | 0 | 0 | 0 | 0 | 0 | 0 | 0 | 0 | 0 | 0 | 0 | 0 | 0 | 0 | 0 | 0 | 0 | 0 | 0 | 0 | 0 | 0 | 0 | 0 | 0 | 0 | 0 | 0 | 0 | 0 | 0 | 0 | 0 | 0 | 0 | 0 | 0 | 0 | 0 | 0 | 0 | 0 | 0 | 0 | 0 | 0 | 0 | 0 | 0 | 0 | 0 | 0 | 0 | 0 | 0 | 0 | 0 | 0 | 0 | 0 | 0 | 104 | 68200 | 1244 | 13380 | 260 |  |  | 13640 | 34 | 139 |  | 300 | 1676 | 253 |  | 0 |  | 20230401191642 | 0 | 0 | 1461 | 0 | [] | 0 | 20230401190126 | 20230401191445 | 799 | 1249.039 | 1239.921 | 1224 | 1241 | 64531.05 | 66405.94 | 58573.12 | 65113.73 | 0.9952401 | 1.022454 | 0.9114286 | 1.003955 | 2.443625 | 2.423489 | 2.43 | 2.429887 | 1.785895 | 1.793955 | 1.841429 | 1.79622 | 103.0254 | 83.16083 | 84.14107 | 88.94865 | 2.11476 | 2.108722 | 2.135714 | 2.113054 | 14723250 | 32684630 | 4458045 | 51972920 | 95940.5 | 327333.3 | 130587.2 | 555166.3 | 92164.05 | 0.2 | 0 | 92164.9 | 4089.792 | 9079.064 | 1238.346 | 14436.92 | 25.60136 | 154.2128 |  | 1026
510 | 380531 | 20230402132210 | 2 | 283 | 2747 | 1355 | 42 | 17 | 111 | 5 | 850 | 484 | 130 | 1612 | 1656 | 1660 | 139 | 60 | 121 | 51 | 63 | 50 | 0 | 816 | 479 | 151 | 321 | 73 | 0 | 0 | 1137 | 143 | 479 | 151 | 61 | 41 | 1515 | 394 | 0 | 1 | -44 | 13118985 | 20230402 | ZIt5nfZ3 | 3 | 80 | 2225 | 20230402131348 | 20230402132825 | 20230402133131 | 20230402133629 | 0 | 0 | 0 |  | 0 |  | 0 | 0 | 0 | 0 | 0 | 0 | 3231 |  | 1 | 1 | 1 | 1 | 1 | 4 | 1 | 1 | 0 | 0 | 0 | 0 | 0 | 0 | 0 | 0 | 0 | 0 | 0 | 0 | 0 | 0 | 0 | 0 | 0 | 0 | 0 | 0 | 0 | 0 | 0 | 0 | 0 | 0 | 0 | 0 | 0 | 0 | 69 | 0 | 0 | 0 | 0 | 0 | 0 | 0 | 0 | 0 | 0 | 0 | 0 | 0 | 0 | 0 | 0 | 0 | 0 | 0 | 0 | 0 | 0 | 0 | 0 | 0 | 0 | 0 | 0 | 0 | 0 | 0 | 0 | 0 | 0 | 0 | 0 | 0 | 0 | 0 | 0 | 0 | 0 | 0 | 0 | 0 | 0 | 0 | 0 | 0 | 0 | 0 | 0 | 0 | 0 | 0 | 0 | 0 | 0 | 0 | 0 | 0 | 94 | 60200 | 1267 | 13900 |  |  |  | 13900 | 62 | 109 |  | 300 | 1662 | 350 |  | 1 |  | 20230402132517 | 0 | 0 | 1515 | 0 | [] | 0 | 20230402130853 | 20230402132319 | 866 | 1271.073 | 1269.838 | 1227 | 1266.776 | 57905.08 | 59425.77 | 54126.23 | 58571.55 | 0.9005691 | 0.9189655 | 0.8415942 | 0.9075751 | 2.305772 | 2.290436 | 2.29 | 2.294757 | 2.063699 | 2.096316 | 2.083478 | 2.086028 | 80.9061 | 93.0948 | 84.28297 | 88.93033 | 2.184736 | 2.193376 | 2.186739 | 2.190393 | 14194195 | 32694015 | 3685325 | 50672575 | 0 | 307322.5 | 125699.7 | 433696.4 | 158573.6 | 102379.6 | 0 | 261598.6 | 3942.832 | 9081.671 | 1023.701 | 14075.72 | 72.66628 | 120.4712 |  | 1028
511 | 380533 | 20230402140108 | 2 | 258 | 2761 | 1375 | 39 | 18 | 101 | 5 | 850 | 485 | 106 | 1616 | 1645 | 1675 | 143 | 63 | 50 | 52 | 121 | 56 | 0 | 815 | 480 | 150 | 345 | 148 | 0 | 21 | 1161 | 257 | 480 | 150 | 59 | 0 | 1532 | 493 | 21 | 0 | -29 | 13118986 | 20230402 | ZIt5nfZ3 | 3 | 80 | 2226 | 20230402134743 | 20230402140213 | 20230402140528 | 20230402141028 | 0 | 0 | 0 |  | 0 |  | 0 | 0 | 0 | 0 | 0 | 0 | 3246 |  | 1 | 1 | 1 | 1 | 1 | 4 | 1 | 1 | 0 | 0 | 0 | 0 | 0 | 0 | 0 | 0 | 0 | 0 | 0 | 0 | 0 | 0 | 0 | 0 | 0 | 0 | 0 | 0 | 0 | 0 | 0 | 0 | 0 | 0 | 0 | 0 | 0 | 0 | 87 | 0 | 0 | 0 | 0 | 0 | 0 | 0 | 0 | 0 | 0 | 0 | 0 | 0 | 0 | 0 | 0 | 0 | 0 | 0 | 0 | 0 | 0 | 0 | 0 | 0 | 0 | 0 | 0 | 0 | 0 | 0 | 0 | 0 | 0 | 0 | 0 | 0 | 0 | 0 | 0 | 0 | 0 | 0 | 0 | 0 | 0 | 0 | 0 | 0 | 0 | 0 | 0 | 0 | 0 | 0 | 0 | 0 | 0 | 0 | 0 | 0 | 94 | 60100 | 1257 | 13730 |  |  |  | 13730 | 68 | 112 |  | 300 | 1656 | 360 |  | 1 |  | 20230402140405 | 0 | 0 | 1532 | 0 | [] | 0 | 20230402134749 | 20230402140208 | 859 | 1265.41 | 1268.375 | 1227 | 1264.643 | 57663.85 | 59364.97 | 53618 | 58480.35 | 0.8988934 | 0.9128108 | 0.8363333 | 0.9035157 | 2.321066 | 2.310396 | 2.3 | 2.312701 | 2.177746 | 2.12227 | 2.144833 | 2.139604 | 79.87259 | 91.85739 | 84.175 | 87.91649 | 2.249406 | 2.216333 | 2.222417 | 2.226152 | 14020995 | 32897980 | 3168015 | 50185875 | 0 | 308319.8 | 117295.7 | 426288.9 | 155268 | 98871.5 | 0 | 254777.1 | 3894.721 | 9138.328 | 880.0042 | 13940.52 | 70.77142 | 118.4136 |  | 1028
512 | 380535 | 20230402145445 | 2 | 324 | 2748 | 1387 | 36 | 16 | 97 | 9 | 850 | 484 | 95 | 1613 | 1650 | 1650 | 148 | 63 | 50 | 51 | 122 | 50 | 0 | 815 | 480 | 150 | 285 | 57 | 0 | 0 | 1100 | 143 | 480 | 150 | 59 | 0 | 1531 | 342 | 0 | 1 | -37 | 13118987 | 20230402 | ZIt5nfZ3 | 3 | 80 | 2227 | 20230402144121 | 20230402145547 | 20230402145849 | 20230402150434 | 0 | 0 | 0 |  | 0 |  | 0 | 0 | 0 | 0 | 0 | 0 | 3232 |  | 1 | 1 | 1 | 1 | 1 | 4 | 1 | 1 | 0 | 0 | 0 | 0 | 0 | 0 | 0 | 0 | 0 | 0 | 0 | 0 | 0 | 0 | 0 | 0 | 0 | 0 | 0 | 0 | 0 | 0 | 0 | 0 | 0 | 0 | 0 | 0 | 0 | 0 | 86 | 0 | 0 | 0 | 0 | 0 | 0 | 0 | 0 | 0 | 0 | 0 | 0 | 0 | 0 | 0 | 0 | 0 | 0 | 0 | 0 | 0 | 0 | 0 | 0 | 0 | 0 | 0 | 0 | 0 | 0 | 0 | 0 | 0 | 0 | 0 | 0 | 0 | 0 | 0 | 0 | 0 | 0 | 0 | 0 | 0 | 0 | 0 | 0 | 0 | 0 | 0 | 0 | 0 | 0 | 0 | 0 | 0 | 0 | 0 | 0 | 0 | 94 | 60100 | 1268 | 13660 |  |  |  | 13660 | 64 | 116 |  | 300 | 1649 | 354 |  | 1 |  | 20230402145739 | 0 | 0 | 1531 | 0 | [] | 0 | 20230402144125 | 20230402145541 | 856 | 1269.93 | 1270.399 | 1227 | 1267.426 | 57659.71 | 59348.74 | 53326.96 | 58475.32 | 0.89893 | 0.922711 | 0.8357143 | 0.9102687 | 2.35 | 2.341759 | 2.34 | 2.343984 | 2.101893 | 2.137074 | 2.12 | 2.12597 | 79.25916 | 91.46178 | 84.1625 | 87.5202 | 2.225946 | 2.239417 | 2.23 | 2.234977 | 13962370 | 33008130 | 2937720 | 50006345 | 0 | 307924.5 | 115388.6 | 423986.4 | 153440.5 | 98977 | 0 | 253048.7 | 3878.436 | 9168.925 | 816.0333 | 13890.65 | 70.29132 | 117.774 |  | 1028
513 | 380537 | 20230402153326 | 2 | 198 | 2748 | 1362 | 52 | 17 | 106 | 5 | 850 | 484 | 153 | 1593 | 1641 | 1650 | 147 | 61 | 52 | 51 | 121 | 52 | 0 | 895 | 578 | 148 | 311 | 127 | 0 | 0 | 1207 | 244 | 578 | 148 | 62 | 70 | 1738 | 438 | 0 | 1 | -48 | 13118988 | 20230402 | ZIt5nfZ3 | 3 | 80 | 2228 | 20230402151953 | 20230402153505 | 20230402153735 | 20230402154447 | 0 | 0 | 0 |  | 0 |  | 0 | 0 | 0 | 0 | 0 | 0 | 3232 |  | 1 | 1 | 1 | 1 | 1 | 4 | 1 | 1 | 0 | 0 | 0 | 0 | 0 | 0 | 0 | 0 | 0 | 0 | 0 | 0 | 0 | 0 | 0 | 0 | 0 | 0 | 0 | 0 | 0 | 0 | 0 | 0 | 0 | 0 | 0 | 0 | 0 | 0 | 117 | 0 | 0 | 0 | 0 | 0 | 0 | 0 | 0 | 0 | 0 | 0 | 0 | 0 | 0 | 0 | 0 | 0 | 0 | 0 | 0 | 0 | 0 | 0 | 0 | 0 | 0 | 0 | 0 | 0 | 0 | 0 | 0 | 0 | 0 | 0 | 0 | 0 | 0 | 0 | 0 | 0 | 0 | 0 | 0 | 0 | 0 | 0 | 0 | 0 | 0 | 0 | 0 | 0 | 0 | 0 | 0 | 0 | 0 | 0 | 0 | 0 | 85 | 54600 | 1247 | 14080 |  |  |  | 14080 | 94 | 122 |  | 300 | 1643 | 331 |  | 1 |  | 20230402153658 | 0 | 0 | 1738 | 0 | [] | 0 | 20230402151958 | 20230402153500 | 902 | 1255.322 | 1259.04 | 1227 | 1254.65 | 55172.78 | 57990.58 | 60024.15 | 57405.9 | 0.8556863 | 0.8972695 | 0.9380851 | 0.8897672 | 2.35 | 2.340994 | 2.33 | 2.342395 | 2.204667 | 2.135443 | 2.129149 | 2.154357 | 79.6 | 91.61467 | 84.02566 | 87.42719 | 2.277333 | 2.238219 | 2.229574 | 2.248376 | 14022940 | 32011240 | 5582380 | 51731675 | 0 | 301412.2 | 140837.5 | 442921.9 | 161747.2 | 103236.6 | 0 | 265620.6 | 3895.261 | 8892.011 | 1550.661 | 14369.91 | 73.7835 | 123.0339 |  | 1028
514 | 380646 | 20230404022354 | 2 | 660 | 2573 | 1375 | 40 | 17 | 103 | 5 | 868 | 388 | 328 | 1604 | 1676 | 1675 | 116 | 50 | 141 | 50 | 31 | 0 | 0 | 802 | 480 | 152 | 302 | 0 | 0 | 0 | 1105 | 127 | 480 | 152 | 0 | 0 | 1561 | 302 | 0 | 1 | -72 | 13119156 | 20230404 | ZIt5nfZ3 | 3 | 80 | 2277 | 20230404021632 | 20230404023143 | 20230404023559 | 20230404024106 | 0 | 0 | 0 |  | 0 |  | 0 | 0 | 0 | 0 | 0 | 0 | 2961 |  | 1 | 1 | 1 | 1 | 1 | 4 | 1 | 1 | 0 | 0 | 0 | 0 | 0 | 0 | 0 | 0 | 0 | 0 | 0 | 0 | 0 | 0 | 0 | 0 | 0 | 0 | 0 | 0 | 0 | 0 | 0 | 0 | 0 | 0 | 0 | 0 | 0 | 0 | 127 | 0 | 0 | 0 | 0 | 0 | 0 | 0 | 0 | 0 | 0 | 0 | 0 | 0 | 0 | 0 | 0 | 0 | 0 | 0 | 0 | 0 | 0 | 0 | 0 | 0 | 0 | 0 | 0 | 0 | 0 | 0 | 0 | 0 | 0 | 0 | 0 | 0 | 0 | 0 | 0 | 0 | 0 | 0 | 0 | 0 | 0 | 0 | 0 | 0 | 0 | 0 | 0 | 0 | 0 | 0 | 0 | 0 | 0 | 0 | 0 | 0 | 92 | 59900 | 1267 | 14500 |  |  |  | 14500 | 61 |  |  | 300 | 1674 | 351 |  | 1 |  | 20230404022733 | 0 | 0 | 1561 | 0 | [] | 0 | 20230404021037 | 20230404022538 | 901 | 1270.89 | 1260.82 | 1227 | 1259.755 | 58172.09 | 59279.52 | 56505.67 | 58647.15 | 0.896811 | 0.8994844 | 0.8679808 | 0.8950944 | 1.940118 | 1.950258 | 1.95 | 1.94737 | 1.925945 | 1.811473 | 1.864231 | 1.849834 | 80.42352 | 91.59144 | 82.60084 | 87.40534 | 1.933032 | 1.880866 | 1.907115 | 1.898602 | 14724885 | 32140095 | 5827785 | 52789990 | 0 | 302499.9 | 143070.4 | 446231.1 | 162776.4 | 94722.85 | 0 | 258139.4 | 4090.246 | 8927.804 | 1618.829 | 14663.89 | 71.70539 | 123.9531 |  | 1017
515 | 380653 | 20230404044439 | 2 | 338 | 2753 | 1349 | 49 | 19 | 101 | 5 | 850 | 485 | 71 | 1620.873 | 1663 | 1650 | 184 | 51 | 50 | 31 | 126 | 43 | 0 | 791 | 478 | 151 | 336 | 0 | 0 | 0 | 1127 | 0 | 478 | 151 | 0 | 0 | 1420 | 336 | 0 | 0 | -42.12651 | 13119173 | 20230404 | ZIt5nfZ3 | 3 | 80 | 2279 | 20230404043807 | 20230404045229 | 20230404045604 | 20230404050227 | 0 | 0 | 0 |  | 0 |  | 0 | 0 | 0 | 0 | 0 | 0 | 3238 |  | 1 | 1 | 1 | 1 | 1 | 4 | 1 | 1 | 0 | 0 | 0 | 0 | 0 | 0 | 0 | 0 | 0 | 0 | 0 | 0 | 0 | 0 | 0 | 0 | 0 | 0 | 0 | 0 | 0 | 0 | 0 | 0 | 0 | 0 | 0 | 0 | 0 | 0 | 0 | 0 | 0 | 0 | 0 | 0 | 0 | 0 | 0 | 0 | 0 | 0 | 0 | 0 | 0 | 0 | 0 | 0 | 0 | 0 | 0 | 0 | 0 | 0 | 0 | 0 | 0 | 0 | 0 | 0 | 0 | 0 | 0 | 0 | 0 | 0 | 0 | 0 | 0 | 0 | 0 | 0 | 0 | 0 | 0 | 0 | 0 | 0 | 0 | 0 | 0 | 0 | 0 | 0 | 0 | 0 | 0 | 0 | 0 | 0 | 0 | 0 | 91 | 59500 | 1267 | 13610 |  |  |  | 13610 | 146 |  |  | 300 | [5 empty] | 20230404044721 | 0 | 0 | 1420 | 0 | [] | 0 | 20230404043112 | 20230404044525 | 853 | 1267 | 1260.173 | 1227 | 1260.321 | 58367.4 | 59295.89 | 50703.91 | 58569.13 | 0.8996694 | 0.901062 | 0.791087 | 0.8947362 | 1.93062 | 1.930619 | 1.898043 | 1.928863 | 2.339959 | 2.375646 | 2.445435 | 2.369285 | 82.61999 | 92.18808 | 82.5125 | 88.95179 | 2.135289 | 2.153133 | 2.171739 | 2.149074 | 14072385 | 33453900 | 2283900 | 49906750 | 0 | 307525.2 | 105043.9 | 413229.2 | 159291 | 108504.4 | 0 | 268456.2 | 3908.996 | 9292.75 | 634.4167 | 13862.99 | 74.57117 | 114.7859
516 | 380665 | 20230404083056 | 4 | 298 | 2750 | 1405 | 49 | 18 | 105 | 5 | 850 | 484 | 223 | 1633 | 1661 | 1655 | 196 | 50 | 50 | 188 | 0 | 0 | 0 | 663 | 479 | 146 | 258 | 253 | 0 | 0 | 1221 | 355 | 479 | 146 | 188 | 0 | 1587 | 511 | 0 | 1 | -28 | 13119154 | 20230404 | ZIt5nfZ3 | 3 | 80 | 2283 | 20230404081728 | 20230404083213 | 20230404083644 | 20230404084142 | 0 | 0 | 0 |  | 0 |  | 0 | 0 | 0 | 0 | 0 | 0 | 3234 |  | 1 | 1 | 1 | 1 | 1 | 4 | 1 | 1 | 299 | 0 | 0 | 0 | 0 | 0 | 0 | 0 | 0 | 0 | 0 | 0 | 0 | 0 | 0 | 0 | 0 | 0 | 0 | 0 | 0 | 0 | 0 | 0 | 0 | 0 | 0 | 0 | 0 | 0 | 0 | 0 | 0 | 0 | 0 | 0 | 0 | 0 | 0 | 0 | 0 | 0 | 0 | 0 | 0 | 0 | 0 | 0 | 0 | 0 | 0 | 0 | 0 | 0 | 0 | 0 | 0 | 0 | 0 | 0 | 0 | 0 | 0 | 0 | 0 | 0 | 0 | 0 | 0 | 102 | 0 | 0 | 0 | 0 | 0 | 0 | 0 | 0 | 0 | 0 | 0 | 0 | 0 | 0 | 0 | 0 | 0 | 0 | 0 | 0 | 0 | 0 | 92 | 59700 | 1244 | 13830 |  |  |  | 13830 | 61 | 121 |  | 300 | 1682 | 369 |  | 0 |  | 20230404083411 | 299 | 0 | 1288 | 102 | [] | 0 | 20230404081732 | 20230404083207 | 875 | 1244 | 1258.529 | 1235 | 1252.469 | 58361.2 | 58136.93 | 54424.51 | 57899.77 | 0.898 | 0.8760108 | 0.8401408 | 0.8793829 | 2.01 | 2.003231 | 2.01 | 2.005714 | 2.49768 | 2.450524 | 2.419859 | 2.461509 | 84.55 | 93.99364 | 82.11056 | 90.33123 | 2.25384 | 2.226877 | 2.21493 | 2.233611 | 14537895 | 32159345 | 3815160 | 50609415 | 0 | 304026.5 | 128089.7 | 432773 | 168423.6 | 111886.7 | 0 | 280986.7 | 4038.304 | 8933.151 | 1059.767 | 14058.17 | 78.05186 | 120.2147 |  | 1028
517 | 380744 | 20230405150726 | 3 | 232 | 2693 | 1399 | 65 | 17 | 107 | 5 | 849 | 477 | 188 | 1611 | 1652 | 1655 | 124 | 52 | 53 | 134 | 63 | 51 | 0 | 1003 | 550 | 150 | 268 | 70 | 215 | 0 | 1271 | 70 | 550 | 150 | 107 | 281 | 1703 | 553 | 0 | 1 | -41 | 13119250 | 20230405 | ZIt5nfZ3 | 3 | 80 | 2309 | 20230405145349 | 20230405151100 | 20230405151515 | 20230405152045 | 0 | 0 | 0 |  | 0 |  | 0 | 0 | 0 | 0 | 0 | 0 | 3170 |  | 1 | 1 | 1 | 1 | 1 | 4 | 1 | 1 | 0 | 0 | 0 | 0 | 0 | 0 | 0 | 0 | 0 | 0 | 0 | 0 | 0 | 0 | 0 | 0 | 0 | 0 | 0 | 0 | 0 | 0 | 0 | 0 | 0 | 0 | 0 | 0 | 0 | 0 | 0 | 0 | 0 | 0 | 0 | 0 | 0 | 0 | 0 | 0 | 0 | 0 | 0 | 0 | 0 | 0 | 0 | 0 | 0 | 0 | 0 | 0 | 0 | 0 | 0 | 0 | 0 | 0 | 0 | 0 | 0 | 0 | 0 | 0 | 0 | 0 | 0 | 0 | 0 | 0 | 0 | 0 | 0 | 0 | 0 | 0 | 0 | 0 | 0 | 0 | 0 | 0 | 0 | 0 | 0 | 0 | 0 | 0 | 0 | 0 | 0 | 0 | 92 | 59800 | 1229 | 14730 |  |  |  | 14730 | 118 | 160 |  | 300 | 1677 | 333 |  | 0 |  | 20230405151058 | 0 | 0 | 1703 | 0 | [] | 0 | 20230405145255 | 20230405150853 | 958 | 1229.856 | 1218.232 | 1220 | 1221.681 | 56811.33 | 54956.12 | 55604.37 | 55539.79 | 0.8722878 | 0.8334833 | 0.8593103 | 0.8468058 | 2.320959 | 2.3379 | 2.34 | 2.333298 | 2.215646 | 2.24105 | 2.292988 | 2.23858 | 104.511 | 83.442 | 84.0875 | 89.46063 | 2.268303 | 2.289475 | 2.316494 | 2.285939 | 15348845 | 32930780 | 4788750 | 53154100 | 166493.9 | 399861.1 | 142600.9 | 710276.9 | 59428.4 | 0 | 0 | 59428.4 | 4263.568 | 9147.439 | 1330.208 | 14765.03 | 16.50789 | 197.2991 |  | 1025
518 | 380747 | 20230405154848 | 3 | 255 | 2689 | 1364 | 48 | 19 | 103 | 5 | 850 | 474 | 95 | 1621.585 | 1652 | 1655 | 125 | 51 | 34 | 168 | 65 | 31 | 0 | 851 | 481 | 148 | 315 | 0 | 35 | 0 | 1167 | 0 | 481 | 148 | 159 | 43 | 1480 | 350 | 0 | 1 | -30.41478 | 13119251 | 20230405 | ZIt5nfZ3 | 3 | 80 | 2310 | 20230405153953 | 20230405155433 | 20230405155925 | 20230405160512 | 0 | 0 | 0 |  | 0 |  | 0 | 0 | 0 | 0 | 0 | 0 | 3163 |  | 1 | 1 | 1 | 1 | 1 | 4 | 1 | 1 | 0 | 0 | 0 | 0 | 0 | 0 | 0 | 0 | 0 | 0 | 0 | 0 | 0 | 0 | 0 | 0 | 0 | 0 | 0 | 0 | 0 | 0 | 0 | 0 | 0 | 0 | 0 | 0 | 0 | 0 | 0 | 0 | 0 | 0 | 0 | 0 | 0 | 0 | 0 | 0 | 0 | 0 | 0 | 0 | 0 | 0 | 0 | 0 | 0 | 0 | 0 | 0 | 0 | 0 | 0 | 0 | 0 | 0 | 0 | 0 | 0 | 0 | 0 | 0 | 0 | 0 | 0 | 0 | 0 | 0 | 0 | 0 | 0 | 0 | 0 | 0 | 0 | 0 | 0 | 0 | 0 | 0 | 0 | 0 | 0 | 0 | 0 | 0 | 0 | 0 | 0 | 0 | 97 | 63200 | 1239 | 14060 |  |  |  | 14060 | 65 | 154 | 30 | 300 |  |  | 0 |  |  | 20230405155203 | 0 | 0 | 1480 | 0 | [] | 0 | 20230405153458 | 20230405154955 | 897 | 1238.254 | 1216.105 | 1220 | 1222.717 | 59962.93 | 57290.02 | 54119.55 | 57816.04 | 0.9203125 | 0.8713589 | 0.8379105 | 0.8828317 | 2.312539 | 2.338868 | 2.34 | 2.331438 | 2.194531 | 2.249338 | 2.296269 | 2.237202 | 105.9276 | 83.39713 | 84.025 | 89.87414 | 2.253535 | 2.294103 | 2.318134 | 2.28432 | 15302980 | 32839410 | 3576975 | 51809465 | 151526.9 | 382299.6 | 131079 | 666225.5 | 64754.65 | 0 | 0 | 64754.65 | 4250.828 | 9122.058 | 993.6042 | 14391.52 | 17.9874 | 185.0626 |  | 1025
519 | 380930 | 20230408061318 | 2 | 251 | 2805 | 1421 | 52 | 17 | 110 | 5 | 851 | 491 | 258 | 1624 | 1675 | 1660 | 144 | 60 | 50 | 40 | 112 | 50 | 35 | 899 | 560 | 152 | 300 | 240 | 41 | 84 | 1199 | 487 | 560 | 152 | 75 | 81 | 1773 | 581 | 84 | 0 | -51 | 13119538 | 20230408 | ZIt5nfZ3 | 3 | 80 | 2370 | 20230408055916 | 20230408061506 | 20230408061831 | 20230408062325 | 0 | 0 | 0 |  | 0 |  | 0 | 0 | 0 | 0 | 0 | 0 | 3296 |  | 1 | 1 | 1 | 1 | 1 | 4 | 1 | 1 | 0 | 0 | 0 | 0 | 0 | 0 | 0 | 0 | 0 | 0 | 0 | 0 | 0 | 0 | 0 | 0 | 0 | 0 | 0 | 0 | 0 | 0 | 0 | 0 | 0 | 0 | 0 | 0 | 0 | 0 | 162 | 0 | 0 | 0 | 0 | 0 | 0 | 0 | 0 | 0 | 0 | 0 | 0 | 0 | 0 | 0 | 0 | 0 | 0 | 0 | 0 | 0 | 0 | 0 | 0 | 0 | 0 | 0 | 0 | 0 | 0 | 0 | 0 | 0 | 0 | 0 | 0 | 0 | 0 | 0 | 0 | 0 | 0 | 0 | 0 | 0 | 0 | 0 | 0 | 0 | 0 | 0 | 0 | 0 | 0 | 0 | 0 | 0 | 0 | 0 | 0 | 0 | 83 | 55100 | 1244 | 14390 |  |  |  | 14390 | 67 | 118 |  | 300 | 1672 | 336 |  | 1 |  | 20230408061657 | 0 | 0 | 1773 | 0 | [] | 0 | 20230408055921 | 20230408061500 | 939 | 1247.856 | 1248.702 | 1224 | 1245.781 | 55309.24 | 56555.69 | 56400.88 | 56188.43 | 0.8340151 | 0.8460209 | 0.8548039 | 0.8435996 | 2.169583 | 2.1374 | 2.14 | 2.146731 | 2.226288 | 2.268534 | 2.316863 | 2.261906 | 82.76903 | 92.78578 | 83.4375 | 88.9541 | 2.197936 | 2.202967 | 2.228431 | 2.204318 | 14553880 | 32359760 | 5703740 | 52710580 | 0 | 319122.3 | 146172.3 | 465962 | 174143 | 105543.8 | 0 | 280347.2 | 4042.744 | 8988.822 | 1584.372 | 14641.83 | 77.87422 | 129.4339 |  | 1020
520 | 380933 | 20230408071500 | 2 | 304.8894 | 2789 | 1406 | 54 | 20 | 117 | 5 | 849 | 493 | 246 | 1604 | 1669 | 1665 | 147 | 61 | 50 | 40 | 109 | 50 | 36 | 452 | 580 | 0 | 291 | 252 | 0 | 37 | 1227 | 456 | 580 | 150 | 0 | 40 | 1829 | 543 | 37 | 1 | -65 | 13119539 | 20230408 | ZIt5nfZ3 | 3 | 80 | 2371 | 20230408070057 | 20230408071652 | 20230408072022 | 20230408072512 | 0 | 0 | 0 |  | 0 |  | 0 | 0 | 0 | 0 | 0 | 0 | 3282 |  | 1 | 2 | 1 | 1 | 2 | 4 | 1 | 1 | 0 | 0 | 0 | 0 | 0 | 0 | 0 | 0 | 0 | 0 | 0 | 0 | 0 | 0 | 0 | 482 | 160 | 0 | 0 | 0 | 0 | 0 | 150 | 0 | 0 | 0 | 0 | 0 | 0 | 0 | 5 | 0 | 0 | 0 | 0 | 0 | 0 | 0 | 0 | 0 | 0 | 0 | 0 | 0 | 0 | 0 | 0 | 0 | 0 | 0 | 0 | 0 | 0 | 0 | 0 | 0 | 0 | 0 | 0 | 0 | 0 | 0 | 0 | 0 | 0 | 0 | 0 | 0 | 0 | 0 | 0 | 0 | 0 | 0 | 0 | 0 | 0 | 0 | 0 | 0 | 0 | 0 | 0 | 0 | 0 | 0 | 0 | 0 | 0 | 0 | 0 | 0 | 83 | 55000 | 1244 | 14580 |  |  |  | 14580 | 141 |  |  | 300 | 1668 | 322 |  | 1 |  | 20230408071844 | 0 | 792 | 1037 | 0 | [] | 0 | 20230408070102 | 20230408071645 | 943 | 1248.219 | 1243.312 | 1224 | 1242.541 | 55694.64 | 56981.8 | 56233.24 | 56536.73 | 0.846 | 0.8573124 | 0.8527619 | 0.8536267 | 2.14 | 2.147225 | 2.15 | 2.145504 | 2.30234 | 2.240733 | 2.274667 | 2.261824 | 83.28991 | 92.9894 | 83.425 | 89.1987 | 2.22117 | 2.193979 | 2.212333 | 2.203664 | 14709920 | 32604405 | 5855550 | 53262040 | 0 | 321148.2 | 149496.1 | 471311.7 | 175906.4 | 104448.9 | 0 | 281020.5 | 4086.089 | 9056.779 | 1626.542 | 14795.01 | 78.06124 | 130.9199 |  | 1020
521 | 380936 | 20230408080536 | 4 | 234 | 2797 | 1425 | 49 | 19 | 116 | 5 | 850 | 490 | 397 | 1617 | 1673 | 1675 | 130 | 60 | 51 | 40 | 114 | 23 | 72 | 855 | 579 | 149 | 297 | 233 | 0 | 0 | 1153 | 356 | 579 | 149 | 286 | 0 | 1813 | 530 | 0 | 1 | -56 | 13119537 | 20230408 | ZIt5nfZ3 | 3 | 80 | 2372 | 20230408075835 | 20230408081531 | 20230408082040 | 20230408082731 | 0 | 0 | 0 |  | 0 |  | 0 | 0 | 0 | 0 | 0 | 0 | 3287 |  | 1 | 1 | 1 | 1 | 1 | 4 | 1 | 1 | 0 | 0 | 0 | 0 | 0 | 0 | 0 | 0 | 108 | 0 | 0 | 0 | 0 | 0 | 0 | 0 | 0 | 0 | 0 | 0 | 0 | 0 | 0 | 0 | 0 | 0 | 0 | 0 | 0 | 0 | 122 | 0 | 0 | 0 | 0 | 0 | 0 | 0 | 0 | 0 | 0 | 0 | 0 | 0 | 0 | 0 | 0 | 0 | 0 | 0 | 0 | 0 | 0 | 0 | 0 | 0 | 0 | 0 | 0 | 0 | 0 | 0 | 0 | 0 | 0 | 0 | 0 | 0 | 0 | 0 | 0 | 0 | 0 | 0 | 0 | 0 | 0 | 0 | 0 | 0 | 0 | 0 | 0 | 0 | 0 | 0 | 0 | 0 | 0 | 0 | 0 | 0 | 91 | 60000 | 1244 | 14240 |  |  |  | 14240 | 40 | 155 |  | 300 | 1678 | 404 |  | 1 |  | 20230408081223 | 108 | 0 | 1705 | 0 | [] | 0 | 20230408075240 | 20230408080724 | 884 | 1247.264 | 1263.698 | 1239.278 | 1255.212 | 58487.91 | 59244.83 | 56718.89 | 58682.78 | 0.8888514 | 0.8932084 | 0.8634259 | 0.8881109 | 2.133176 | 2.146521 | 2.163982 | 2.144186 | 2.282635 | 2.306708 | 2.27713 | 2.295034 | 100.2914 | 82.70594 | 83.61007 | 88.70474 | 2.207905 | 2.226615 | 2.220556 | 2.21961 | 17260960 | 28388440 | 6076570 | 51824050 | 87499.6 | 316811.7 | 270220.4 | 675827.6 | 149329 | 118.15 | 0 | 149473 | 4794.711 | 7885.678 | 1687.936 | 14395.57 | 41.52029 | 187.7299 |  | 1020
522 | 381127 | 20230410193736 | 2 | 304.8894 | 2814 | 1402 | 49 | 18 | 116 | 5 | 870 | 418 | 153 | 1639 | 1670 | 1675 | 105 | 60 | 120 | 51 | 50 | 32 | 0 | 451 | 478 | 0 | 334 | 164 | 0 | 149 | 1238 | 497 | 478 | 150 | 119 | 75 | 1715 | 498 | 149 | 1 | -31 | 13119679 | 20230410 | ZIt5nfZ3 | 3 | 80 | 2436 | 20230410192414 | 20230410193904 | 20230410194318 | 20230410194813 | 0 | 0 | 0 |  | 0 |  | 0 | 0 | 0 | 0 | 0 | 0 | 3232 |  | 1 | 1 | 1 | 1 | 1 | 4 | 1 | 1 | 0 | 0 | 0 | 0 | 0 | 0 | 0 | 0 | 0 | 0 | 0 | 0 | 0 | 0 | 0 | 452 | 184 | 0 | 0 | 0 | 0 | 0 | 150 | 0 | 0 | 0 | 0 | 0 | 0 | 0 | 0 | 0 | 0 | 0 | 0 | 0 | 0 | 0 | 0 | 0 | 0 | 0 | 0 | 0 | 0 | 0 | 0 | 0 | 0 | 0 | 0 | 0 | 0 | 0 | 0 | 0 | 0 | 0 | 0 | 0 | 0 | 0 | 0 | 0 | 0 | 0 | 0 | 0 | 0 | 0 | 0 | 0 | 0 | 0 | 0 | 0 | 0 | 0 | 0 | 0 | 0 | 0 | 0 | 0 | 0 | 0 | 0 | 0 | 0 | 0 | 0 | 0 | 94 | 60500 | 1254 | 14070 |  |  |  | 14070 | 298 | 123 |  | 300 | 1673 | 336 |  | 1 |  | 20230410194051 | 0 | 786 | 929 | 0 | [] | 0 | 20230410192420 | 20230410193855 | 875 | 1257.956 | 1260.527 | 1224 | 1256.501 | 58306.01 | 59347.92 | 55301.14 | 58687.25 | 0.9152823 | 0.9149088 | 0.8617722 | 0.9102171 | 2.161532 | 2.105839 | 2.08 | 2.119291 | 2.454758 | 2.476259 | 2.444304 | 2.46728 | 79.08175 | 89.08814 | 82.07548 | 85.6189 | 2.308145 | 2.291049 | 2.262152 | 2.293286 | 14405330 | 32473705 | 4319490 | 51296360 | 0 | 301577.1 | 128037.3 | 430271 | 156257.2 | 88342.4 | 0 | 245228.8 | 4001.481 | 9020.474 | 1199.858 | 14248.99 | 68.1191 | 119.5197 |  | 1018
523 | 381164 | 20230411063541 | 3 | 190 | 2719 | 1380 | 45 | 17 | 108 | 5 | 850 | 479 | 83 | 1629 | 1667 | 1660 | 150 | 64 | 50 | 79 | 54 | 82 | 0 | 851 | 479 | 150 | 314 | 0 | 32 | 0 | 1165 | 0 | 479 | 150 | 139 | 65 | 1480 | 346 | 0 | 1 | -38 | 13119725 | 20230411 | ZIt5nfZ3 | 3 | 80 | 2448 | 20230411062432 | 20230411063916 | 20230411064327 | 20230411064848 | 0 | 0 | 0 |  | 0 |  | 0 | 0 | 0 | 0 | 0 | 0 | 3198 |  | 1 | 1 | 1 | 1 | 1 | 4 | 1 | 1 | 0 | 0 | 0 | 0 | 0 | 0 | 0 | 0 | 0 | 0 | 0 | 0 | 0 | 0 | 0 | 0 | 0 | 0 | 0 | 0 | 0 | 0 | 0 | 0 | 0 | 0 | 0 | 0 | 0 | 0 | 0 | 0 | 0 | 0 | 0 | 0 | 0 | 0 | 0 | 0 | 0 | 0 | 0 | 0 | 0 | 0 | 0 | 0 | 0 | 0 | 0 | 0 | 0 | 0 | 0 | 0 | 0 | 0 | 0 | 0 | 0 | 0 | 0 | 0 | 0 | 0 | 0 | 0 | 0 | 0 | 0 | 0 | 0 | 0 | 0 | 0 | 0 | 0 | 0 | 0 | 0 | 0 | 0 | 0 | 0 | 0 | 0 | 0 | 0 | 0 | 0 | 0 | 94 | 60300 | 1229 | 13910 |  |  |  | 13910 | 62 |  |  | 300 | 1662 | 459 |  | 1 |  | 20230411063840 | 0 | 0 | 1480 | 0 | [] | 0 | 20230411062236 | 20230411063636 | 840 | 1237.402 | 1243.726 | 1219 | 1240.293 | 59058.63 | 62454.34 | 55923.27 | 61052.46 | 0.9118672 | 0.9554963 | 0.8756364 | 0.93775 | 2.234232 | 2.216342 | 2.21 | 2.22106 | 2.196183 | 2.246599 | 2.250545 | 2.232393 | 102.1676 | 81.82045 | 82.95 | 87.73211 | 2.215208 | 2.231471 | 2.230273 | 2.226726 | 14177935 | 33923065 | 3024425 | 51229535 | 129067.3 | 355439.1 | 118739.9 | 604533.3 | 67271.8 | 0 | 0 | 67271.8 | 3938.315 | 9423.074 | 840.1181 | 14230.43 | 18.68661 | 167.9259 |  | 1016
524 | 381355 | 20230413134012 | 3 | 182 | 2686 | 1326 | 42 | 16 | 98 | 5 | 850 | 474 | 502 | 1583 | 1652 | 1660 | 79 | 62 | 50 | 121 | 50 | 112 | 0 | 853 | 480 | 150 | 369 | 0 | 33 | 91 | 1222 | 91 | 480 | 150 | 0 | 177 | 1683 | 402 | 91 | 1 | -69 | 13119925 | 20230413 | ZIt5nfZ3 | 3 | 80 | 2513 | 20230413132628 | 20230413134241 | 20230413134611 | 20230413135053 | 0 | 0 | 0 |  | 0 |  | 0 | 464 | 0 | 0 | 0 | 0 | 3160 |  | 1 | 1 | 1 | 1 | 1 | 4 | 1 | 1 | 0 | 0 | 0 | 0 | 0 | 0 | 0 | 0 | 0 | 0 | 0 | 0 | 0 | 0 | 0 | 0 | 0 | 0 | 0 | 0 | 0 | 0 | 0 | 0 | 0 | 0 | 0 | 0 | 0 | 0 | 0 | 0 | 0 | 0 | 0 | 0 | 0 | 200 | 0 | 0 | 0 | 0 | 0 | 0 | 0 | 0 | 0 | 0 | 0 | 0 | 0 | 0 | 0 | 0 | 0 | 0 | 0 | 0 | 0 | 0 | 0 | 0 | 0 | 0 | 0 | 0 | 0 | 0 | 0 | 0 | 0 | 0 | 0 | 0 | 0 | 0 | 0 | 0 | 0 | 0 | 0 | 0 | 0 | 0 | 0 | 0 | 0 | 200 | 0 | 0 | 0 | 0 | 94 | 59900 | 1236 | 15830 |  |  |  | 15830 | 33 | 158 |  | 300 | 1656 | 417 |  | 1 |  | 20230413134436 | 0 | 0 | 1683 | 0 | [] | 0 | 20230413132634 | 20230413134236 | 962 | 1239.752 | 1243.922 | 1216 | 1238.572 | 59252.48 | 60239 | 57346.32 | 59529.12 | 0.9278889 | 0.9306569 | 0.8868056 | 0.923316 | 1.958444 | 1.95146 | 1.977569 | 1.957329 | 2.332852 | 2.308011 | 2.300486 | 2.313856 | 98.68792 | 80.39555 | 81.23785 | 85.65566 | 2.145648 | 2.129735 | 2.139028 | 2.135593 | 15945695 | 32959315 | 8208640 | 57216875 | 135055.6 | 351824.4 | 171572.6 | 659712 | 77474.8 | 0 | 0 | 77474.8 | 4429.36 | 9155.365 | 2280.178 | 15893.58 | 21.52078 | 183.2533 | 1022 | 1015 | -7
525 | 381412 | 20230414090938 | 2 | 330 | 2830 | 1366 | 34 | 16 | 99 | 5 | 860 | 458 | 234 | 1615 | 1666 | 1660 | 165 | 71 | 141 | 50 | 31 | 0 | 0 | 818 | 481 | 151 | 284 | 0 | 0 | 47 | 1102 | 47 | 481 | 151 | 88 | 41 | 1450 | 284 | 47 | 1 | -51 | 13119986 | 20230414 | ZIt5nfZ3 | 3 | 80 | 2532 | 20230414085609 | 20230414091114 | 20230414091514 | 20230414092251 | 0 | 0 | 0 |  | 0 |  | 0 | 0 | 0 | 0 | 0 | 0 | 3288 |  | 1 | 1 | 1 | 1 | 1 | 4 | 1 | 1 | 0 | 0 | 0 | 0 | 0 | 0 | 0 | 0 | 0 | 0 | 0 | 0 | 0 | 0 | 0 | 0 | 0 | 0 | 0 | 0 | 0 | 0 | 0 | 0 | 0 | 0 | 0 | 0 | 0 | 0 | 0 | 0 | 0 | 0 | 0 | 0 | 0 | 0 | 0 | 0 | 0 | 0 | 0 | 0 | 0 | 0 | 0 | 0 | 0 | 0 | 0 | 0 | 0 | 0 | 0 | 0 | 0 | 0 | 0 | 0 | 0 | 0 | 0 | 0 | 0 | 0 | 0 | 0 | 0 | 0 | 0 | 0 | 0 | 0 | 0 | 0 | 0 | 0 | 0 | 0 | 0 | 0 | 0 | 0 | 0 | 0 | 0 | 0 | 0 | 0 | 0 | 0 | 92 | 58800 | 1261 | 14330 |  |  |  | 14330 | 492 |  |  | 300 | 1667 | 350 |  | 1 |  | 20230414091318 | 0 | 0 | 1450 | 0 | [] | 0 | 20230414085613 | 20230414091110 | 897 | 1264.93 | 1259.027 | 1221 | 1256.812 | 58342.8125 | 59120.93 | 55574.78 | 58535.15 | 0.9035547 | 0.9020583 | 0.8591304 | 0.8980825 | 2.388711 | 2.371512 | 2.36 | 2.37524 | 2.462773 | 2.46776 | 2.442609 | 2.463757 | 82.89795 | 93.52231 | 83.6625 | 89.4789 | 2.425742 | 2.419636 | 2.401304 | 2.419498 | 14882500 | 32408970 | 5063745 | 52451790 | 0 | 309941.3 | 147246 | 457856.6 | 169111.1 | 100142.9 | 0 | 269916.4 | 4134.028 | 9002.492 | 1406.596 | 14569.94 | 74.97678 | 127.1824 |  | 1020
526 | 381568 | 20230416105817 | 4 | 211 | 2033 | 1422 | 51 | 18 | 105 | 5 | 805 | 492 | 467 | 1595 | 1665 | 1670 | 162 | 70 | 50 | 89 | 121 | 0 | 0 | 965 | 480 | 149 | 258 | 201 | 31 | 82 | 1223 | 284 | 480 | 149 | 165 | 31 | 1594 | 490 | 82 | 1 | -70 | 13120123 | 20230416 | ZIt5nfZ3 | 3 | 80 | 2586 | 20230416104426 | 20230416110027 | 20230416110346 | 20230416111154 | 0 | 0 | 0 |  | 0 |  | 0 | 0 | 0 | 0 | 0 | 0 | 2525 |  | 1 | 1 | 1 | 1 | 1 | 4 | 1 | 1 | 0 | 0 | 0 | 0 | 0 | 0 | 0 | 0 | 0 | 0 | 0 | 0 | 0 | 0 | 0 | 0 | 0 | 0 | 0 | 0 | 0 | 0 | 0 | 0 | 0 | 0 | 0 | 0 | 0 | 0 | 0 | 0 | 0 | 0 | 0 | 0 | 0 | 0 | 0 | 0 | 0 | 0 | 0 | 0 | 0 | 0 | 0 | 0 | 0 | 0 | 0 | 0 | 0 | 0 | 0 | 0 | 0 | 0 | 0 | 0 | 0 | 0 | 0 | 0 | 0 | 0 | 0 | 0 | 0 | 0 | 0 | 0 | 0 | 0 | 0 | 0 | 0 | 0 | 0 | 0 | 0 | 0 | 0 | 0 | 0 | 0 | 0 | 0 | 0 | 0 | 0 | 0 | 85 | 55200 | 1239 | 14400 |  |  |  | 14400 | 151 | 122 |  | 300 | 1677 | 379 |  | 1 |  | 20230416110209 | 0 | 0 | 1594 | 0 | [] | 0 | 20230416104432 | 20230416110023 | 951 | 1239 | 1246.738 | 1229 | 1242.24 | 53732.8 | 55911.89 | 56668.49 | 55407.21 | 0.8277652 | 0.8596257 | 0.8831746 | 0.8539012 | 2.36 | 2.334385 | 2.314286 | 2.338833 | 2.393296 | 2.40615 | 2.365555 | 2.397203 | 82.51567 | 93.58111 | 85.0875 | 89.38398 | 2.376648 | 2.370267 | 2.339921 | 2.368018 | 14137665 | 31321135 | 7092020 | 52641680 | 0 | 314597.7 | 157212.3 | 472490.7 | 173610.6 | 104724.7 | 0 | 278993.8 | 3927.129 | 8700.315 | 1970.006 | 14622.69 | 77.49826 | 131.2474 |  | 990
527 | 381571 | 20230416114102 | 4 | 252 | 2667 | 1388 | 45 | 16 | 92 | 32 | 846 | 483 | 210.609375 | 1601 | 1672 | 1660 | 182 | 70 | 60 | 50 | 121 | 0 | 0 | 852 | 479 | 148 | 315 | 0 | 0 | 0 | 1167 | 0 | 479 | 148 | 154 | 0 | 1479 | 315 | 0 | 1 | -71 | 13120124 | 20230416 | ZIt5nfZ3 | 3 | 80 | 2587 | 20230416113030 | 20230416114609 | 20230416115050 | 20230416115700 | 0 | 0 | 0 |  | 0 |  | 0 | 472 | 0 | 0 | 0 | 0 | 3150 |  | 1 | 1 | 1 | 1 | 1 | 4 | 1 | 1 | 0 | 0 | 0 | 0 | 0 | 0 | 0 | 0 | 0 | 0 | 0 | 0 | 0 | 0 | 0 | 0 | 0 | 0 | 0 | 0 | 0 | 0 | 0 | 0 | 0 | 0 | 0 | 0 | 0 | 0 | 0 | 0 | 0 | 0 | 0 | 0 | 0 | 0 | 0 | 0 | 0 | 0 | 0 | 0 | 0 | 0 | 0 | 0 | 0 | 0 | 0 | 0 | 0 | 0 | 0 | 0 | 0 | 0 | 0 | 0 | 0 | 0 | 0 | 0 | 0 | 0 | 0 | 0 | 0 | 0 | 0 | 0 | 0 | 0 | 0 | 0 | 0 | 0 | 0 | 0 | 0 | 0 | 0 | 0 | 0 | 0 | 0 | 0 | 0 | 0 | 0 | 0 | 85 | 55000 | 1239 | 14270 |  |  |  | 14270 | 73 | 120 |  | 300 | 1681 | 312 |  | 1 |  | 20230416114502 | 0 | 0 | 1479 | 0 | [] | 0 | 20230416112736 | 20230416114259 | 923 | 1243.057 | 1255.066 | 1229 | 1248.366 | 53502.03 | 58215.17 | 56307.52 | 56640.61 | 0.8263602 | 0.8971743 | 0.8812821 | 0.8751354 | 2.328582 | 2.322752 | 2.328376 | 2.325114 | 2.390192 | 2.369101 | 2.359487 | 2.373846 | 82.46542 | 93.72748 | 85.075 | 89.44607 | 2.359387 | 2.345927 | 2.343932 | 2.34948 | 13917820 | 31681875 | 6539880 | 52230300 | 0 | 301505.3 | 162315.1 | 464501 | 171526.3 | 106477 | 0 | 278661.7 | 3866.061 | 8800.521 | 1816.633 | 14508.42 | 77.40601 | 129.0281 |  | 1014
528 | 381574 | 20230416122915 | 4 | 351 | 2668 | 1485 | 43 | 16 | 101 | 18 | 844 | 493 | 246 | 1614 | 1666 | 1660 | 188 | 61 | 71 | 121 | 52 | 0 | 0 | 854 | 480 | 132 | 318 | 198 | 0 | 0 | 1173 | 198 | 480 | 132 | 66 | 33 | 1466 | 516 | 0 | 1 | -52 | 13120125 | 20230416 | ZIt5nfZ3 | 3 | 80 | 2588 | 20230416121538 | 20230416123051 | 20230416123408 | 20230416124100 | 0 | 0 | 0 |  | 0 |  | 0 | 0 | 0 | 0 | 0 | 0 | 3161 |  | 1 | 1 | 1 | 1 | 1 | 4 | 1 | 1 | 0 | 0 | 0 | 0 | 0 | 0 | 0 | 0 | 0 | 0 | 0 | 0 | 0 | 0 | 0 | 0 | 0 | 0 | 0 | 0 | 0 | 0 | 0 | 0 | 0 | 0 | 0 | 0 | 0 | 0 | 0 | 0 | 0 | 0 | 0 | 0 | 0 | 0 | 0 | 0 | 0 | 0 | 0 | 0 | 0 | 0 | 0 | 0 | 0 | 0 | 0 | 0 | 0 | 0 | 0 | 0 | 0 | 0 | 0 | 0 | 0 | 0 | 0 | 0 | 0 | 0 | 0 | 0 | 0 | 0 | 0 | 0 | 0 | 0 | 0 | 0 | 0 | 0 | 0 | 0 | 0 | 0 | 0 | 0 | 0 | 0 | 0 | 0 | 0 | 0 | 0 | 0 | 86 | 55100 | 1239 | 13710 |  |  |  | 13710 | 72 | 117 |  | 300 | 1674 | 348 |  | 1 |  | 20230416123246 | 0 | 0 | 1466 | 0 | [] | 0 | 20230416121544 | 20230416123045 | 901 | 1243.804 | 1253.032 | 1229 | 1248.02 | 53355.57 | 58152.1 | 55135.89 | 56493.31 | 0.8293333 | 0.8985072 | 0.866 | 0.8756826 | 2.28 | 2.291007 | 2.3 | 2.28879 | 2.383333 | 2.351295 | 2.379111 | 2.363141 | 82.22029 | 93.38916 | 84.8625 | 89.37644 | 2.331667 | 2.321151 | 2.339556 | 2.325966 | 13559615 | 32286735 | 4913695 | 50851615 | 0 | 304100.3 | 142416 | 447195.3 | 167070.3 | 110626.8 | 0 | 278353.8 | 3766.56 | 8968.5375 | 1364.915 | 14125.45 | 77.32051 | 124.2209 |  | 1015
529 | 381747 | 20230418215749 | 3 | 266 | 2749 | 1371 | 36 | 19 | 109 | 5 | 852 | 477 | 246 | 1638 | 1673 | 1665 | 31 | 121 | 190 | 71 | 64 | 0 | 0 | 816 | 477 | 150 | 305 | 0 | 99 | 65 | 1122 | 65 | 526 | 150 | 0 | 243 | 1443 | 404 | 65 | 1 | -35 | 13120335 | 20230418 | ZIt5nfZ3 | 3 | 80 | 2643 | 20230418214927 | 20230418220434 | 20230418221012 | 20230418221626 | 0 | 0 | 0 |  | 0 |  | 0 | 0 | 0 | 0 | 0 | 0 | 3226 |  | 1 | 1 | 1 | 1 | 1 | 4 | 1 | 1 | 0 | 0 | 0 | 0 | 0 | 0 | 0 | 0 | 0 | 0 | 0 | 0 | 0 | 0 | 0 | 0 | 0 | 0 | 0 | 0 | 0 | 0 | 0 | 0 | 0 | 0 | 0 | 0 | 0 | 0 | 0 | 0 | 0 | 0 | 0 | 0 | 0 | 0 | 0 | 0 | 0 | 0 | 0 | 0 | 0 | 0 | 0 | 0 | 0 | 0 | 0 | 0 | 0 | 0 | 0 | 0 | 0 | 0 | 0 | 0 | 0 | 0 | 0 | 0 | 0 | 0 | 0 | 0 | 0 | 0 | 48 | 0 | 0 | 0 | 0 | 0 | 0 | 0 | 0 | 0 | 0 | 0 | 0 | 0 | 0 | 0 | 0 | 0 | 0 | 0 | 0 | 0 | 96 | 60400 | 1219 | 14780 |  |  |  | 14780 | 102 | 183 |  | 300 | 1678 | 330 |  | 1 |  | 20230418220339 | 0 | 0 | 1443 | 48 | [] | 0 | 20230418214335 | 20230418215930 | 955 | 1231.987 | 1235.013 | 1219 | 1232.365 | 57966.51 | 55924.76 | 55839.21 | 56559.24 | 0.9074086 | 0.8611393 | 0.8722772 | 0.8769005 | 2.363488 | 2.365768 | 2.36 | 2.36444 | 2.21515 | 2.206311 | 2.205842 | 2.209047 | 96.77359 | 82.24057 | 84.1375 | 87.02175 | 2.289319 | 2.28604 | 2.282921 | 2.286743 | 17399620 | 30881320 | 5591375 | 53962425 | 162006.7 | 363184.5 | 233764 | 760250.8 | 70387.85 | 0 | 0 | 70387.85 | 4833.228 | 8578.144 | 1553.16 | 14989.5625 | 19.55218 | 211.1808 |  | 1017
530 | 381833 | 20230419235440 | 2 | 255 | 2334 | 1405 | 49 | 17 | 99 | 8 | 827 | 486 | 339 | 1667 | 1676 | 1675 | 209 | 60 | 60 | 30 | 33 | 48 | 14 | 890 | 476 | 148 | 317 | 0 | 0 | 270 | 1208 | 270 | 476 | 148 | 149 | 40 | 1514 | 317 | 270 | 1 | -9 | 13120326 | 20230419 | ZIt5nfZ3 | 3 | 80 | 2672 | 20230419234511 | 20230420000017 | 20230420000354 | 20230420001000 | 0 | 0 | 0 |  | 0 |  | 0 | 475 | 32 | 0 | 0 | 0 | 2820 |  | 1 | 1 | 1 | 1 | 1 | 4 | 1 | 1 | 0 | 0 | 0 | 0 | 0 | 0 | 0 | 0 | 0 | 0 | 0 | 0 | 0 | 0 | 0 | 0 | 0 | 0 | 0 | 0 | 0 | 0 | 0 | 0 | 0 | 0 | 0 | 0 | 0 | 0 | 0 | 0 | 0 | 0 | 0 | 0 | 0 | 0 | 0 | 0 | 0 | 0 | 0 | 0 | 0 | 0 | 0 | 0 | 0 | 0 | 0 | 0 | 0 | 0 | 0 | 0 | 0 | 0 | 0 | 0 | 0 | 0 | 0 | 0 | 0 | 0 | 0 | 0 | 0 | 0 | 0 | 0 | 0 | 0 | 0 | 0 | 0 | 0 | 0 | 0 | 0 | 0 | 0 | 0 | 0 | 0 | 0 | 0 | 0 | 0 | 0 | 0 | 93 | 60000 | 1250 | 14350 |  |  |  | 14350 | 68 | 122 |  | 300 | 1664 | 463 |  | 1 |  | 20230419235807 | 0 | 0 | 1514 | 0 | [] | 0 | 20230419234116 | 20230419235610 | 894 | 1248.324 | 1254.04 | 1219 | 1248.895 | 58313 | 59249.78 | 55416.56 | 58598.78 | 0.9019368 | 0.908784 | 0.8608889 | 0.9020246 | 2.226047 | 2.213412 | 2.206889 | 2.216331 | 2.164822 | 2.243575 | 2.270111 | 2.22396 | 79.73409 | 90.66699 | 84.025 | 86.90435 | 2.195435 | 2.228494 | 2.2385 | 2.220145 | 14700285 | 32599310 | 4939700 | 52333860 | 0 | 307023.5 | 138556.4 | 446252.1 | 160738.5 | 91983.05 | 0 | 253356.5 | 4083.4125 | 9055.364 | 1372.139 | 14537.18 | 70.37679 | 123.9589 |  | 1001
531 | 382127 | 20230423230850 | 2 | 511 | 2563 | 1396 | 30 | 17 | 95 | 17 | 841 | 484 | 71 | 1648 | 1662 | 1655 | 160 | 60 | 60 | 30 | 121 | 40 | 13 | 803 | 480 | 149 | 267 | 0 | 0 | 57 | 1070 | 57 | 480 | 149 | 66 | 40 | 1432 | 267 | 57 | 1 | -14 | 13120623 | 20230423 | ZIt5nfZ3 | 3 | 80 | 2768 | 20230423225537 | 20230423230930 | 20230423231306 | 20230423231754 | 0 | 0 | 0 |  | 0 |  | 0 | 450 | 0 | 0 | 0 | 0 | 3047 |  | 1 | 1 | 1 | 1 | 1 | 4 | 1 | 1 | 0 | 0 | 0 | 0 | 0 | 0 | 0 | 0 | 0 | 0 | 0 | 0 | 0 | 0 | 0 | 0 | 0 | 0 | 0 | 0 | 0 | 0 | 0 | 0 | 0 | 0 | 0 | 0 | 0 | 0 | 0 | 0 | 0 | 0 | 0 | 0 | 0 | 0 | 0 | 0 | 0 | 0 | 0 | 0 | 0 | 0 | 0 | 0 | 0 | 0 | 0 | 0 | 0 | 0 | 0 | 0 | 0 | 0 | 0 | 0 | 0 | 0 | 0 | 0 | 0 | 0 | 0 | 0 | 0 | 0 | 0 | 0 | 0 | 0 | 0 | 0 | 0 | 0 | 0 | 0 | 0 | 0 | 0 | 0 | 0 | 0 | 0 | 0 | 0 | 0 | 0 | 0 | 93 | 60200 | 1260 | 13320 |  |  |  | 13320 | 62 | 109 |  | 300 | 1663 | 395 |  | 1 |  | 20230423231123 | 0 | 0 | 1432 | 0 | [] | 0 | 20230423225536 | 20230423230927 | 831 | 1260.54 | 1253.804 | 1219 | 1254.176 | 58067.59 | 59367.25 | 49064.32 | 58537.86 | 0.8974262 | 0.8968941 | 0.7575676 | 0.8908424 | 2.38 | 2.368959 | 2.35 | 2.371264 | 2.059451 | 1.962873 | 2 | 1.99207 | 77.96704 | 89.89459 | 85.1125 | 86.27995 | 2.219726 | 2.165916 | 2.175 | 2.181667 | 13710490 | 33019330 | 1768465 | 48594685 | 0 | 306098.3 | 103656.6 | 410435.9 | 147193.9 | 93821.2 | 0 | 241635.7 | 3808.469 | 9172.036 | 491.2403 | 13498.52 | 67.12104 | 114.01 |  | 1010
532 | 382688 | 20230501145449 | 1 | 327 | 2752 | 1364 | 42 | 15 | 113 | 5 | 851 | 480 | 502 | 1599 | 1663 | 1680 | 178 | 33 | 30 | 31 | 123 | 85 | 0 | 852 | 480 | 146 | 313 | 25 | 0 | 69 | 1165 | 94 | 480 | 146 | 0 | 144 | 1478 | 338 | 69 | 0 | -64 | 13121110 | 20230501 | ZIt5nfZ3 | 3 | 80 | 2956 | 20230501144155 | 20230501145712 | 20230501150146 | 20230501150726 | 0 | 0 | 0 |  | 0 |  | 0 | 0 | 0 | 0 | 0 | 0 | 3232 |  | 1 | 1 | 1 | 1 | 1 | 4 | 1 | 1 | 0 | 0 | 0 | 0 | 0 | 0 | 0 | 0 | 0 | 0 | 0 | 0 | 0 | 0 | 0 | 0 | 0 | 0 | 0 | 0 | 0 | 0 | 0 | 0 | 0 | 0 | 0 | 0 | 0 | 0 | 0 | 0 | 0 | 0 | 0 | 0 | 0 | 0 | 0 | 0 | 0 | 0 | 0 | 0 | 0 | 0 | 0 | 0 | 0 | 0 | 0 | 0 | 0 | 0 | 0 | 0 | 0 | 0 | 0 | 0 | 0 | 0 | 0 | 0 | 0 | 0 | 0 | 0 | 0 | 0 | 0 | 0 | 0 | 0 | 0 | 0 | 0 | 0 | 0 | 0 | 0 | 0 | 0 | 0 | 0 | 0 | 0 | 0 | 0 | 0 | 0 | 0 | 84 | 60000 | 1234 | 14570 |  |  |  | 14570 | 49 | 136 |  | 300 | 1667 | 434 |  | 1 |  | 20230501145922 | 0 | 0 | 1478 | 0 | [] | 0 | 20230501144201 | 20230501145709 | 908 | 1238.219 | 1235.892 | 1214 | 1233.183 | 59664.81 | 58478.31 | 58948.43 | 58890.54 | 0.8462308 | 0.8307677 | 0.8376428 | 0.8362555 | 2.282885 | 2.27 | 2.277786 | 2.27489 | 2.023462 | 2.105787 | 2.176357 | 2.093095 | 89.9574 | 86.54163 | 83.49545 | 87.05004 | 2.153173 | 2.187894 | 2.227071 | 2.183992 | 15461865 | 29649210 | 8192565 | 53418995 | 25496.9 | 329696.8 | 181724 | 538188.6 | 160772.3 | 21159.3 | 0 | 182363 | 4294.9625 | 8235.892 | 2275.7125 | 14838.61 | 50.65639 | 149.4968
533 | 382697 | 20230501174111 | 1 | 233 | 2720 | 1408 | 45 | 17 | 109 | 5 | 850 | 480 | 281 | 1612 | 1694 | 1675 | 34 | 29 | 33 | 122 | 182 | 80 | 0 | 853 | 482 | 150 | 313 | 153 | 140 | 0 | 1167 | 153 | 482 | 150 | 0 | 283 | 1485 | 606 | 0 | 0 | -82 | 13121112 | 20230501 | ZIt5nfZ3 | 3 | 80 | 2959 | 20230501172753 | 20230501174259 | 20230501174747 | 20230501175228 | 0 | 0 | 0 |  | 0 |  | 0 | 0 | 0 | 0 | 0 | 0 | 3200 |  | 1 | 1 | 1 | 1 | 1 | 4 | 1 | 1 | 0 | 0 | 0 | 0 | 0 | 0 | 0 | 0 | 0 | 0 | 0 | 0 | 0 | 0 | 0 | 0 | 0 | 0 | 0 | 0 | 0 | 0 | 0 | 0 | 0 | 0 | 0 | 0 | 0 | 0 | 0 | 0 | 0 | 0 | 0 | 0 | 0 | 0 | 0 | 0 | 0 | 0 | 0 | 0 | 0 | 0 | 0 | 0 | 0 | 0 | 0 | 0 | 0 | 0 | 0 | 0 | 0 | 0 | 0 | 0 | 0 | 0 | 0 | 0 | 0 | 0 | 0 | 0 | 0 | 0 | 0 | 0 | 0 | 0 | 0 | 0 | 0 | 0 | 0 | 0 | 0 | 0 | 0 | 0 | 0 | 0 | 0 | 0 | 0 | 0 | 0 | 0 | 82 | 58600 | 1234 | 14650 |  |  |  | 14650 | 65 | 172 |  | 300 | 1682 | 329 |  | 1 |  | 20230501174455 | 0 | 0 | 1485 | 0 | [] | 0 | 20230501172758 | 20230501174254 | 896 | 1237.827 | 1231.531 | 1212.699 | 1231.151 | 59481.22 | 60160.28 | 58429.51 | 59768.82 | 0.8517717 | 0.8466048 | 0.8295146 | 0.8461049 | 2.20689 | 2.197273 | 2.21 | 2.201462 | 2.022165 | 2.081614 | 2.033689 | 2.059252 | 79.82859 | 91.53727 | 83.4875 | 87.2927 | 2.114528 | 2.139443 | 2.121845 | 2.130357 | 15057690 | 32380365 | 5969225 | 53499265 | 0 | 302681.3 | 148870.3 | 452219.5 | 161570.9 | 91374.6 | 0 | 253583.1 | 4182.692 | 8994.546 | 1658.118 | 14860.91 | 70.43976 | 125.6165 | 1016 | 1016 | 0
534 | 382709 | 20230501222657 | 2 | 225 | 1364 | 1403 | 46 | 17 | 112 | 5 | 737 | 485 | 188 | 1620.873 | 1641 | 1660 | 171 | 60 | 61 | 51 | 40 | 13 | 59 | 792 | 476 | 150 | 298 | 105 | 0 | 61 | 1091 | 271 | 476 | 150 | 123 | 40 | 1522 | 403 | 61 | 0 | -20.12651 | 13121113 | 20230501 | ZIt5nfZ3 | 3 | 80 | 2963 | 20230501221329 | 20230501222827 | 20230501223111 | 20230501223819 | 0 | 0 | 0 |  | 0 |  | 0 | 0 | 30 | 0 | 0 | 0 | 1849 |  | 1 | 1 | 1 | 1 | 1 | 4 | 1 | 1 | 0 | 0 | 0 | 0 | 0 | 0 | 0 | 0 | 0 | 0 | 0 | 0 | 0 | 0 | 0 | 0 | 0 | 0 | 0 | 0 | 0 | 0 | 0 | 0 | 0 | 0 | 0 | 0 | 0 | 0 | 104 | 0 | 0 | 0 | 0 | 0 | 0 | 0 | 0 | 0 | 0 | 0 | 0 | 0 | 0 | 0 | 0 | 0 | 0 | 0 | 0 | 0 | 0 | 0 | 0 | 0 | 0 | 0 | 0 | 0 | 0 | 0 | 0 | 0 | 0 | 0 | 0 | 0 | 0 | 0 | 0 | 0 | 0 | 0 | 0 | 0 | 0 | 0 | 0 | 0 | 0 | 0 | 0 | 0 | 0 | 0 | 0 | 0 | 0 | 0 | 0 | 0 | 84 | 59700 | 1249 | 14160 |  |  |  | 14160 | 222 | 122 |  | 300 | [5 empty] | 20230501223019 | 0 | 0 | 1522 | 0 | [] | 0 | 20230501221336 | 20230501222822 | 886 | 1253.028 | 1246.315 | 1219 | 1245.596 | 58542.59 | 58505.85 | 55159.41 | 58195.21 | 0.8269323 | 0.8096182 | 0.7754118 | 0.8112415 | 2.297689 | 2.282582 | 2.271529 | 2.285801 | 1.980398 | 1.985727 | 1.992471 | 1.984865 | 76.85169 | 89.86895 | 84.925 | 85.70691 | 2.139044 | 2.134155 | 2.132 | 2.135333 | 14639745 | 32130635 | 4640765 | 51506235 | 0 | 310299.1 | 136252.5 | 447231 | 153695.8 | 84478.45 | 0 | 238786.5 | 4066.596 | 8925.176 | 1289.101 | 14307.2875 | 66.3296 | 124.2308 |  | 990
535 | 382858 | 20230503211216 | 4 | 265 | 2528 | 1404 | 53 | 17 | 112 | 5 | 839 | 484 | 316 | 1611 | 1686 | 1660 | 165 | 64 | 28 | 122 | 35 | 30 | 40 | 893 | 481 | 179 | 303 | 247 | 0 | 0 | 1197 | 247 | 481 | 179 | 0 | 0 | 1553 | 550 | 0 | 0 | -75 | 13121261 | 20230503 | ZIt5nfZ3 | 3 | 80 | 3012 | 20230503205909 | 20230503211400 | 20230503211734 | 20230503212246 | 0 | 0 | 0 |  | 0 |  | 0 | 0 | 0 | 0 | 0 | 0 | 3012 |  | 1 | 1 | 1 | 1 | 1 | 4 | 1 | 1 | 0 | 0 | 0 | 0 | 0 | 0 | 0 | 0 | 0 | 0 | 0 | 0 | 0 | 0 | 0 | 0 | 0 | 0 | 0 | 0 | 0 | 0 | 0 | 0 | 0 | 0 | 0 | 0 | 0 | 0 | 0 | 0 | 0 | 0 | 0 | 0 | 0 | 0 | 0 | 0 | 0 | 0 | 0 | 0 | 0 | 0 | 0 | 0 | 0 | 0 | 0 | 0 | 0 | 0 | 0 | 0 | 0 | 0 | 0 | 0 | 0 | 0 | 0 | 0 | 0 | 0 | 0 | 0 | 0 | 0 | 0 | 0 | 0 | 0 | 0 | 0 | 0 | 0 | 0 | 0 | 0 | 0 | 0 | 0 | 0 | 0 | 0 | 0 | 0 | 0 | 0 | 0 | 85 | 60000 | 1237 | 14090 |  |  |  | 14090 | 40 |  |  | 300 | 1676 | 371 |  | 1 |  | 20230503211511 | 0 | 0 | 1553 | 0 | [] | 0 | 20230503205916 | 20230503211355 | 879 | 1237 | 1245.542 | 1223.364 | 1240.721 | 58082.89 | 59260.3 | 55813.23 | 58551.92 | 0.8264017 | 0.8306285 | 0.7910101 | 0.8250171 | 2.297657 | 2.303549 | 2.313535 | 2.303072 | 2.194059 | 2.163272 | 2.177576 | 2.173254 | 102.0865 | 81.15779 | 84.0375 | 87.17262 | 2.245858 | 2.23341 | 2.245556 | 2.238163 | 13830125 | 32011945 | 5477530 | 51415255 | 97137.35 | 350604.2 | 117337.3 | 566372.3 | 97415.05 | 0 | 0 | 97415.05 | 3841.701 | 8892.207 | 1521.536 | 14282.02 | 27.05974 | 157.3256
536 | 383038 | 20230506122031 | 4 | 632 | 2634 | 1353 | 24 | 14 | 97 | 20 | 844 | 484 | 316 | 1587 | 1646 | 1670 | 167 | 62 | 31 | 121 | 103 | 0 | 0 | 800 | 481 | 0 | 316 | 0 | 0 | 0 | 1116 | 0 | 481 | 0 | 100 | 39 | 1679 | 316 | 0 | 0 | -59 | 13121525 | 20230506 | ZIt5nfZ3 | 3 | 80 | 3075 | 20230506120715 | 20230506122516 | 20230506122633 | 20230506123115 | 0 | 0 | 0 |  | 0 |  | 0 | 0 | 0 | 0 | 0 | 0 | 3118 |  | 1 | 1 | 1 | 1 | 1 | 3 | 1 | 1 | 0 | 0 | 0 | 0 | 0 | 0 | 0 | 0 | 100 | 39 | 32 | 0 | 0 | 0 | 0 | 0 | 0 | 0 | 0 | 0 | 0 | 0 | 0 | 0 | 0 | 227 | 0 | 0 | 0 | 0 | 0 | 0 | 0 | 0 | 0 | 0 | 0 | 0 | 0 | 0 | 0 | 0 | 0 | 0 | 0 | 0 | 0 | 0 | 0 | 0 | 0 | 0 | 0 | 0 | 0 | 0 | 0 | 0 | 0 | 0 | 0 | 0 | 0 | 0 | 0 | 0 | 0 | 0 | 0 | 0 | 0 | 0 | 0 | 0 | 0 | 0 | 0 | 0 | 0 | 0 | 0 | 0 | 0 | 0 | 0 | 0 | 0 | 260 | 0 | 0 | 0 | 0 | 85 | 60700 | 1258 | 14470 | 400 |  |  | 14870 | 53 |  |  | 300 | 1659 | 330 |  | 0 |  | 20230506122328 | 171 | 227 | 1281 | 0 | [] | 0 | 20230506120721 | 20230506122223 | 902 | 1253.525 | 1276.077 | 1217.4375 | 1262.745 | 58432.64 | 59250.38 | 56661.16 | 58709.49 | 0.8260331 | 0.8255657 | 0.7972322 | 0.8221729 | 2.053099 | 2.029872 | 2.018929 | 2.034745 | 2.255826 | 2.276369 | 2.29 | 2.27255 | 102.3713 | 80.91798 | 83.0125 | 86.93383 | 2.154463 | 2.15312 | 2.154464 | 2.153647 | 14087415 | 32422775 | 6298915 | 52901940 | 101830 | 354103.8 | 117260.8 | 574475.8 | 95721.95 | 0 | 0 | 95721.95 | 3913.171 | 9006.326 | 1749.699 | 14694.98 | 26.58943 | 159.5766 |  | 1013
537 | 383433 | 20230511234044 | 4 | 885 | 2636 | 1375 | 15 | 11 | 88 | 5 | 844 | 486 | 45 | 1607 | 1647 | 1660 | 169 | 15 | 62 | 64 | 31 | 114 | 31 | 751 | 479 | 0 | 385 | 0 | 0 | 0 | 1136 | 0 | 479 | 0 | 157 | 36 | 1529 | 385 | 0 | 0 | -40 | 13122057 | 20230511 | ZIt5nfZ3 | 3 | 80 | 3202 | 20230511232735 | 20230511234211 | 20230511234458 | 20230511235231 | 0 | 0 | 0 |  | 0 |  | 0 | 0 | 0 | 0 | 0 | 0 | 3122 |  | 1 | 1 | 1 | 1 | 1 | 4 | 1 | 4 | 0 | 0 | 0 | 0 | 0 | 0 | 0 | 0 | 0 | 0 | 0 | 100 | 0 | 0 | 0 | 0 | 0 | 0 | 0 | 0 | 0 | 0 | 0 | 0 | 0 | 0 | 0 | 0 | 0 | 0 | 0 | 0 | 0 | 0 | 0 | 0 | 0 | 199 | 0 | 0 | 0 | 0 | 0 | 0 | 0 | 0 | 0 | 0 | 0 | 0 | 0 | 0 | 0 | 0 | 0 | 0 | 0 | 0 | 0 | 0 | 0 | 0 | 0 | 0 | 0 | 0 | 0 | 0 | 0 | 0 | 0 | 0 | 0 | 0 | 0 | 0 | 0 | 0 | 0 | 0 | 0 | 0 | 0 | 0 | 0 | 0 | 0 | 199 | 100 | 0 | 0 | 0 | 84 | 60400 | 1244 | 13840 |  |  |  | 13840 | 36 | 155 |  | 300 | 1661 | 267 |  | 0 |  | 20230511234411 | 100 | 0 | 1429 | 0 | [] | 0 | 20230511232742 | 20230511234207 | 865 | 1244 | 1259.699 | 1214 | 1250.831 | 58320.4 | 59267.85 | 55020.96 | 58589.8 | 0.8223887 | 0.8170841 | 0.7657831 | 0.8136763 | 2.076316 | 2.04757 | 2.016506 | 2.052798 | 2.265789 | 2.244486 | 2.25759 | 2.251827 | 101.5633 | 80.81157 | 83.025 | 86.9496 | 2.171053 | 2.146028 | 2.137048 | 2.152312 | 14352625 | 31660965 | 4518790 | 50626930 | 98731.35 | 345233.2 | 137489.4 | 582734.5 | 101319.8 | 0 | 0 | 101319.8 | 3986.84 | 8794.7125 | 1255.219 | 14063.04 | 28.1444 | 161.8707 |  | 1013
538 | 383576 | 20230513192731 | 1 | 273 | 2755 | 1400 | 47 | 15 | 108 | 27 | 850 | 484 | 165 | 1608 | 1663 | 1665 | 125 | 61 | 64 | 121 | 113 | 0 | 0 | 918 | 480 | 146 | 341 | 191 | 0 | 0 | 1260 | 191 | 480 | 146 | 124 | 44 | 1544 | 532 | 0 | 1 | -55 | 13122178 | 20230513 | ZIt5nfZ3 | 3 | 80 | 3251 | 20230513191456 | 20230513192859 | 20230513193244 | 20230513193810 | 0 | 0 | 0 |  | 0 |  | 0 | 481 | 0 | 0 | 0 | 0 | 3239 |  | 1 | 1 | 1 | 1 | 1 | 4 | 1 | 1 | 0 | 0 | 0 | 0 | 0 | 0 | 0 | 0 | 0 | 0 | 0 | 0 | 0 | 0 | 0 | 0 | 0 | 0 | 0 | 0 | 0 | 0 | 0 | 0 | 0 | 0 | 0 | 0 | 0 | 0 | 0 | 0 | 0 | 0 | 0 | 0 | 0 | 0 | 0 | 0 | 0 | 0 | 0 | 0 | 0 | 0 | 0 | 0 | 0 | 0 | 0 | 0 | 0 | 0 | 0 | 0 | 0 | 0 | 0 | 0 | 0 | 0 | 0 | 0 | 0 | 0 | 0 | 0 | 0 | 0 | 0 | 0 | 0 | 0 | 0 | 0 | 0 | 0 | 0 | 0 | 0 | 0 | 0 | 0 | 0 | 0 | 0 | 0 | 0 | 0 | 0 | 0 | 84 | 60100 | 1237 | 13910 |  |  |  | 13910 | 41 | 133 |  | 300 | 1669 | 332 |  | 1 |  | 20230513193055 | 0 | 0 | 1544 | 0 | [] | 0 | 20230513191502 | 20230513192854 | 832 | 1241.084 | 1244.975 | 1209.867 | 1240.359375 | 59944.62 | 62548.57 | 58672.05 | 61416.97 | 0.8583614 | 0.8822701 | 0.8415663 | 0.8713702 | 2.048487 | 2.056928 | 2.043012 | 2.053125 | 2.138403 | 2.05998 | 2.058193 | 2.082236 | 98.71113 | 81.90888 | 82.4875 | 86.77302 | 2.093445 | 2.058454 | 2.050602 | 2.06768 | 14217060 | 31914590 | 4818560 | 51045300 | 51690.3 | 326637 | 134619.6 | 514212.8 | 135500.4 | 7448.75 | 0 | 143200.8 | 3949.183 | 8865.164 | 1338.489 | 14179.25 | 39.778 | 142.8369
539 | 383634 | 20230514133032 | 4 | 391 | 2636 | 1364 | 34 | 15 | 100 | 6 | 844 | 485 | 210.609375 | 1634 | 1676 | 1665 | 122 | 60 | 61 | 120 | 122 | 0 | 0 | 801 | 479 | 151 | 294 | 64 | 40 | 107 | 1096 | 171 | 479 | 151 | 157 | 79 | 1431 | 398 | 107 | 1 | -42 | 13122204 | 20230514 | ZIt5nfZ3 | 3 | 80 | 3271 | 20230514131728 | 20230514133224 | 20230514133721 | 20230514134248 | 0 | 0 | 0 |  | 0 |  | 0 | 445 | 0 | 0 | 0 | 0 | 3121 |  | 1 | 1 | 1 | 1 | 1 | 4 | 1 | 1 | 0 | 0 | 0 | 0 | 0 | 0 | 0 | 0 | 0 | 0 | 0 | 0 | 0 | 0 | 0 | 0 | 0 | 0 | 0 | 0 | 0 | 0 | 0 | 0 | 0 | 0 | 0 | 0 | 0 | 0 | 0 | 0 | 0 | 0 | 0 | 0 | 0 | 0 | 0 | 0 | 0 | 0 | 0 | 0 | 0 | 0 | 0 | 0 | 0 | 0 | 0 | 0 | 0 | 0 | 0 | 0 | 0 | 0 | 0 | 0 | 0 | 0 | 0 | 0 | 0 | 0 | 0 | 0 | 0 | 0 | 0 | 0 | 0 | 0 | 0 | 0 | 0 | 0 | 0 | 0 | 0 | 0 | 0 | 0 | 0 | 0 | 0 | 0 | 0 | 0 | 0 | 0 | 86 | 59600 | 1255 | 14220 |  |  |  | 14220 | 35 | 162 |  | 300 | 1696 | 315 |  | 0 |  | 20230514133410 | 0 | 0 | 1431 | 0 | [] | 0 | 20230514131733 | 20230514133222 | 889 | 1250.55 | 1275.37 | 1220.127 | 1261.583 | 57842.05 | 59302.45 | 56225.55 | 58512.69 | 0.8333735 | 0.8465094 | 0.811 | 0.8384365 | 2.150362 | 2.174623 | 2.19 | 2.16973 | 2.224578 | 2.158 | 2.051727 | 2.163498 | 99.64905 | 80.28432 | 82.55 | 85.98853 | 2.18747 | 2.166311 | 2.120864 | 2.166614 | 14353435 | 31382140 | 6136625 | 51968325 | 115815.8 | 339769.7 | 143967.2 | 600824.3 | 82054.9 | 0 | 0 | 82054.9 | 3987.065 | 8717.261 | 1704.618 | 14435.65 | 22.79303 | 166.8956 |  | 1013
540 | 383722 | 20230515163749 | 3 | 266 | 2700 | 1365 | 43 | 18 | 105 | 5 | 850 | 473 | 362 | 1599 | 1653 | 1660 | 122 | 128 | 161 | 62 | 0 | 0 | 0 | 854 | 478 | 128 | 313 | 43 | 33 | 54 | 1168 | 98 | 478 | 166 | 0 | 200 | 1460 | 389 | 54 | 1 | -54 | 13122266 | 20230515 | ZIt5nfZ3 | 3 | 80 | 3300 | 20230515162514 | 20230515163946 | 20230515164311 | 20230515164832 | 0 | 0 | 0 |  | 0 |  | 0 | 0 | 0 | 0 | 0 | 0 | 3173 |  | 1 | 1 | 1 | 1 | 1 | 4 | 1 | 1 | 0 | 0 | 0 | 0 | 0 | 0 | 0 | 0 | 0 | 0 | 0 | 0 | 0 | 0 | 0 | 0 | 0 | 0 | 0 | 0 | 0 | 0 | 0 | 0 | 0 | 0 | 0 | 0 | 0 | 0 | 0 | 0 | 0 | 0 | 0 | 0 | 0 | 0 | 0 | 0 | 0 | 0 | 0 | 0 | 0 | 0 | 0 | 0 | 0 | 0 | 0 | 0 | 0 | 0 | 0 | 0 | 0 | 0 | 0 | 0 | 0 | 0 | 0 | 0 | 0 | 0 | 0 | 0 | 0 | 0 | 0 | 0 | 0 | 0 | 0 | 0 | 0 | 0 | 0 | 0 | 0 | 0 | 0 | 0 | 0 | 0 | 0 | 0 | 0 | 0 | 0 | 0 | 88 | 60200 | 1237 | 14790 |  |  |  | 14790 | 30 |  |  | 300 | 1664 | 343 |  | 1 |  | 20230515164143 | 0 | 0 | 1460 | 0 | [] | 0 | 20230515162520 | 20230515163941 | 861 | 1240.943 | 1248.018 | 1217 | 1241.962 | 59024.84 | 64092.47 | 60520.36 | 62179.91 | 0.8552439 | 0.9206362 | 0.8825893 | 0.8970035 | 1.766341 | 1.789602 | 1.841875 | 1.789756 | 2.232683 | 2.19827 | 2.205179 | 2.209001 | 97.81164 | 78.08385 | 80.75 | 84.06717 | 1.999512 | 1.993936 | 2.023527 | 1.999379 | 14465775 | 32187730 | 6727465 | 53482440 | 137815 | 313590.3 | 151164 | 603807.6 | 54057.4 | 0 | 0 | 54057.4 | 4018.271 | 8941.036 | 1868.74 | 14856.23 | 15.01594 | 167.7243 |  | 1015
541 | 383862 | 20230517120253 | 1 | 173 | 2807 | 1377 | 47 | 17 | 113 | 5 | 851 | 491 | 491 | 1598 | 1652 | 1665 | 131 | 51 | 122 | 119 | 68 | 0 | 0 | 510 | 550 | 150 | 315 | 132 | 139 | 70 | 1167 | 202 | 550 | 150 | 0 | 282 | 1551 | 586 | 70 | 0 | -54 | 13122424 | 20230517 | ZIt5nfZ3 | 3 | 80 | 3343 | 20230517114813 | 20230517120403 | 20230517120709 | 20230517121231 | 0 | 0 | 0 |  | 0 |  | 0 | 0 | 0 | 0 | 0 | 0 | 3298 |  | 1 | 1 | 1 | 1 | 1 | 2 | 1 | 1 | 341 | 0 | 0 | 0 | 0 | 0 | 0 | 0 | 0 | 0 | 0 | 0 | 0 | 0 | 0 | 0 | 0 | 0 | 0 | 0 | 0 | 0 | 0 | 0 | 0 | 0 | 0 | 0 | 0 | 0 | 0 | 0 | 0 | 0 | 0 | 0 | 0 | 0 | 0 | 0 | 0 | 0 | 0 | 0 | 0 | 0 | 0 | 0 | 0 | 0 | 0 | 0 | 0 | 0 | 0 | 0 | 0 | 0 | 0 | 0 | 0 | 0 | 0 | 0 | 0 | 0 | 0 | 0 | 0 | 0 | 0 | 0 | 0 | 0 | 0 | 0 | 0 | 0 | 0 | 0 | 0 | 0 | 0 | 0 | 0 | 0 | 0 | 0 | 0 | 0 | 0 | 0 | 81 | 58200 | 1234 | 14650 |  |  |  | 14650 | 72 |  |  | 300 | 1662 | 440 |  | 1 |  | 20230517120718 | 341 | 0 | 1210 | 0 | [] | 0 | 20230517114919 | 20230517120458 | 939 | 1235.207 | 1226.952 | 1214 | 1227.602 | 59093.85 | 55659.03 | 58777.12 | 57061.76 | 0.8334444 | 0.775 | 0.83264 | 0.7994782 | 2.344963 | 2.333162 | 2.34 | 2.337465 | 2.033407 | 2.081066 | 1.99264 | 2.055591 | 80.25838 | 95.72783 | 84.625 | 89.80173 | 2.189185 | 2.207114 | 2.16632 | 2.196528 | 15906665 | 30233430 | 7297895 | 53528085 | 0 | 320681.8 | 179394.3 | 500753.1 | 172712.8 | 95266.6 | 0 | 268620.6 | 4418.518 | 8398.175 | 2027.193 | 14868.9125 | 74.61685 | 139.0981 |  | 1020
542 | 383898 | 20230517230833 | 2 | 526 | 2591 | 1311 | 17 | 13 | 98 | 39 | 840 | 493 | 222.6408 | 1580 | 1637 | 1660 | 162 | 31 | 52 | 30 | 122 | 23 | 31 | 701 | 479 | 0 | 357 | 0 | 0 | 0 | 1058 | 0 | 479 | 0 | 110 | 0 | 1380 | 357 | 0 | 0 | -57 | 13122509 | 20230517 | ZIt5nfZ3 | 3 | 80 | 3355 | 20230517225623 | 20230517231349 | 20230517231504 | 20230517232032 | 0 | 0 | 0 |  | 0 |  | 0 | 347 | 13 | 29 | 0 | 0 | 3084 |  | 1 | 1 | 1 | 1 | 1 | 4 | 1 | 1 | 0 | 0 | 0 | 0 | 0 | 0 | 0 | 0 | 0 | 0 | 0 | 0 | 0 | 0 | 0 | 0 | 0 | 0 | 0 | 0 | 0 | 0 | 0 | 0 | 0 | 0 | 0 | 0 | 0 | 0 | 0 | 0 | 0 | 0 | 0 | 0 | 0 | 200 | 0 | 0 | 0 | 0 | 0 | 0 | 0 | 0 | 0 | 0 | 0 | 0 | 0 | 0 | 0 | 0 | 0 | 0 | 0 | 0 | 0 | 0 | 0 | 0 | 0 | 0 | 0 | 0 | 0 | 0 | 0 | 0 | 0 | 0 | 0 | 0 | 0 | 0 | 0 | 0 | 0 | 0 | 0 | 0 | 0 | 0 | 0 | 0 | 0 | 200 | 0 | 0 | 0 | 0 | 100 | 70300 | 1234 | 15310 | 430 |  |  | 15740 | 129 |  |  | 300 | 1655 | 314 |  | 0 |  | 20230517231157 | 0 | 0 | 1380 | 0 | [] | 0 | 20230517225629 | 20230517231015 | 826 | 1237.974 | 1228.059 | 1214 | 1229.108 | 66976.12 | 68916.77 | 63507.25 | 67703.69 | 0.9610345 | 0.9670122 | 0.91 | 0.958293 | 2.264009 | 2.267764 | 2.27 | 2.266985 | 2.133836 | 2.045589 | 2.036373 | 2.069237 | 74.82484 | 95.09792 | 84.1375 | 88.05032 | 2.198922 | 2.156677 | 2.153186 | 2.168111 | 15479230 | 33853850 | 6424330 | 55863435 | 0 | 276920.4 | 137312.4 | 414905.9 | 138263.4 | 96751.8 | 0 | 235608.6 | 4299.786 | 9403.847 | 1784.536 | 15517.62 | 65.44682 | 115.2516 |  | 1012
543 | 384035 | 20230519175201 | 3 | 196 | 2796 | 1402 | 40 | 14 | 100 | 5 | 850 | 490 | 351 | 1625 | 1682 | 1670 | 365 | 125 | 0 | 0 | 0 | 0 | 0 | 808 | 479 | 104 | 151 | 0 | 132 | 65 | 959 | 65 | 479 | 148 | 130 | 132 | 1434 | 436 | 65 | 1 | -57 | 13122599 | 20230519 | ZIt5nfZ3 | 3 | 80 | 3400 | 20230519173951 | 20230519175352 | 20230519175913 | 20230519180501 | 0 | 0 | 0 |  | 0 |  | 0 | 459 | 0 | 0 | 0 | 0 | 3286 |  | 1 | 1 | 1 | 1 | 1 | 4 | 1 | 1 | 0 | 0 | 0 | 0 | 0 | 0 | 0 | 43 | 0 | 0 | 0 | 0 | 0 | 0 | 0 | 0 | 0 | 0 | 0 | 0 | 0 | 0 | 0 | 0 | 0 | 0 | 0 | 0 | 0 | 0 | 0 | 0 | 0 | 0 | 0 | 0 | 0 | 0 | 0 | 0 | 0 | 0 | 0 | 0 | 0 | 0 | 0 | 0 | 0 | 0 | 0 | 153 | 0 | 0 | 0 | 0 | 0 | 0 | 0 | 0 | 0 | 0 | 0 | 0 | 0 | 0 | 0 | 0 | 0 | 0 | 0 | 0 | 0 | 0 | 0 | 0 | 0 | 0 | 0 | 0 | 0 | 0 | 0 | 0 | 0 | 0 | 0 | 0 | 0 | 153 | 0 | 0 | 88 | 62500 | 1244 | 14100 |  |  |  | 14100 | 190 |  | 30 | 300 | 1684 | 361 | 0 | 1 | 0 | 20230519175636 | 43 | 0 | 1391 | 0 | [] | 0 | 20230519173958 | 20230519175348 | 830 | 1244 | 1258.397 | 1214 | 1248.354 | 59482.13 | 64005.21 | 60621.4 | 62212.06 | 0.8273494 | 0.8789873 | 0.8398131 | 0.8584458 | 2.3849 | 2.371814 | 2.33 | 2.370349 | 2.174297 | 2.214768 | 2.241402 | 2.20606 | 100.9679 | 82.05591 | 84.125 | 87.99624 | 2.279598 | 2.293291 | 2.285701 | 2.288205 | 14755060 | 30287230 | 6435455 | 51580130 | 121737.8 | 310507.3 | 184954.8 | 618497.4 | 78752.35 | 0 | 0 | 78752.35 | 4098.628 | 8413.119 | 1787.626 | 14327.81 | 21.87565 | 171.8048 |  | 1017
544 | 384053 | 20230519234748 | 4 | 171 | 2653 | 1338 | 38 | 15 | 109 | 43 | 845 | 484 | 444 | 1644 | 1681 | 1665 | 142 | 53 | 31 | 121 | 11 | 31 | 95 | 819 | 478 | 149 | 199 | 0 | 0 | 124 | 1018 | 124 | 478 | 149 | 234 | 39 | 1446 | 312 | 124 | 0 | -37 | 13122744 | 20230519 | ZIt5nfZ3 | 3 | 80 | 3407 | 20230519233456 | 20230519234931 | 20230519235757 | 20230520000317 | 0 | 0 | 0 |  | 0 |  | 0 | 0 | 0 | 0 | 0 | 0 | 3137 |  | 1 | 1 | 1 | 1 | 1 | 4 | 1 | 1 | 0 | 0 | 0 | 0 | 0 | 0 | 0 | 0 | 0 | 0 | 0 | 0 | 0 | 0 | 0 | 0 | 0 | 0 | 0 | 0 | 0 | 0 | 0 | 0 | 0 | 0 | 0 | 0 | 0 | 0 | 0 | 0 | 0 | 0 | 0 | 0 | 0 | 0 | 0 | 0 | 0 | 0 | 0 | 0 | 0 | 0 | 0 | 0 | 0 | 0 | 0 | 113 | 0 | 0 | 0 | 0 | 0 | 0 | 0 | 0 | 0 | 0 | 0 | 0 | 0 | 0 | 0 | 0 | 0 | 0 | 0 | 0 | 0 | 0 | 0 | 0 | 0 | 39 | 0 | 0 | 0 | 0 | 0 | 0 | 0 | 0 | 0 | 0 | 0 | 113 | 0 | 0 | 86 | 61600 | 1245 | 14050 |  |  |  | 14050 | 82 | 204 |  | 300 | 1694 | 572 |  | 0 |  | 20230519235618 | 0 | 0 | 1446 | 39 | [] | 0 | 20230519233504 | 20230519234921 | 857 | 1241.538 | 1269.583 | 1220.484 | 1253.848 | 60501.6 | 59716.91 | 59665.05 | 60002.45 | 0.8334906 | 0.8067489 | 0.8203226 | 0.8181447 | 2.159591 | 2.176973 | 2.15957 | 2.168635 | 2.12239 | 1.986951 | 2.004194 | 2.039078 | 96.11034 | 78.95945 | 61.24476 | 83.40112 | 2.140991 | 2.081962 | 2.081882 | 2.103857 | 19186455 | 26583250 | 5497910 | 51368510 | 119539 | 281138.6 | 301461.1 | 703315.5 | 124324.6 | 0 | 0 | 124324.6 | 5329.571 | 7384.236 | 1527.197 | 14269.03 | 34.53461 | 195.3654 | 1015 | 1011 | -4
545 | 384062 | 20230520021730 | 4 | 264 | 2649 | 1318 | 41 | 15 | 117 | 5 | 844 | 486 | 409 | 1622 | 1669 | 1655 | 156 | 53 | 34 | 121 | 15 | 58 | 29 | 819 | 480 | 151 | 176 | 0 | 0 | 124 | 996 | 124 | 480 | 151 | 150 | 46 | 1450 | 340 | 124 | 0 | -47 | 13122745 | 20230520 | ZIt5nfZ3 | 3 | 80 | 3410 | 20230520020428 | 20230520021910 | 20230520022539 | 20230520023209 | 0 | 0 | 0 |  | 0 |  | 0 | 0 | 20 | 0 | 0 | 0 | 3135 |  | 1 | 1 | 1 | 1 | 1 | 4 | 1 | 1 | 0 | 0 | 0 | 0 | 0 | 0 | 0 | 0 | 0 | 0 | 0 | 0 | 0 | 0 | 0 | 0 | 0 | 0 | 0 | 0 | 0 | 0 | 0 | 0 | 0 | 0 | 0 | 0 | 0 | 0 | 0 | 0 | 0 | 0 | 0 | 0 | 0 | 0 | 0 | 0 | 0 | 0 | 0 | 0 | 0 | 0 | 0 | 0 | 0 | 0 | 0 | 164 | 0 | 0 | 0 | 0 | 0 | 0 | 0 | 0 | 0 | 0 | 0 | 0 | 0 | 0 | 0 | 0 | 0 | 0 | 0 | 0 | 0 | 0 | 0 | 0 | 0 | 0 | 0 | 0 | 0 | 0 | 0 | 0 | 0 | 0 | 0 | 0 | 0 | 164 | 0 | 0 | 82 | 60100 | 1254 | 13930 |  |  |  | 13930 | 45 | 177 | 30 | 300 | 1654 | 479 | 0 | 0 | 0 | 20230520022407 | 0 | 0 | 1450 | 0 | [] | 0 | 20230520020434 | 20230520021906 | 872 | 1256.567 | 1275.772 | 1215.49 | 1262.682 | 58373.96 | 59167.52 | 55916.875 | 58543 | 0.7999317 | 0.7974741 | 0.7636458 | 0.7945757 | 1.99 | 1.95735 | 1.943958 | 1.966846 | 2.141468 | 2.205694 | 2.138854 | 2.176755 | 90.28754 | 163.2501 | 154.319 | 137.7508 | 2.065734 | 2.081522 | 2.041406 | 2.0718 | 17054085 | 28530075 | 5320000 | 50999710 | 0 | 264207.1 | 224769.5 | 489513.9 | 210926.9 | 365563 | 301045.1 | 879053.8 | 4737.246 | 7925.021 | 1477.778 | 14166.59 | 244.1816 | 135.9761 |  | 1011
546 | 384092 | 20230520123036 | 2 | 227 | 2747 | 1427 | 52 | 15 | 107 | 5 | 846 | 500 | 153 | 1581 | 1657 | 1670 | 138 | 52 | 121 | 32 | 122 | 35 | 0 | 848 | 479 | 148 | 176 | 285 | 165 | 0 | 1025 | 543 | 479 | 148 | 163 | 206 | 1732 | 626 | 0 | 0 | -76 | 13122722 | 20230520 | ZIt5nfZ3 | 3 | 80 | 3418 | 20230520122008 | 20230520123357 | 20230520123906 | 20230520124453 | 0 | 0 | 0 |  | 0 |  | 0 | 0 | 0 | 0 | 0 | 0 | 3247 |  | 1 | 1 | 1 | 1 | 1 | 4 | 1 | 1 | 0 | 0 | 0 | 0 | 0 | 0 | 0 | 0 | 0 | 0 | 0 | 0 | 0 | 0 | 0 | 0 | 0 | 0 | 0 | 0 | 0 | 0 | 0 | 0 | 0 | 0 | 0 | 0 | 0 | 0 | 257 | 0 | 0 | 0 | 0 | 0 | 0 | 0 | 0 | 0 | 0 | 0 | 0 | 0 | 0 | 0 | 0 | 0 | 0 | 0 | 0 | 0 | 0 | 0 | 0 | 0 | 0 | 0 | 0 | 0 | 0 | 0 | 0 | 0 | 0 | 0 | 0 | 0 | 0 | 0 | 0 | 0 | 0 | 0 | 0 | 0 | 0 | 0 | 0 | 0 | 0 | 0 | 0 | 0 | 0 | 0 | 0 | 0 | 0 | 0 | 0 | 0 | 83 | 60000 | 1229 | 13910 |  |  |  | 13910 | 85 | 123 |  | 300 | 1670 | 311 |  | 0 |  | 20230520123431 | 0 | 0 | 1732 | 0 | [] | 0 | 20230520121713 | 20230520123234 | 921 | 1231.919 | 1215.93 | 1209 | 1219.539 | 58017.76 | 58428.53 | 56396.19 | 58052.63 | 0.8027799 | 0.8011213 | 0.7804237 | 0.7989359 | 2.193475 | 2.183493 | 2.18 | 2.185852 | 1.994672 | 2.129632 | 2.19017 | 2.099435 | 72.69706 | 92.96473 | 83.5 | 86.0525 | 2.094073 | 2.156563 | 2.185085 | 2.142644 | 14976705 | 31737055 | 6606675 | 53416425 | 0 | 302941.2 | 156980 | 460589.2 | 150028.2 | 101019.8 | 0 | 251623 | 4160.196 | 8815.849 | 1835.1875 | 14837.9 | 69.89529 | 127.9414 |  | 1015
547 | 384162 | 20230521083047 | 1 | 256 | 2786 | 1447 | 41 | 15 | 107 | 5 | 851 | 485 | 210.609375 | 1665 | 1664 | 1663 | 168 | 205 | 55 | 57 | 0 | 0 | 0 | 600 | 534 | 150 | 160 | 304 | 134 | 0 | 760 | 391 | 534 | 150 | 53 | 251 | 1533 | 759 | 0 | 1 | 1 | 13122715 | 20230521 | ZIt5nfZ3 | 3 | 80 | 3442 | 20230521081712 | 20230521083146 | 20230521083608 | 20230521084121 | 0 | 0 | 0 |  | 0 |  | 0 | 0 | 0 | 0 | 0 | 0 | 3271 |  | 1 | 1 | 1 | 1 | 1 | 4 | 1 | 1 | 0 | 0 | 0 | 0 | 0 | 0 | 0 | 0 | 0 | 0 | 0 | 0 | 0 | 0 | 0 | 0 | 0 | 0 | 0 | 0 | 0 | 0 | 0 | 0 | 0 | 0 | 0 | 0 | 0 | 0 | 0 | 0 | 0 | 0 | 0 | 0 | 0 | 0 | 0 | 249 | 0 | 0 | 0 | 0 | 0 | 0 | 0 | 0 | 0 | 0 | 0 | 161 | 0 | 0 | 0 | 0 | 0 | 0 | 0 | 0 | 0 | 0 | 0 | 0 | 0 | 0 | 0 | 0 | 0 | 86 | 0 | 0 | 0 | 0 | 0 | 0 | 0 | 0 | 0 | 0 | 0 | 0 | 0 | 0 | 0 | 0 | 0 | 0 | 0 | 410 | 0 | 0 | 76 | 57400 | 1234 | 13440 |  |  |  | 13440 | 51 | 151 |  | 300 | 1698 | 382 |  | 0 |  | 20230521083550 | 0 | 0 | 1533 | 86 | [] | 0 | 20230521081717 | 20230521083141 | 864 | 1237.619 | 1227.6 | 1214 | 1229.973 | 58408.27 | 57645.19 | 55434.81 | 57752.57 | 0.803777 | 0.7803196 | 0.7722222 | 0.7873611 | 2.206079 | 2.20344 | 2.2 | 2.204074 | 2.191978 | 2.022162 | 2.08 | 2.080417 | 102.0076 | 82.78029 | 83.8625 | 89.03451 | 2.199029 | 2.112801 | 2.14 | 2.142245 | 16188475 | 30621380 | 2942845 | 49844225 | 73581.5 | 347826.4 | 202620.4 | 625332.6 | 152549.7 | 3750.45 | 0 | 156472 | 4496.799 | 8505.939 | 817.4569 | 13845.62 | 43.46446 | 173.7035
548 | 384368 | 20230524032422 | 4 | 367 | 2705 | 1327 | 27 | 13 | 98 | 5 | 845 | 494 | 491 | 1583 | 1667 | 1670 | 218 | 61 | 30 | 126 | 59 | 0 | 0 | 779 | 479 | 0 | 294 | 0 | 0 | 0 | 1074 | 0 | 479 | 0 | 99 | 0 | 1258 | 294 | 0 | 1 | -84 | 13123027 | 20230524 | ZIt5nfZ3 | 3 | 80 | 3517 | 20230524031323 | 20230524033037 | 20230524033533 | 20230524034141 | 0 | 0 | 0 |  | 0 |  | 0 | 468 | 0 | 0 | 0 | 0 | 3199 |  | 1 | 1 | 1 | 1 | 1 | 4 | 1 | 4 | 0 | 0 | 0 | 0 | 0 | 0 | 0 | 0 | 0 | 0 | 0 | 0 | 0 | 0 | 0 | 0 | 0 | 0 | 0 | 0 | 0 | 0 | 0 | 0 | 0 | 0 | 0 | 0 | 0 | 0 | 0 | 0 | 0 | 0 | 0 | 0 | 0 | 0 | 0 | 0 | 0 | 0 | 0 | 0 | 0 | 0 | 0 | 0 | 0 | 0 | 0 | 0 | 0 | 0 | 0 | 0 | 0 | 0 | 0 | 0 | 0 | 0 | 0 | 0 | 0 | 0 | 0 | 0 | 0 | 0 | 0 | 0 | 0 | 0 | 0 | 0 | 0 | 0 | 0 | 0 | 0 | 0 | 0 | 0 | 0 | 0 | 0 | 0 | 0 | 0 | 0 | 0 | 82 | 60100 | 1270 | 14520 |  |  |  | 14520 | 42 | 135 |  | 300 | 1664 | 417 |  | 1 |  | 20230524032748 | 0 | 0 | 1258 | 0 | [] | 0 | 20230524031129 | 20230524032634 | 905 | 1261.678 | 1273.273 | 1210.402 | 1260.964 | 58302.24 | 59227.14 | 56998.33 | 58651.67 | 0.804898 | 0.8016288 | 0.7801515 | 0.7993812 | 2.142 | 2.120114 | 2.105 | 2.123834 | 2.11298 | 2.178864 | 2.219015 | 2.166884 | 102.573 | 83.21825 | 83.35 | 88.47714 | 2.12749 | 2.149489 | 2.162008 | 2.145359 | 14232235 | 31224600 | 7476440 | 53027895 | 60945.95 | 343027.6 | 137360.8 | 542629 | 139330 | 7717.4 | 0 | 147292.6 | 3953.399 | 8673.5 | 2076.789 | 14729.97 | 40.91461 | 150.7303 |  | 1013
549 | 384372 | 20230524045819 | 4 | 821 | 2769 | 1404 | 29 | 14 | 103 | 5 | 850 | 486 | 210.609375 | 1598 | 1660 | 1655 | 200 | 60 | 33 | 131 | 62 | 0 | 0 | 728 | 479 | 0 | 220 | 252 | 0 | 0 | 1151 | 252 | 479 | 0 | 132 | 0 | 1410 | 472 | 0 | 1 | -62 | 13123024 | 20230524 | ZIt5nfZ3 | 3 | 80 | 3518 | 20230524044515 | 20230524045944 | 20230524050305 | 20230524050801 | 0 | 0 | 0 |  | 0 |  | 0 | 0 | 0 | 0 | 0 | 0 | 3255 |  | 1 | 1 | 1 | 1 | 1 | 4 | 1 | 4 | 203 | 0 | 0 | 0 | 0 | 0 | 0 | 0 | 0 | 0 | 0 | 0 | 0 | 0 | 0 | 0 | 0 | 0 | 0 | 0 | 0 | 0 | 0 | 0 | 0 | 0 | 0 | 0 | 0 | 0 | 0 | 0 | 0 | 0 | 0 | 0 | 0 | 0 | 0 | 0 | 0 | 0 | 0 | 0 | 0 | 0 | 0 | 0 | 0 | 0 | 0 | 0 | 0 | 0 | 0 | 0 | 0 | 0 | 0 | 0 | 0 | 0 | 0 | 0 | 0 | 0 | 0 | 0 | 0 | 0 | 0 | 0 | 0 | 0 | 0 | 0 | 0 | 0 | 0 | 0 | 0 | 0 | 0 | 0 | 0 | 0 | 0 | 0 | 0 | 0 | 0 | 0 | 83 | 60100 | 1270 | 13760 |  |  |  | 13760 | 64 | 138 |  | 300 | 1657 | 335 |  | 1 |  | 20230524050047 | 203 | 0 | 1207 | 0 | [] | 0 | 20230524044521 | 20230524045940 | 859 | 1261.035 | 1277.461 | 1210.272 | 1266.708 | 58144.94 | 59289.85 | 55051.6 | 58582.32 | 0.8064935 | 0.8043327 | 0.7567901 | 0.8004307 | 2.108355 | 2.109214 | 2.11 | 2.109057 | 2.208095 | 2.09117 | 2.163333 | 2.129418 | 106.6584 | 82.04726 | 83.325 | 88.7861 | 2.158225 | 2.100192 | 2.136667 | 2.119237 | 13379490 | 32384050 | 4411245 | 50269685 | 78257.3 | 355757.8 | 98656.8 | 533967.8 | 118129.7 | 2562.9 | 0 | 120834.8 | 3716.525 | 8995.569 | 1225.346 | 13963.8 | 33.56524 | 148.3244 |  | 1016
550 | 384375 | 20230524054607 | 4 | 555 | 2765 | 1324 | 32 | 13 | 106 | 70 | 850 | 486 | 222.6408 | 1564 | 1668 | 1650 | 314 | 60 | 33 | 79 | 0 | 0 | 0 | 754 | 479 | 150 | 323 | 0 | 0 | 0 | 1077 | 0 | 479 | 150 | 122 | 79 | 1383 | 323 | 0 | 0 | -104 | 13123025 | 20230524 | ZIt5nfZ3 | 3 | 80 | 3519 | 20230524053235 | 20230524054831 | 20230524055357 | 20230524055836 | 0 | 0 | 0 |  | 0 |  | 0 | 0 | 0 | 0 | 0 | 0 | 3251 |  | 1 | 1 | 1 | 1 | 1 | 4 | 1 | 1 | 0 | 0 | 0 | 0 | 0 | 0 | 0 | 0 | 0 | 0 | 0 | 0 | 0 | 0 | 0 | 0 | 0 | 0 | 0 | 0 | 0 | 0 | 0 | 0 | 0 | 0 | 0 | 0 | 0 | 0 | 0 | 0 | 0 | 0 | 0 | 0 | 0 | 0 | 0 | 0 | 0 | 0 | 0 | 0 | 0 | 0 | 0 | 0 | 0 | 0 | 0 | 0 | 0 | 0 | 0 | 0 | 0 | 0 | 0 | 0 | 0 | 0 | 0 | 0 | 0 | 0 | 0 | 0 | 0 | 0 | 0 | 0 | 0 | 0 | 0 | 0 | 0 | 40 | 0 | 0 | 0 | 0 | 0 | 0 | 0 | 0 | 0 | 0 | 0 | 0 | 0 | 0 | 82 | 60000 | 1270 | 14700 |  |  |  | 14700 | 28 | 163 |  | 300 | 1645 | 272 |  | 0 |  | 20230524055216 | 0 | 0 | 1383 | 40 | [] | 0 | 20230524053239 | 20230524054826 | 947 | 1259.316 | 1276.142 | 1209.871 | 1261.191 | 58380.34 | 55934.11 | 57022.66 | 56853.33 | 0.8035714 | 0.7507393 | 0.7801439 | 0.7714572 | 2.07136 | 2.082568 | 2.085755 | 2.079556 | 2.163469 | 2.078638 | 2.107194 | 2.109166 | 100.547 | 81.66289 | 83.275 | 87.76217 | 2.117415 | 2.080603 | 2.096475 | 2.094361 | 17113765 | 28702525 | 7878660 | 53789945 | 159866.1 | 335150.1 | 245260.5 | 741572.2 | 75975.25 | 0 | 0 | 75975.25 | 4753.824 | 7972.924 | 2188.517 | 14941.65 | 21.10424 | 205.9923 |  | 1015
551 | 384612 | 20230528072449 | 4 | 418 | 2748 | 1366 | 40 | 17 | 109 | 14 | 849 | 485 | 199 | 1625 | 1650 | 1660 | 86 | 61 | 31 | 86 | 53 | 77 | 30 | 800 | 479 | 121 | 386 | 119 | 0 | 95 | 1187 | 215 | 479 | 121 | 135 | 35 | 1400 | 505 | 95 | 1 | -25 | 13123179 | 20230528 | ZIt5nfZ3 | 3 | 80 | 3601 | 20230528071139 | 20230528072621 | 20230528072846 | 20230528073644 | 0 | 0 | 0 |  | 0 |  | 0 | 0 | 61 | 0 | 0 | 0 | 3233 |  | 1 | 1 | 1 | 1 | 1 | 4 | 1 | 4 | 0 | 0 | 0 | 0 | 0 | 0 | 0 | 0 | 0 | 0 | 0 | 0 | 0 | 0 | 0 | 0 | 0 | 0 | 0 | 0 | 0 | 0 | 0 | 0 | 0 | 0 | 0 | 0 | 0 | 0 | 0 | 0 | 0 | 0 | 0 | 0 | 0 | 0 | 0 | 0 | 0 | 0 | 0 | 0 | 0 | 0 | 0 | 0 | 0 | 0 | 0 | 0 | 0 | 0 | 0 | 0 | 0 | 0 | 0 | 0 | 0 | 0 | 0 | 0 | 0 | 0 | 0 | 0 | 0 | 0 | 0 | 0 | 0 | 0 | 0 | 0 | 0 | 0 | 0 | 0 | 0 | 0 | 0 | 0 | 0 | 0 | 0 | 0 | 0 | 0 | 0 | 0 | 83 | 59900 | 1244 | 13820 |  |  |  | 13820 | 66 | 126 |  | 300 | 1664 | 340 |  | 0 |  | 20230528072811 | 0 | 0 | 1400 | 0 | [] | 0 | 20230528071143 | 20230528072616 | 873 | 1244 | 1248.176 | 1214 | 1243.589 | 56911.94 | 59297.27 | 55050.11 | 58199.13 | 0.7891498 | 0.8139517 | 0.7655172 | 0.8021077 | 1.918988 | 1.940612 | 1.96 | 1.936426 | 1.897125 | 1.859963 | 1.816667 | 1.866163 | 70.4834 | 88.39617 | 76.54296 | 82.14682 | 1.908057 | 1.900288 | 1.888333 | 1.901294 | 14010595 | 31913040 | 4741045 | 50761010 | 0 | 283508.2 | 122022.9 | 406152.3 | 138707.8 | 97068.7 | 0 | 236330.1 | 3891.832 | 8864.733 | 1316.957 | 14100.28 | 65.64725 | 112.8201 |  | 1015
552 | 384699 | 20230529111341 | 1 | 469 | 2756 | 1380 | 31 | 15 | 102 | 29 | 850 | 484 | 293 | 1593 | 1662 | 1670 | 31 | 169 | 104 | 99 | 81 | 0 | 0 | 813 | 525 | 145 | 314 | 0 | 45 | 0 | 1127 | 0 | 525 | 145 | 0 | 189 | 1483 | 359 | 0 | 1 | -69 | 13123210 | 20230529 | ZIt5nfZ3 | 3 | 80 | 3629 | 20230529110508 | 20230529112046 | 20230529112524 | 20230529113024 | 0 | 0 | 0 |  | 0 |  | 0 | 0 | 0 | 0 | 0 | 0 | 3240 |  | 1 | 1 | 1 | 1 | 1 | 2 | 1 | 1 | 0 | 0 | 0 | 0 | 0 | 0 | 0 | 0 | 0 | 0 | 0 | 0 | 0 | 0 | 0 | 0 | 0 | 0 | 0 | 0 | 0 | 0 | 0 | 0 | 0 | 0 | 0 | 0 | 0 | 0 | 0 | 0 | 0 | 0 | 0 | 0 | 0 | 0 | 0 | 0 | 0 | 0 | 0 | 0 | 0 | 0 | 0 | 0 | 0 | 0 | 0 | 0 | 0 | 0 | 0 | 0 | 0 | 0 | 0 | 0 | 0 | 0 | 0 | 0 | 0 | 0 | 0 | 0 | 0 | 0 | 0 | 0 | 0 | 0 | 0 | 0 | 0 | 0 | 0 | 0 | 0 | 0 | 0 | 0 | 0 | 0 | 0 | 0 | 0 | 0 | 0 | 0 | 81 | 60100 | 1234 | 14580 |  |  |  | 14580 | 88 |  |  | 300 | 1675 | 320 |  | 0 |  | 20230529111748 | 0 | 0 | 1483 | 0 | [] | 0 | 20230529110014 | 20230529111540 | 926 | 1237.7 | 1239.465 | 1213.008 | 1235.564 | 58286.43 | 57286.07 | 56863.03 | 57515.82 | 0.8236502 | 0.7963971 | 0.8011765 | 0.8047516 | 2.267148 | 2.232813 | 2.216303 | 2.240443 | 2.04711 | 2.15171 | 2.147059 | 2.121404 | 79.6962 | 81.77629 | 75.16544 | 80.33595 | 2.157129 | 2.192261 | 2.181681 | 2.180923 | 15278810 | 31118020 | 6718870 | 53206750 | 25942.35 | 336805.4 | 145721.9 | 509680.2 | 140971.3 | 18294.95 | 0 | 159637.3 | 4244.114 | 8643.894 | 1866.353 | 14779.65 | 44.34369 | 141.5778 |  | 1015
553 | 384808 | 20230530205017 | 1 | 490 | 2748 | 1303 | 34 | 16 | 108 | 5 | 849 | 485 | 210.609375 | 1637 | 1671 | 1675 | 152 | 31 | 58 | 131 | 30 | 83 | 0 | 885 | 478 | 0 | 328 | 0 | 0 | 0 | 1213 | 66 | 478 | 0 | 0 | 144 | 1666 | 328 | 0 | 1 | -34 | 13123225 | 20230530 | ZIt5nfZ3 | 3 | 80 | 3666 | 20230530203544 | 20230530205153 | 20230530205725 | 20230530210505 | 0 | 0 | 0 |  | 0 |  | 0 | 373 | 0 | 0 | 0 | 0 | 3233 |  | 1 | 1 | 1 | 1 | 1 | 4 | 1 | 1 | 0 | 0 | 0 | 0 | 0 | 0 | 0 | 0 | 0 | 0 | 0 | 100 | 0 | 0 | 0 | 0 | 0 | 0 | 0 | 0 | 0 | 0 | 0 | 0 | 0 | 0 | 0 | 0 | 0 | 0 | 0 | 0 | 0 | 0 | 0 | 0 | 0 | 203 | 0 | 0 | 0 | 0 | 0 | 0 | 0 | 0 | 0 | 0 | 0 | 0 | 0 | 0 | 0 | 0 | 0 | 0 | 0 | 0 | 0 | 0 | 0 | 0 | 0 | 0 | 0 | 0 | 0 | 0 | 0 | 65 | 0 | 0 | 0 | 0 | 0 | 0 | 0 | 0 | 0 | 0 | 0 | 0 | 0 | 0 | 0 | 0 | 0 | 203 | 100 | 0 | 0 | 0 | 84 | 62300 | 1234 | 15010 |  |  |  | 15010 | 104 | 157 |  | 300 | 1691 | 323 |  | 0 |  | 20230530205349 | 100 | 0 | 1566 | 65 | [] | 0 | 20230530203550 | 20230530205149 | 959 | 1237.874 | 1248.938 | 1214 | 1242.471 | 58320.04 | 56851.42 | 55557.28 | 57140.75 | 0.8183704 | 0.7784422 | 0.7735869 | 0.7892179 | 2.125148 | 2.127839 | 2.1125 | 2.12561 | 2.032667 | 1.956801 | 1.93163 | 1.975746 | 97.03037 | 81.32755 | 82.6625 | 85.87664 | 2.078907 | 2.04232 | 2.022065 | 2.050678 | 15699790 | 33895095 | 5062890 | 54748065 | 64093.3 | 384971.7 | 140195.6 | 590530.7 | 144788.8 | 2736.65 | 0 | 147679.5 | 4361.053 | 9415.304 | 1406.358 | 15207.8 | 41.0221 | 164.0363 |  | 1015
554 | 384811 | 20230530214305 | 1 | 213 | 2784 | 1390 | 45 | 20 | 121 | 5 | 851 | 484 | 339 | 1649 | 1674 | 1665 | 31 | 31 | 133 | 99 | 71 | 119 | 0 | 856 | 480 | 150 | 373 | 144 | 0 | 83 | 1229 | 228 | 480 | 150 | 0 | 145 | 1486 | 517 | 83 | 1 | -25 | 13123226 | 20230530 | ZIt5nfZ3 | 3 | 80 | 3667 | 20230530212949 | 20230530214437 | 20230530214745 | 20230530215312 | 0 | 0 | 0 |  | 0 |  | 0 | 0 | 0 | 0 | 0 | 0 | 3268 |  | 1 | 1 | 1 | 1 | 1 | 2 | 1 | 1 | 0 | 0 | 0 | 0 | 0 | 0 | 0 | 0 | 0 | 0 | 0 | 0 | 0 | 0 | 0 | 0 | 0 | 0 | 0 | 0 | 0 | 0 | 0 | 0 | 0 | 0 | 0 | 0 | 0 | 0 | 0 | 0 | 0 | 0 | 0 | 0 | 0 | 0 | 0 | 0 | 0 | 0 | 0 | 0 | 0 | 0 | 0 | 0 | 0 | 0 | 0 | 0 | 0 | 0 | 0 | 0 | 0 | 0 | 0 | 0 | 0 | 0 | 0 | 0 | 0 | 0 | 0 | 0 | 0 | 0 | 0 | 0 | 0 | 0 | 0 | 0 | 0 | 0 | 0 | 0 | 0 | 0 | 0 | 0 | 0 | 0 | 0 | 0 | 0 | 0 | 0 | 0 | 81 | 60200 | 1234 | 14020 |  |  |  | 14020 | 92 | 129 |  | 300 | 1689 | 468 |  | 0 |  | 20230530214637 | 0 | 0 | 1486 | 0 | [] | 0 | 20230530212955 | 20230530214434 | 879 | 1237.944 | 1248.311 | 1214 | 1241.889 | 58568.24 | 58610.48 | 55180.79 | 58251.21 | 0.8228 | 0.8034815 | 0.7661798 | 0.8051991 | 2.11512 | 2.122926 | 2.12 | 2.120409 | 1.98292 | 1.992278 | 2.082022 | 1.998703 | 79.47355 | 93.49801 | 82.85 | 88.43113 | 2.04902 | 2.057602 | 2.101011 | 2.059556 | 14595090 | 31604410 | 4862950 | 51152745 | 0 | 281194.3 | 140513.6 | 422370.7 | 158311.2 | 122070.9 | 0 | 281011.7 | 4054.192 | 8779.003 | 1350.819 | 14209.1 | 78.05879 | 117.3252 |  | 1016
555 | 384814 | 20230530223200 | 1 | 217 | 2806 | 1424 | 47 | 19 | 114 | 5 | 850 | 492 | 397 | 1611 | 1678 | 1670 | 51 | 66 | 62 | 30 | 132 | 120 | 31 | 611 | 480 | 147 | 614 | 266 | 44 | 45 | 1226 | 311 | 480 | 147 | 0 | 193 | 1238 | 924 | 45 | 1 | -67 | 13123227 | 20230530 | ZIt5nfZ3 | 3 | 80 | 3668 | 20230530221844 | 20230530223401 | 20230530223857 | 20230530224533 | 0 | 0 | 0 |  | 0 |  | 0 | 0 | 0 | 0 | 0 | 0 | 3298 |  | 1 | 1 | 1 | 1 | 1 | 2 | 1 | 1 | 0 | 0 | 0 | 0 | 0 | 0 | 0 | 0 | 0 | 0 | 0 | 0 | 0 | 0 | 0 | 0 | 0 | 0 | 0 | 0 | 0 | 0 | 0 | 0 | 0 | 0 | 0 | 0 | 0 | 0 | 0 | 0 | 0 | 0 | 0 | 0 | 0 | 0 | 0 | 0 | 0 | 0 | 0 | 0 | 0 | 0 | 0 | 0 | 0 | 0 | 0 | 0 | 0 | 0 | 0 | 0 | 0 | 0 | 0 | 0 | 0 | 0 | 0 | 0 | 0 | 0 | 0 | 0 | 0 | 0 | 0 | 0 | 0 | 0 | 0 | 0 | 0 | 0 | 0 | 0 | 0 | 0 | 0 | 0 | 0 | 0 | 0 | 0 | 0 | 0 | 0 | 0 | 79 | 58500 | 1234 | 14350 |  |  |  | 14350 | 85 | 142 |  | 300 | 1673 | 382 |  | 1 |  | 20230530223605 | 0 | 0 | 1238 | 0 | [] | 0 | 20230530221851 | 20230530223357 | 906 | 1239.934 | 1244.143 | 1214 | 1239.052 | 58134.77 | 58313.13 | 56572.99 | 58037.62 | 0.8133333 | 0.7991714 | 0.7835043 | 0.801181 | 2.107209 | 2.10081 | 2.12 | 2.10511 | 1.938798 | 2.049717 | 1.98812 | 2.010177 | 79.18149 | 93.92976 | 82.6875 | 88.2781 | 2.023004 | 2.075264 | 2.05406 | 2.057643 | 14952625 | 30919585 | 6571025 | 52532455 | 0 | 293541.8 | 162067.5 | 456270.8 | 162794 | 104826.1 | 0 | 268250.1 | 4153.507 | 8588.774 | 1825.285 | 14592.35 | 74.51392 | 126.7419 |  | 1017
556 | 378221 | 20230301221041 | 3 | 288 | 2787 | 1377 | 39 | 18 | 100 | 5 | 868 | 421 | 210.609375 | 1582 | 1668 | 1675 | 33 | 123 | 31 | 121 | 62 | 51 | 0 | 799 | 549 | 147 | 298 | 0 | 179 | 0 | 1097 | 0 | 549 | 189 | 0 | 412 | 1693 | 477 | 0 | 1 | -86 | 13116554 | 20230301 | ZIt5nfZf | 3 | 80 | 1219 | 20230301215747 | 20230301221245 | 20230301221617 | 20230301222413 | 0 | 0 | 0 |  | 0 |  | 0 | 0 | 0 | 0 | 0 | 0 | 3208 |  | 1 | 1 | 1 | 1 | 1 | 4 | 1 | 1 | 0 | 0 | 0 | 0 | 0 | 0 | 0 | 0 | 0 | 0 | 0 | 0 | 0 | 0 | 0 | 0 | 0 | 0 | 0 | 0 | 0 | 0 | 0 | 0 | 0 | 0 | 0 | 0 | 0 | 0 | 0 | 0 | 0 | 0 | 0 | 0 | 0 | 198 | 0 | 0 | 0 | 0 | 0 | 0 | 0 | 0 | 0 | 0 | 0 | 0 | 0 | 0 | 0 | 0 | 0 | 0 | 0 | 0 | 0 | 0 | 0 | 0 | 0 | 0 | 0 | 0 | 0 | 0 | 0 | 0 | 0 | 0 | 0 | 0 | 0 | 0 | 0 | 0 | 0 | 0 | 0 | 0 | 0 | 0 | 0 | 0 | 0 | 198 | 0 | 0 | 0 | 0 | 94 | 68000 | 1249 | 15770 |  |  |  | 15770 | 45 | 142 |  | 300 | 1669 | 311 |  | 1 |  | 20230301221509 | 0 | 0 | 1693 | 0 | ['底吹气体流量13', '底吹气体流量14', '底吹气体流量15', '底吹气体流量16'] | 2 | 20230301215752 | 20230301221240 | 888 | 1250.328 | 1228.047 | 1229 | 1234.673 | 65140.5 | 64382.75 | 61211.68 | 64178.81 | 0.9055598 | 0.8772549 | 0.8413445 | 0.8806982 | 2.880695 | 2.861608 | 2.86 | 2.866959 | 2.989961 | 2.968471 | 2.961597 | 2.973818 | 72.57495 | 68.87978 | 62.51092 | 69.10405 | 2.935328 | 2.915039 | 2.910798 | 2.920388 | 16818390 | 32783720 | 7231740 | 56936515 | 15799.4 | 245216.3 | 134031.4 | 395977.9 | 133874.2 | 35112.9 | 0 | 169456.9 | 4671.775 | 9106.589 | 2008.817 | 15815.7 | 47.07136 | 109.9939 | 1030 | 1047 | 17
557 | 379920 | 20230325080803 | 2 | 517 | 2743 | 1421 | 32 | 17 | 98 | 5 | 850 | 483 | 141 | 1637 | 1675 | 1675 | 144 | 50 | 31 | 40 | 168 | 50 | 0 | 816 | 480 | 151 | 309 | 176 | 0 | 29 | 1126 | 329 | 480 | 151 | 71 | 40 | 1570 | 485 | 29 | 1 | -38 | 13118385 | 20230325 | ZIt5nfZf | 3 | 80 | 1918 | 20230325075527 | 20230325080913 | 20230325081243 | 20230325081737 | 0 | 0 | 0 |  | 0 |  | 0 | 466 | 0 | 0 | 0 | 0 | 3226 |  | 1 | 1 | 1 | 1 | 1 | 4 | 1 | 1 | 0 | 0 | 0 | 0 | 0 | 0 | 0 | 0 | 0 | 0 | 0 | 0 | 0 | 0 | 0 | 0 | 0 | 0 | 0 | 0 | 0 | 0 | 0 | 0 | 0 | 0 | 0 | 0 | 0 | 0 | 123 | 0 | 0 | 0 | 0 | 0 | 0 | 0 | 0 | 0 | 0 | 0 | 0 | 0 | 0 | 0 | 0 | 0 | 0 | 0 | 0 | 0 | 0 | 0 | 0 | 0 | 0 | 0 | 0 | 0 | 0 | 0 | 0 | 0 | 0 | 0 | 0 | 0 | 0 | 0 | 0 | 0 | 0 | 0 | 0 | 0 | 0 | 0 | 0 | 0 | 0 | 0 | 0 | 0 | 0 | 0 | 0 | 0 | 0 | 0 | 0 | 0 | 87 | 64900 | 1260 | 14150 |  |  |  | 14150 | 48 | 123 |  | 300 | 1679 | 345 |  | 1 |  | 20230325081105 | 0 | 0 | 1570 | 0 | [] | 0 | 20230325075533 | 20230325080908 | 815 | 1259.112 | 1260.839 | 1229 | 1257.806 | 62869.01 | 63950.95 | 57631.08 | 63137.6 | 0.8469957 | 0.8467892 | 0.7773846 | 0.8413129 | 2.157425 | 2.159207 | 2.166154 | 2.159252 | 2.316609 | 2.384816 | 2.439077 | 2.369644 | 83.73605 | 94.6845 | 83.4375 | 90.65745 | 2.237017 | 2.272012 | 2.302615 | 2.264448 | 14592750 | 33012355 | 3694915 | 51400530 | 0 | 336044.9 | 120660.4 | 457660.7 | 155411.2 | 54614.05 | 0 | 210694.1 | 4053.542 | 9170.099 | 1026.365 | 14277.925 | 58.52614 | 127.128 |  | 1047
558 | 380494 | 20230402003644 | 4 | 357 | 2593 | 1351 | 28 | 19 | 111 | 5 | 842 | 486 | 386 | 1610 | 1660 | 1655 | 131 | 39 | 59 | 15 | 52 | 49 | 59 | 782 | 481 | 101 | 292 | 0 | 0 | 0 | 1074 | 95 | 481 | 101 | 157 | 0 | 1364 | 292 | 0 | 1 | -50 | 13118916 | 20230402 | ZIt5nfZf | 3 | 80 | 2205 | 20230402002431 | 20230402003822 | 20230402004050 | 20230402004631 | 0 | 0 | 0 |  | 0 |  | 0 | 0 | 31 | 51 | 0 | 0 | 3079 |  | 1 | 1 | 1 | 1 | 1 | 4 | 1 | 1 | 0 | 0 | 0 | 0 | 0 | 0 | 0 | 0 | 0 | 0 | 0 | 0 | 0 | 0 | 0 | 0 | 0 | 0 | 0 | 0 | 0 | 0 | 0 | 0 | 0 | 0 | 0 | 0 | 0 | 0 | 0 | 0 | 0 | 0 | 0 | 0 | 0 | 0 | 0 | 0 | 0 | 0 | 0 | 0 | 0 | 0 | 0 | 0 | 0 | 0 | 0 | 0 | 0 | 0 | 0 | 0 | 0 | 0 | 0 | 0 | 0 | 0 | 0 | 0 | 0 | 0 | 0 | 0 | 0 | 95 | 0 | 0 | 0 | 0 | 0 | 0 | 0 | 0 | 0 | 0 | 0 | 0 | 0 | 0 | 0 | 0 | 0 | 0 | 0 | 0 | 0 | 0 | 97 | 65100 | 1265 | 14090 |  |  |  | 14090 | 29 | 135 |  | 300 | 1676 | 425 |  | 0 |  | 20230402003916 | 0 | 0 | 1364 | 95 | [] | 0 | 20230402002437 | 20230402003817 | 820 | 1260.173 | 1286.635 | 1240.796 | 1274.337 | 62296.77 | 64101.24 | 59819.57 | 63131.51 | 0.9427727 | 0.9648126 | 0.9101075 | 0.9526951 | 2.131136 | 2.118323 | 2.11 | 2.120817 | 2.065091 | 2.084004 | 2.121828 | 2.083219 | 136.2432 | 81.65989 | 82.9379 | 96.44913 | 2.098114 | 2.101164 | 2.115914 | 2.102018 | 13650885 | 32447540 | 5511290 | 51713250 | 138935 | 330307.9 | 100829 | 571358.6 | 99852.15 | 242.95 | 0 | 100134 | 3791.9125 | 9013.206 | 1530.914 | 14364.79 | 27.815 | 158.7107 |  | 1021
559 | 380547 | 20230402190336 | 2 | 217 | 2747 | 1439 | 40.94706 | 16.87059 | 103.3471 | 11.95882 | 850 | 482 | 71 | 1622 | 1649 | 1675 | 160 | 60 | 121 | 51 | 50 | 40 | 0 | 922 | 548 | 149 | 241 | 311 | 0 | 0 | 1163 | 476 | 548 | 149 | 0 | 0 | 1784 | 552 | 0 | 0 | -27 | 13118931 | 20230402 | ZIt5nfZf | 3 | 80 | 2233 | 20230402184718 | 20230402190426 | 20230402190722 | 20230402191230 | 0 | 0 | 0 |  | 0 |  | 0 |  | 0 | 0 | 0 | 0 | 3229 |  | 1 | 1 | 1 | 1 | 1 | 4 | 1 | 1 | 0 | 0 | 0 | 0 | 0 | 0 | 0 | 0 | 0 | 0 | 0 | 0 | 0 | 0 | 0 | 0 | 0 | 0 | 0 | 0 | 0 | 0 | 0 | 0 | 0 | 0 | 0 | 0 | 0 | 0 | 165 | 0 | 0 | 0 | 0 | 0 | 0 | 0 | 0 | 0 | 0 | 0 | 0 | 0 | 0 | 0 | 0 | 0 | 0 | 0 | 0 | 0 | 0 | 0 | 0 | 0 | 0 | 0 | 0 | 0 | 0 | 0 | 0 | 0 | 0 | 0 | 0 | 0 | 0 | 0 | 0 | 0 | 0 | 0 | 0 | 0 | 0 | 0 | 0 | 0 | 0 | 0 | 0 | 0 | 0 | 0 | 0 | 0 | 0 | 0 | 0 | 0 | 92 | 60100 | 1247 | 13490 |  |  |  | 13490 | 87 |  |  | 300 | 1653 | 360 |  | 1 |  | 20230402190619 | 0 | 0 | 1784 | 0 | [] | 0 | 20230402185039 | 20230402190422 | 823 | 1254.553 | 1252.887 | 1227 | 1251.916 | 57702.85 | 60152.99 | 51549.13 | 58972.48 | 0.888766 | 0.9217159 | 0.8073913 | 0.9059174 | 2.256936 | 2.24048 | 2.228696 | 2.24452 | 2.384723 | 2.430923 | 2.47 | 2.419915 | 80.75271 | 92.23358 | 83.85054 | 88.48677 | 2.32083 | 2.335701 | 2.349348 | 2.332218 | 13511140 | 32554015 | 2322670 | 48485630 | 0 | 311327.6 | 107584.4 | 419582.8 | 151168.6 | 87939.2 | 0 | 239753 | 3753.094 | 9042.782 | 645.1861 | 13468.23 | 66.59806 | 116.5508 |  | 1027
560 | 380898 | 20230407193048 | 1 | 334 | 2738 | 1407 | 47 | 17 | 112 | 5 | 865 | 426 | 211 | 1650 | 1660 | 1680 | 50 | 34 | 32 | 103 | 150 | 57 | 0 | 1051 | 520 | 145 | 208 | 284 | 45 | 91 | 1259 | 375 | 520 | 145 | 151 | 45 | 1716 | 537 | 91 | 0 | -10 | 13119464 | 20230407 | ZIt5nfZf | 3 | 80 | 2359 | 20230407191756 | 20230407193231 | 20230407193825 | 20230407194343 | 0 | 0 | 0 |  | 0 |  | 0 | 0 | 0 | 0 | 0 | 0 | 3164 |  | 1 | 1 | 1 | 1 | 1 | 4 | 3 | 1 | 0 | 0 | 0 | 0 | 0 | 0 | 0 | 0 | 0 | 0 | 0 | 0 | 0 | 0 | 0 | 0 | 0 | 0 | 0 | 0 | 0 | 0 | 0 | 0 | 0 | 0 | 0 | 0 | 0 | 0 | 0 | 0 | 0 | 0 | 0 | 0 | 0 | 0 | 0 | 0 | 0 | 0 | 0 | 0 | 0 | 0 | 0 | 0 | 0 | 0 | 0 | 0 | 0 | 0 | 0 | 0 | 0 | 0 | 0 | 0 | 0 | 0 | 0 | 0 | 0 | 0 | 0 | 0 | 0 | 0 | 0 | 0 | 0 | 0 | 0 | 0 | 0 | 0 | 0 | 0 | 0 | 0 | 0 | 0 | 0 | 0 | 0 | 0 | 0 | 0 | 0 | 0 | 94 | 62000 | 1244 | 13910 |  |  |  | 13910 | 89 |  |  | 300 | 1674 | 354 |  | 0 |  | 20230407193517 | 0 | 0 | 1716 | 0 | [] | 0 | 20230407191800 | 20230407193223 | 863 | 1243.873 | 1250.727 | 1224 | 1245.728 | 61213.75 | 57624.77 | 60004.11 | 58963.8 | 0.9374131 | 0.8701965 | 0.9149474 | 0.8952955 | 2.156448 | 2.143969 | 2.15 | 2.148378 | 2.135058 | 2.076169 | 2.087684 | 2.09511 | 91.23716 | 87.64057 | 82.79842 | 88.18693 | 2.145753 | 2.110069 | 2.118842 | 2.121744 | 15801760 | 29271030 | 5640530 | 50833260 | 23692.35 | 331744.5 | 177181.6 | 533882.7 | 164488.7 | 24267.7 | 0 | 189214.6 | 4389.378 | 8130.842 | 1566.814 | 14120.35 | 52.55962 | 148.3007 |  | 1015
561 | 380957 | 20230408140343 | 4 | 419 | 2804 | 1365 | 25 | 17 | 107 | 5 | 850 | 491 | 60 | 1625 | 1673 | 1670 | 146 | 62 | 50 | 120 | 50 | 63 | 0 | 875 | 480 | 150 | 320 | 0 | 0 | 0 | 1195 | 0 | 480 | 150 | 156 | 45 | 1505 | 320 | 0 | 1 | -48 | 13119549 | 20230408 | ZIt5nfZf | 3 | 80 | 2379 | 20230408135033 | 20230408140504 | 20230408140854 | 20230408141320 | 0 | 0 | 0 |  | 0 |  | 0 | 0 | 0 | 0 | 0 | 0 | 3295 |  | 1 | 1 | 1 | 1 | 1 | 4 | 1 | 1 | 0 | 0 | 0 | 0 | 0 | 0 | 0 | 0 | 0 | 0 | 0 | 0 | 0 | 0 | 0 | 0 | 0 | 0 | 0 | 0 | 0 | 0 | 0 | 0 | 0 | 0 | 0 | 0 | 0 | 0 | 0 | 0 | 0 | 0 | 0 | 0 | 0 | 0 | 0 | 0 | 0 | 0 | 0 | 0 | 0 | 0 | 0 | 0 | 0 | 0 | 0 | 0 | 0 | 0 | 0 | 0 | 0 | 0 | 0 | 0 | 0 | 0 | 0 | 0 | 0 | 0 | 0 | 0 | 0 | 0 | 0 | 0 | 0 | 0 | 0 | 0 | 0 | 0 | 0 | 0 | 0 | 0 | 0 | 0 | 0 | 0 | 0 | 0 | 0 | 0 | 0 | 0 | 93 | 59900 | 1254 | 13700 |  |  |  | 13700 | 45 | 148 |  | 300 | 1673 | 280 |  | 1 |  | 20230408140740 | 0 | 0 | 1505 | 0 | [] | 0 | 20230408135039 | 20230408140457 | 858 | 1254 | 1287.391 | 1224.027 | 1272.002 | 58061.65 | 59303.53 | 54507.3 | 58520.78 | 0.9029804 | 0.9142155 | 0.8504054 | 0.905373 | 2.095098 | 2.102854 | 2.10973 | 2.101142 | 2.335333 | 2.333214 | 2.382162 | 2.338065 | 101.7777 | 81.51337 | 82.4 | 87.61247 | 2.215216 | 2.218034 | 2.245946 | 2.219604 | 14754095 | 31322830 | 3984265 | 50158555 | 115280.1 | 344324.3 | 156057.8 | 616942.8 | 91701.65 | 0 | 0 | 91701.65 | 4098.36 | 8700.786 | 1106.74 | 13932.93 | 25.47268 | 171.373 |  | 1020
562 | 381577 | 20230416132004 | 4 | 343 | 2661 | 1367 | 45 | 17 | 96 | 5 | 845 | 486 | 210.609375 | 1608 | 1660 | 1660 | 184 | 60 | 72 | 121 | 49 | 0 | 0 | 851 | 479 | 150 | 239 | 0 | 34 | 0 | 1090 | 0 | 479 | 150 | 111 | 34 | 1480 | 273 | 0 | 1 | -52 | 13120101 | 20230416 | ZIt5nfZf | 3 | 80 | 2589 | 20230416130631 | 20230416132152 | 20230416132547 | 20230416133328 | 0 | 0 | 0 |  | 0 |  | 0 | 0 | 0 | 0 | 0 | 0 | 3147 |  | 1 | 1 | 1 | 1 | 1 | 4 | 1 | 1 | 0 | 0 | 0 | 0 | 0 | 0 | 0 | 0 | 0 | 0 | 0 | 0 | 0 | 0 | 0 | 0 | 0 | 0 | 0 | 0 | 0 | 0 | 0 | 0 | 0 | 0 | 0 | 0 | 0 | 0 | 0 | 0 | 0 | 0 | 0 | 0 | 0 | 0 | 0 | 0 | 0 | 0 | 0 | 0 | 0 | 0 | 0 | 0 | 0 | 0 | 0 | 0 | 0 | 0 | 0 | 0 | 0 | 0 | 0 | 0 | 0 | 0 | 0 | 0 | 0 | 0 | 0 | 0 | 0 | 0 | 0 | 0 | 0 | 0 | 0 | 0 | 0 | 0 | 0 | 0 | 0 | 0 | 0 | 0 | 0 | 0 | 0 | 0 | 0 | 0 | 0 | 0 | 86 | 55100 | 1239 | 13940 |  |  |  | 13940 | 76 | 136 |  | 300 | 1680 | 317 |  | 0 |  | 20230416132343 | 0 | 0 | 1480 | 0 | [] | 0 | 20230416130634 | 20230416132142 | 908 | 1243.288 | 1258.544 | 1229 | 1251.037 | 53239.61 | 58134.79 | 55366.84 | 56450.52 | 0.8276265 | 0.8997288 | 0.869898 | 0.8761013 | 2.3 | 2.305841 | 2.309184 | 2.304548 | 2.387899 | 2.337486 | 2.318877 | 2.349747 | 82.10438 | 93.14844 | 84.8 | 89.12149 | 2.343949 | 2.321664 | 2.314031 | 2.327148 | 13637805 | 32103000 | 5377820 | 51209660 | 0 | 300634.7 | 147562 | 448875.1 | 168147.8 | 110786.6 | 0 | 279590.8 | 3788.279 | 8917.5 | 1493.839 | 14224.91 | 77.66412 | 124.6875 |  | 1014
563 | 381753 | 20230419001831 | 3 | 170 | 2688 | 1343 | 57 | 19 | 103 | 5 | 849 | 476 | 118 | 1630 | 1664 | 1660 | 30 | 121 | 35 | 155 | 71 | 64 | 0 | 924 | 481 | 149 | 252 | 0 | 134 | 0 | 1177 | 0 | 481 | 204 | 0 | 290 | 1609 | 386 | 0 | 1 | -34 | 13120327 | 20230418 | ZIt5nfZf | 3 | 80 | 2645 | 20230419000931 | 20230419002434 | 20230419002917 | 20230419003526 | 0 | 0 | 0 |  | 0 |  | 0 | 443 | 0 | 0 | 0 | 0 | 3164 |  | 1 | 1 | 1 | 1 | 1 | 4 | 1 | 1 | 0 | 0 | 0 | 0 | 0 | 0 | 0 | 55 | 0 | 0 | 0 | 0 | 0 | 0 | 0 | 0 | 0 | 0 | 0 | 0 | 0 | 0 | 0 | 0 | 0 | 0 | 0 | 0 | 0 | 0 | 0 | 0 | 0 | 0 | 0 | 0 | 0 | 0 | 0 | 0 | 0 | 0 | 0 | 0 | 0 | 0 | 0 | 0 | 0 | 0 | 0 | 0 | 0 | 0 | 0 | 0 | 0 | 0 | 0 | 0 | 0 | 0 | 0 | 0 | 0 | 0 | 0 | 0 | 0 | 0 | 0 | 0 | 0 | 0 | 0 | 0 | 0 | 0 | 0 | 0 | 0 | 0 | 0 | 0 | 0 | 0 | 0 | 0 | 0 | 0 | 0 | 0 | 94 | 60000 | 1219 | 14230 |  |  |  | 14230 | 102 | 181 |  | 300 | 1674 | 360 |  | 1 |  | 20230419002317 | 55 | 0 | 1554 | 0 | [] | 0 | 20230419000438 | 20230419001931 | 893 | 1226.554 | 1235.373 | 1219 | 1231.507 | 58289.46 | 57761.07 | 55311 | 57762.13 | 0.9131429 | 0.8905967 | 0.8723333 | 0.896439 | 2.256571 | 2.251609 | 2.237667 | 2.252228 | 2.19525 | 2.203038 | 2.24 | 2.20308 | 98.43085 | 81.55558 | 83.85 | 87.00098 | 2.225911 | 2.227324 | 2.238833 | 2.227654 | 16269670 | 31894355 | 3267725 | 51526465 | 148758.3 | 360155.3 | 190200.6 | 700407.3 | 71088.05 | 0 | 0 | 71088.05 | 4519.353 | 8859.543 | 907.7014 | 14312.91 | 19.74668 | 194.5576 | 1020 | 1015 | -5
564 | 382095 | 20230423125026 | 1 | 440 | 2802 | 1364 | 39 | 19 | 99 | 48 | 852 | 484 | 210.609375 | 1610 | 1658 | 1665 | 166 | 33 | 32 | 123 | 99 | 31 | 0 | 815 | 480 | 49 | 306 | 0 | 43 | 0 | 1121 | 0 | 480 | 148 | 0 | 188 | 1544 | 448 | 0 | 1 | -48 | 13120620 | 20230423 | ZIt5nfZf | 3 | 80 | 2756 | 20230423123654 | 20230423125213 | 20230423125810 | 20230423130451 | 0 | 0 | 0 |  | 0 |  | 0 | 0 | 0 | 0 | 0 | 0 | 3286 |  | 1 | 1 | 1 | 1 | 1 | 2 | 1 | 1 | 0 | 0 | 0 | 0 | 0 | 0 | 0 | 0 | 0 | 0 | 0 | 0 | 0 | 0 | 0 | 0 | 0 | 0 | 0 | 0 | 0 | 0 | 0 | 0 | 0 | 0 | 0 | 0 | 0 | 0 | 0 | 0 | 0 | 0 | 0 | 0 | 0 | 200 | 0 | 0 | 0 | 0 | 0 | 0 | 0 | 0 | 0 | 99 | 0 | 0 | 0 | 0 | 0 | 0 | 0 | 0 | 0 | 0 | 0 | 0 | 0 | 0 | 0 | 0 | 0 | 0 | 0 | 0 | 0 | 0 | 0 | 0 | 0 | 0 | 0 | 0 | 0 | 0 | 0 | 0 | 0 | 0 | 0 | 0 | 0 | 0 | 0 | 200 | 0 | 0 | 0 | 0 | 94 | 62100 | 1229 | 14570 |  |  |  | 14570 | 72 |  |  | 300 | 1675 | 1342 |  | 0 |  | 20230423125537 | 0 | 0 | 1544 | 0 | [] | 0 | 20230423123702 | 20230423125209 | 907 | 1238.842 | 1235.229 | 1219 | 1234.497 | 59903.73 | 59807.68 | 49958.64 | 58718.75 | 0.9244803 | 0.9074476 | 0.7367961 | 0.8933076 | 2.420108 | 2.4172 | 2.409903 | 2.417266 | 2.212366 | 2.195943 | 2.231553 | 2.205039 | 82.10829 | 97.7476 | 85.90983 | 91.59252 | 2.316237 | 2.306571 | 2.320728 | 2.311152 | 16659500 | 31352310 | 5111090 | 53216230 | 0 | 298501.1 | 212297.3 | 511484.1 | 182607.9 | 111368.9 | 0 | 294630.8 | 4627.639 | 8708.975 | 1419.747 | 14782.29 | 81.84189 | 142.0789 |  | 1020
565 | 382130 | 20230423235514 | 2 | 231 | 2550 | 1376 | 52 | 21 | 101 | 5 | 840 | 484 | 141 | 1629 | 1658 | 1655 | 151 | 60 | 60 | 95 | 30 | 33 | 41 | 900 | 479 | 151 | 284 | 104 | 0 | 53 | 1184 | 252 | 479 | 151 | 80 | 40 | 1624 | 388 | 53 | 1 | -29 | 13120621 | 20230423 | ZIt5nfZf | 3 | 80 | 2769 | 20230423234141 | 20230423235617 | 20230423235952 | 20230424000440 | 0 | 0 | 0 |  | 0 |  | 0 | 0 | 14 | 0 | 0 | 0 | 3034 |  | 1 | 1 | 1 | 1 | 1 | 4 | 1 | 1 | 0 | 0 | 0 | 0 | 0 | 0 | 0 | 0 | 0 | 0 | 0 | 0 | 0 | 0 | 0 | 0 | 0 | 0 | 0 | 0 | 0 | 0 | 0 | 0 | 0 | 0 | 0 | 0 | 0 | 0 | 94 | 0 | 0 | 0 | 0 | 0 | 0 | 0 | 0 | 0 | 0 | 0 | 0 | 0 | 0 | 0 | 0 | 0 | 0 | 0 | 0 | 0 | 0 | 0 | 0 | 0 | 0 | 0 | 0 | 0 | 0 | 0 | 0 | 0 | 0 | 0 | 0 | 0 | 0 | 0 | 0 | 0 | 0 | 0 | 0 | 0 | 0 | 0 | 0 | 0 | 0 | 0 | 0 | 0 | 0 | 0 | 0 | 0 | 0 | 0 | 0 | 0 | 92 | 60100 | 1239 | 13700 |  |  |  | 13700 | 66 | 111 |  | 300 | 1669 | 376 |  | 1 |  | 20230423235825 | 0 | 0 | 1624 | 0 | [] | 0 | 20230423234145 | 20230423235614 | 869 | 1246.972 | 1240.179 | 1219 | 1240.671 | 57662.2 | 58071.66 | 52888.5 | 57596 | 0.88516 | 0.8778533 | 0.813 | 0.8754776 | 2.36404 | 2.340787 | 2.32 | 2.346041 | 1.95444 | 1.948551 | 1.995 | 1.953452 | 77.35165 | 89.56248 | 85.15 | 85.74492 | 2.15924 | 2.144669 | 2.1575 | 2.149747 | 14367360 | 32416495 | 3125250 | 50000200 | 0 | 307970.3 | 129367.7 | 438019.1 | 154076.1 | 91904.8 | 0 | 246596.3 | 3990.933 | 9004.582 | 868.125 | 13888.94 | 68.49896 | 121.672 | 1015 | 1010 | -5
566 | 382419 | 20230427202634 | 2 | 304.8894 | 2759 | 1335 | 41.1217 | 17.03043 | 102.6146 | 11.04057 | 850 | 484 | 165 | 1629 | 1661 | 1650 | 170 | 61 | 60 | 40 | 12 | 30 | 31 | 818 | 481 | 151 | 306 | 0 | 0 | 46 | 1124 | 46 | 481 | 151 | 66 | 0 | 1450 | 306 | 46 | 1 | -32 | 13120978 | 20230427 | ZIt5nfZf | 3 | 80 | 2864 | 20230427202309 | 20230427203737 | 20230427204200 | 20230427204634 | 0 | 0 | 0 |  | 0 |  | 0 |  | 80 | 0 | 0 | 0 | 3243 |  | 1 | 1 | 1 | 1 | 1 | 4 | 1 | 1 | 0 | 0 | 0 | 0 | 0 | 0 | 0 | 0 | 0 | 0 | 0 | 0 | 0 | 0 | 0 | 0 | 0 | 0 | 0 | 0 | 0 | 0 | 0 | 0 | 0 | 0 | 0 | 0 | 0 | 0 | 0 | 0 | 0 | 0 | 0 | 0 | 0 | 0 | 0 | 0 | 0 | 0 | 0 | 0 | 0 | 0 | 0 | 0 | 0 | 0 | 0 | 0 | 0 | 0 | 0 | 0 | 0 | 0 | 0 | 0 | 0 | 0 | 0 | 0 | 0 | 0 | 0 | 0 | 0 | 0 | 0 | 0 | 0 | 0 | 0 | 0 | 0 | 0 | 0 | 0 | 0 | 0 | 0 | 0 | 0 | 0 | 0 | 0 | 0 | 0 | 0 | 0 | 93 | 59500 | 1247 | 13890 |  |  |  | 13890 | 111 |  |  | 300 | 1664 | 380 |  | 1 |  | 20230427202951 | 0 | 0 | 1450 | 0 | [] | 0 | 20230427201316 | 20230427202732 | 856 | 1251 | 1249.415 | 1217 | 1247.68 | 58348.51 | 59746.81 | 60183.45 | 59369.65 | 0.9107631 | 0.91898 | 0.9248276 | 0.916986 | 2.17 | 2.151257 | 2.17569 | 2.158365 | 1.988795 | 2.060565 | 2.113621 | 2.043283 | 77.1134 | 88.90089 | 84.025 | 85.14168 | 2.079398 | 2.105911 | 2.144655 | 2.100824 | 14475365 | 32741225 | 3431405 | 50767560 | 0 | 305260.6 | 131737.9 | 437670.8 | 152985.5 | 84549.2 | 0 | 238148.3 | 4020.935 | 9094.785 | 953.1681 | 14102.1 | 66.15231 | 121.5752 |  | 1018
567 | 382459 | 20230428085225 | 4 | 352 | 2777 | 1389 | 35 | 16 | 99 | 5 | 851 | 485 | 258 | 1627 | 1678 | 1670 | 177 | 60 | 61 | 51 | 31 | 105 | 0 | 783 | 481 | 151 | 286 | 99 | 40 | 0 | 1069 | 99 | 481 | 151 | 165 | 40 | 1415 | 425 | 0 | 1 | -51 | 13120886 | 20230428 | ZIt5nfZf | 3 | 80 | 2877 | 20230428083837 | 20230428085400 | 20230428085807 | 20230428090315 | 0 | 0 | 0 |  | 0 |  | 0 | 0 | 0 | 0 | 0 | 0 | 3262 |  | 1 | 1 | 1 | 1 | 1 | 4 | 1 | 1 | 0 | 0 | 0 | 0 | 0 | 0 | 0 | 0 | 0 | 0 | 0 | 0 | 0 | 0 | 0 | 0 | 0 | 0 | 0 | 0 | 0 | 0 | 0 | 0 | 0 | 0 | 0 | 0 | 0 | 0 | 0 | 0 | 0 | 0 | 0 | 0 | 0 | 0 | 0 | 0 | 0 | 0 | 0 | 0 | 0 | 0 | 0 | 0 | 0 | 0 | 0 | 0 | 0 | 0 | 0 | 0 | 0 | 0 | 0 | 0 | 0 | 0 | 0 | 0 | 0 | 0 | 0 | 0 | 0 | 0 | 0 | 0 | 0 | 0 | 0 | 0 | 0 | 0 | 0 | 0 | 0 | 0 | 0 | 0 | 0 | 0 | 0 | 0 | 0 | 0 | 0 | 0 | 91 | 60200 | 1249 | 13870 |  |  |  | 13870 | 124 | 154 |  | 300 | 1685 | 359 |  | 1 |  | 20230428085521 | 0 | 0 | 1415 | 0 | [] | 0 | 20230428083843 | 20230428085354 | 911 | 1249 | 1250.637 | 1226.888 | 1247.869 | 58175.34 | 54945.62 | 55216.18 | 55854.82 | 0.8898795 | 0.8350262 | 0.855618 | 0.8520307 | 2.223534 | 2.240576 | 2.262022 | 2.238013 | 2.053896 | 2.058848 | 2.053595 | 2.056981 | 101.5828 | 81.7228 | 84.35 | 87.40772 | 2.138715 | 2.149712 | 2.157809 | 2.147497 | 14434135 | 31435850 | 4865975 | 50831845 | 105526.4 | 373967.6 | 118480.9 | 599274.3 | 96187.5 | 0 | 0 | 96187.5 | 4009.482 | 8732.181 | 1351.66 | 14119.96 | 26.71875 | 166.4651 |  | 1019
568 | 383559 | 20230513141448 | 1 | 224 | 2800 | 1405 | 55 | 17 | 109 | 5 | 852 | 484 | 293 | 1642 | 1668 | 1665 | 61 | 61 | 121 | 126 | 115 | 0 | 0 | 148 | 480 | 105 | 127 | 223 | 90 | 147 | 276 | 371 | 480 | 154 | 0 | 234 | 1481 | 637 | 147 | 1 | -26 | 13122170 | 20230513 | ZIt5nfZf | 3 | 80 | 3246 | 20230513140127 | 20230513141617 | 20230513142116 | 20230513142611 | 0 | 0 | 0 |  | 0 |  | 0 | 493 | 0 | 0 | 0 | 0 | 3284 |  | 1 | 1 | 1 | 1 | 1 | 2 | 1 | 1 | 0 | 0 | 0 | 0 | 0 | 0 | 0 | 0 | 0 | 0 | 0 | 0 | 0 | 0 | 0 | 0 | 0 | 0 | 0 | 0 | 0 | 0 | 0 | 0 | 0 | 0 | 0 | 0 | 0 | 0 | 0 | 0 | 0 | 0 | 0 | 0 | 0 | 0 | 0 | 748 | 0 | 0 | 0 | 0 | 0 | 0 | 0 | 49 | 0 | 0 | 0 | 148 | 0 | 0 | 0 | 0 | 0 | 0 | 0 | 0 | 0 | 0 | 0 | 0 | 0 | 0 | 0 | 0 | 0 | 0 | 0 | 0 | 0 | 0 | 0 | 0 | 0 | 0 | 0 | 0 | 0 | 0 | 0 | 0 | 0 | 0 | 0 | 0 | 0 | 897 | 0 | 0 | 83 | 59100 | 1237 | 14050 |  |  |  | 14050 | 59 | 174 |  | 300 | 1653 | 365 |  | 0 |  | 20230513141839 | 0 | 0 | 1481 | 0 | [] | 0 | 20230513140132 | 20230513141611 | 879 | 1237 | 1230.649 | 1218 | 1231.312 | 59337.9 | 58246.2 | 58575.42 | 58596.47 | 0.8503891 | 0.8269573 | 0.8426506 | 0.8352901 | 2.233307 | 2.244137 | 2.256145 | 2.242105 | 2.113852 | 2.063618 | 1.994699 | 2.071797 | 99.63658 | 82.12702 | 83.4875 | 87.37489 | 2.17358 | 2.153878 | 2.125422 | 2.156951 | 15199710 | 31348260 | 4810340 | 51450915 | 75617.65 | 352632.1 | 154255.3 | 583793.8 | 128559.1 | 812.15 | 0 | 129455.1 | 4222.142 | 8707.85 | 1336.206 | 14291.92 | 35.95974 | 162.165 | 1018
569 | 383999 | 20230519055545 | 1 | 578 | 2771 | 1372 | 35 | 13 | 94 | 5 | 851 | 484 | 83 | 1637 | 1666 | 1665 | 171 | 30 | 31 | 85 | 167 | 0 | 0 | 529 | 554 | 48 | 95 | 0 | 49 | 0 | 625 | 0 | 554 | 48 | 0 | 49 | 1380 | 337 | 0 | 1 | -29 | 13122590 | 20230519 | ZIt5nfZf | 3 | 80 | 3388 | 20230519054206 | 20230519055640 | 20230519060140 | 20230519060648 | 0 | 0 | 0 |  | 0 |  | 0 | 0 | 0 | 0 | 0 | 0 | 3255 |  | 1 | 1 | 1 | 1 | 1 | 4 | 1 | 1 | 0 | 0 | 0 | 0 | 0 | 0 | 0 | 0 | 0 | 0 | 0 | 0 | 0 | 0 | 0 | 0 | 0 | 0 | 0 | 0 | 0 | 0 | 0 | 0 | 0 | 0 | 0 | 0 | 0 | 0 | 0 | 0 | 0 | 0 | 0 | 0 | 0 | 0 | 0 | 249 | 0 | 0 | 0 | 0 | 0 | 0 | 0 | 0 | 0 | 0 | 0 | 193 | 0 | 0 | 0 | 0 | 0 | 0 | 0 | 0 | 0 | 0 | 0 | 0 | 0 | 0 | 0 | 0 | 0 | 0 | 0 | 0 | 0 | 0 | 0 | 0 | 0 | 0 | 0 | 0 | 0 | 0 | 0 | 0 | 0 | 0 | 0 | 0 | 0 | 442 | 0 | 0 | 78 | 59100 | 1244 | 13350 |  |  |  | 13350 | 39 |  |  | 300 | 1677 | 364 |  | 1 |  | 20230519055852 | 0 | 0 | 1380 | 0 | [] | 0 | 20230519054211 | 20230519055635 | 864 | 1243.576 | 1246.91 | 1214 | 1244.041 | 59556.04 | 56680.76 | 51424.8 | 57208.56 | 0.81496 | 0.7585461 | 0.7114 | 0.7721412 | 1.95308 | 1.946312 | 1.96 | 1.949063 | 2.15584 | 2.038652 | 2.0076 | 2.070764 | 99.6949 | 80.08039 | 82.2625 | 85.88216 | 2.05446 | 1.992482 | 1.9838 | 2.009913 | 14838710 | 31922985 | 2523075 | 49374635 | 105473.6 | 360690.2 | 123060.9 | 590489.7 | 93287.25 | 0 | 0 | 93287.25 | 4121.864 | 8867.496 | 700.8542 | 13715.18 | 25.91312 | 164.0249 |  | 1016
570 | 384098 | 20230520141429 | 2 | 383 | 2702 | 1363 | 41.1217 | 17.03043 | 102.6146 | 11.04057 | 843 | 501 | 210.609375 | 1623 | 1667 | 1660 | 180 | 52 | 30 | 121 | 45 | 31 | 42 | 799 | 479 | 48 | 319 | 0 | 0 | 0 | 1118 | 0 | 479 | 48 | 78 | 41 | 1487 | 319 | 0 | 1 | -44 | 13122712 | 20230520 | ZIt5nfZf | 3 | 80 | 3420 | 20230520140156 | 20230520141557 | 20230520141938 | 20230520142448 | 0 | 0 | 0 |  | 0 |  | 0 |  | 0 | 0 | 0 | 0 | 3203 |  | 1 | 1 | 1 | 1 | 1 | 4 | 1 | 1 | 0 | 0 | 0 | 0 | 0 | 0 | 0 | 0 | 0 | 41 | 0 | 0 | 0 | 0 | 0 | 0 | 0 | 0 | 0 | 0 | 0 | 0 | 0 | 0 | 0 | 0 | 0 | 0 | 0 | 0 | 0 | 0 | 0 | 0 | 0 | 0 | 0 | 120 | 0 | 0 | 0 | 0 | 0 | 0 | 0 | 0 | 0 | 0 | 0 | 0 | 0 | 0 | 0 | 0 | 0 | 0 | 0 | 0 | 0 | 0 | 0 | 0 | 0 | 0 | 0 | 0 | 0 | 0 | 0 | 0 | 0 | 0 | 0 | 0 | 0 | 0 | 0 | 0 | 0 | 0 | 0 | 0 | 0 | 0 | 0 | 0 | 0 | 120 | 0 | 0 | 0 | 0 | 93 | 67100 | 1239 | 14470 |  |  |  | 14470 | 72 |  |  | 300 | 1681 | 329 |  | 0 |  | 20230520141745 | 41 | 0 | 1446 | 0 | [] | 0 | 20230520140202 | 20230520141549 | 827 | 1243.186 | 1230.853 | 1209 | 1232.259 | 62828.81 | 65405.79 | 58456.5 | 63998.16 | 0.8791102 | 0.9009785 | 0.816 | 0.8865175 | 2.24 | 2.220881 | 2.23 | 2.227219 | 2.119364 | 2.166791 | 2.157875 | 2.152394 | 73.7795 | 94.13968 | 83.6625 | 87.31601 | 2.179682 | 2.193836 | 2.193938 | 2.189807 | 14773480 | 33370485 | 4625885 | 52873540 | 0 | 284094.4 | 131182.8 | 415946.5 | 138690.4 | 100122 | 0 | 239396.3 | 4103.744 | 9269.579 | 1284.968 | 14687.09 | 66.49896 | 115.5407 |  | 1013
571 | 378648 | 20230307222323 | 1 | 324 | 2798 | 1378 | 19 | 17 | 93 | 5 | 855 | 474 | 223 | 1611 | 1680 | 1675 | 114 | 30 | 63 | 121 | 53 | 14 | 29 | 601 | 599 | 0 | 493 | 0 | 0 | 0 | 1095 | 0 | 599 | 56 | 0 | 245 | 1380 | 493 | 0 | 1 | -69 | 13116983 | 20230307 | ZIt5o3Z5 | 3 | 80 | 1434 | 20230307221039 | 20230307222503 | 20230307222905 | 20230307223409 | 0 | 0 | 0 |  | 0 |  | 0 | 0 | 50 | 0 | 0 | 0 | 3272 |  | 1 | 1 | 1 | 1 | 1 | 4 | 1 | 1 | 0 | 0 | 0 | 0 | 0 | 0 | 0 | 0 | 0 | 0 | 0 | 0 | 0 | 0 | 0 | 0 | 0 | 0 | 0 | 0 | 0 | 0 | 0 | 0 | 0 | 0 | 0 | 0 | 0 | 0 | 0 | 0 | 0 | 0 | 0 | 0 | 0 | 180 | 0 | 0 | 0 | 0 | 0 | 0 | 0 | 0 | 0 | 0 | 0 | 0 | 0 | 0 | 0 | 0 | 0 | 0 | 0 | 0 | 0 | 0 | 0 | 0 | 0 | 0 | 0 | 0 | 0 | 0 | 0 | 0 | 0 | 0 | 0 | 0 | 0 | 0 | 0 | 0 | 0 | 0 | 0 | 0 | 0 | 0 | 0 | 0 | 0 | 180 | 0 | 0 | 0 | 0 | 94 | 66900 | 1249 | 15250 |  |  |  | 15250 | 64 | 118 |  | 300 | 1679 | 320 |  | 1 |  | 20230307222658 | 0 | 0 | 1380 | 0 | ['底吹气体流量13', '底吹气体流量14', '底吹气体流量15', '底吹气体流量16'] | 2 | 20230307221046 | 20230307222459 | 853 | 1252.844 | 1241.214 | 1219.542 | 1242.088 | 65311.6 | 66219.36 | 60062.71 | 65267.87 | 0.9269547 | 0.9177821 | 0.8415625 | 0.9118171 | 3.114321 | 3.087062 | 3.08 | 3.094033 | 2.814568 | 2.896109 | 2.957396 | 2.879777 | 61.8125 | 72.01892 | 61.8875 | 67.97112 | 2.964444 | 2.991586 | 3.018698 | 2.986905 | 15811120 | 33985070 | 5714970 | 55614460 | 0 | 196655.7 | 104042.3 | 301193 | 119669 | 98991.35 | 0 | 219154.9 | 4391.978 | 9440.297 | 1587.492 | 15448.46 | 60.87635 | 83.66472 |  | 1049
572 | 379155 | 20230314132220 | 1 | 231 | 2505 | 1349 | 41 | 17 | 97 | 10 | 843 | 466 | 106 | 1640 | 1660 | 1665 | 148 | 51 | 62 | 53 | 30 | 122 | 0 | 770 | 480 | 148 | 283 | 0 | 0 | 0 | 1054 | 0 | 480 | 148 | 59 | 37 | 1398 | 283 | 0 | 1 | -20 | 13117522 | 20230314 | ZIt5o3Z5 | 3 | 80 | 1616 | 20230314130904 | 20230314132311 | 20230314132646 | 20230314133103 | 0 | 0 | 0 |  | 0 |  | 0 | 0 | 0 | 0 | 0 | 0 | 2971 |  | 1 | 1 | 1 | 1 | 1 | 4 | 1 | 1 | 0 | 0 | 0 | 0 | 0 | 0 | 0 | 0 | 0 | 0 | 0 | 0 | 0 | 0 | 0 | 0 | 0 | 0 | 0 | 0 | 0 | 0 | 0 | 0 | 0 | 0 | 0 | 0 | 0 | 0 | 0 | 0 | 0 | 0 | 0 | 0 | 0 | 0 | 0 | 0 | 0 | 0 | 0 | 0 | 0 | 0 | 0 | 0 | 0 | 0 | 0 | 0 | 0 | 0 | 0 | 0 | 0 | 0 | 0 | 0 | 0 | 0 | 0 | 0 | 0 | 0 | 0 | 0 | 0 | 0 | 0 | 0 | 0 | 0 | 0 | 0 | 0 | 0 | 0 | 0 | 0 | 0 | 0 | 0 | 0 | 0 | 0 | 0 | 0 | 0 | 0 | 0 | 84 | 60000 | 1257 | 14020 |  |  |  | 14020 | 68 | 124 |  | 300 | 1683 | 386 |  | 0 |  | 20230314132521 | 0 | 0 | 1398 | 0 | ['底吹气体流量13', '底吹气体流量14', '底吹气体流量15', '底吹气体流量16'] | 2 | 20230314130908 | 20230314132307 | 839 | 1255.918 | 1245.209 | 1227 | 1247.291 | 58417.53 | 62995.76 | 53377.45 | 61130.95 | 0.8183539 | 0.8751366 | 0.7642553 | 0.8524791 | 3.074856 | 3.079271 | 3.109574 | 3.07969 | 3.081975 | 2.939144 | 2.841277 | 2.97503 | 58.62551 | 62.56566 | 61.9375 | 61.38929 | 3.078416 | 3.009208 | 2.975425 | 3.02736 | 14142990 | 34536870 | 2457945 | 51233345 | 7559.95 | 262820.4 | 89685.8 | 360993.7 | 105788.7 | 11340.65 | 0 | 117459.1 | 3928.608 | 9593.575 | 682.7625 | 14231.48 | 32.62753 | 100.276 |  | 1037
573 | 379953 | 20230325182916 | 2 | 340 | 2812 | 1413 | 30 | 17 | 95 | 5 | 855 | 475 | 118 | 1620.873 | 1692 | 1675 | 153 | 60 | 52 | 50 | 40 | 120 | 0 | 825 | 482 | 148 | 267 | 36 | 0 | 0 | 1093 | 152 | 482 | 148 | 0 | 41 | 1570 | 303 | 0 | 0 | -71.12651 | 13118414 | 20230325 | ZIt5o3Z5 | 3 | 80 | 1934 | 20230325181643 | 20230325183042 | 20230325183430 | 20230325184006 | 0 | 0 | 0 |  | 0 |  | 0 | 0 | 0 | 0 | 0 | 0 | 3287 |  | 1 | 1 | 1 | 1 | 1 | 4 | 1 | 1 | 0 | 0 | 0 | 0 | 0 | 0 | 0 | 0 | 0 | 0 | 0 | 0 | 0 | 0 | 0 | 0 | 0 | 0 | 0 | 0 | 0 | 0 | 0 | 0 | 0 | 0 | 0 | 0 | 0 | 0 | 115 | 0 | 0 | 0 | 0 | 0 | 0 | 0 | 0 | 0 | 0 | 0 | 0 | 0 | 0 | 0 | 0 | 0 | 0 | 0 | 0 | 0 | 0 | 0 | 0 | 0 | 0 | 0 | 0 | 0 | 0 | 0 | 0 | 0 | 0 | 0 | 0 | 0 | 0 | 0 | 0 | 0 | 0 | 0 | 0 | 0 | 0 | 41 | 0 | 0 | 0 | 0 | 0 | 0 | 0 | 0 | 0 | 0 | 0 | 0 | 0 | 0 | 88 | 65200 | 1269 | 14330 |  |  |  | 14330 | 60 |  |  | 300 | [5 empty] | 20230325183216 | 0 | 0 | 1570 | 41 | [] | 0 | 20230325181649 | 20230325183037 | 828 | 1273.086 | 1272.701 | 1229 | 1268.534 | 62430.78 | 64074.37 | 59220.49 | 63139.01 | 0.8452586 | 0.8504272 | 0.7975309 | 0.8438044 | 2.34 | 2.334136 | 2.33 | 2.335374 | 2.479483 | 2.468039 | 2.483086 | 2.472717 | 83.75841 | 96.45291 | 84.67731 | 91.74404 | 2.409741 | 2.401087 | 2.406543 | 2.404046 | 14430450 | 32947280 | 4745915 | 52225630 | 0 | 290233.3 | 120901.4 | 411812.1 | 154784 | 106479.2 | 0 | 261932.8 | 4008.458 | 9152.022 | 1318.31 | 14507.12 | 72.7591 | 114.3923 |  | 1050
574 | 380414 | 20230331230355 | 1 | 304.8894 | 2764 | 1327 | 44 | 19 | 106 | 5 | 853 | 474 | 118 | 1618 | 1685 | 1675 | 136 | 14 | 60 | 52 | 121 | 51 | 40 | 852 | 549 | 52 | 315 | 0 | 0 | 0 | 1168 | 0 | 549 | 206 | 155 | 50 | 1640 | 414 | 0 | 1 | -67 | 13118818 | 20230331 | ZIt5o3Z5 | 3 | 80 | 2165 | 20230331225041 | 20230331230520 | 20230331230945 | 20230331231546 | 0 | 0 | 0 |  | 0 |  | 0 | 0 | 0 | 0 | 0 | 0 | 3238 |  | 1 | 1 | 1 | 1 | 1 | 4 | 1 | 1 | 0 | 0 | 0 | 0 | 0 | 0 | 0 | 0 | 0 | 0 | 0 | 0 | 0 | 0 | 0 | 0 | 0 | 0 | 0 | 0 | 0 | 0 | 0 | 0 | 0 | 0 | 0 | 0 | 0 | 0 | 0 | 0 | 0 | 0 | 0 | 0 | 0 | 187 | 0 | 0 | 0 | 0 | 0 | 0 | 0 | 0 | 0 | 99 | 0 | 0 | 0 | 0 | 0 | 0 | 0 | 0 | 0 | 0 | 0 | 0 | 0 | 0 | 0 | 0 | 0 | 0 | 0 | 0 | 0 | 0 | 0 | 0 | 0 | 0 | 0 | 0 | 0 | 0 | 0 | 0 | 0 | 0 | 0 | 0 | 0 | 0 | 0 | 187 | 0 | 0 | 0 | 0 | 102 | 65700 | 1244 | 15010 |  |  |  | 15010 | 62 | 124 |  | 300 | 1679 | 325 |  | 1 |  | 20230331230718 | 0 | 0 | 1640 | 0 | [] | 0 | 20230331225047 | 20230331230515 | 868 | 1248.069 | 1244.569 | 1219.525 | 1243.26 | 63116.37 | 64225.39 | 58607.25 | 63390.73 | 0.9797177 | 0.9780926 | 0.906875 | 0.9719931 | 1.89496 | 1.884926 | 1.9 | 1.889182 | 2.079758 | 2.061759 | 2.00425 | 2.061601 | 81.44183 | 94.87345 | 81.86485 | 89.8369 | 1.987359 | 1.973343 | 1.952125 | 1.975392 | 15598395 | 34629745 | 4636900 | 54968795 | 0 | 287372.2 | 132958.7 | 420985.7 | 160927.4 | 121828.5 | 0 | 283406.3 | 4332.8875 | 9619.374 | 1288.028 | 15269.11 | 78.72399 | 116.9405 |  | 1048
575 | 381114 | 20230410140813 | 2 | 204 | 2771 | 1422 | 48 | 19 | 109 | 52 | 855 | 469 | 95 | 1587 | 1656 | 1650 | 138 | 62 | 51 | 52 | 121 | 45 | 0 | 451 | 558 | 0 | 223 | 345 | 0 | 0 | 1125 | 528 | 558 | 152 | 0 | 41 | 1794 | 568 | 0 | 1 | -69 | 13119669 | 20230410 | ZIt5o3Z5 | 3 | 80 | 2431 | 20230410135432 | 20230410140951 | 20230410141336 | 20230410141848 | 0 | 0 | 0 |  | 0 |  | 0 | 0 | 0 | 0 | 0 | 0 | 3240 |  | 1 | 1 | 1 | 1 | 1 | 4 | 1 | 1 | 0 | 0 | 0 | 0 | 0 | 0 | 0 | 0 | 0 | 0 | 0 | 0 | 0 | 0 | 0 | 450 | 183 | 0 | 0 | 0 | 0 | 0 | 152 | 0 | 0 | 0 | 0 | 0 | 0 | 0 | 0 | 0 | 0 | 0 | 0 | 0 | 0 | 0 | 0 | 0 | 0 | 0 | 0 | 0 | 0 | 0 | 0 | 0 | 0 | 0 | 0 | 0 | 0 | 0 | 0 | 0 | 0 | 0 | 0 | 0 | 0 | 0 | 0 | 0 | 0 | 0 | 0 | 0 | 0 | 0 | 0 | 0 | 0 | 0 | 0 | 0 | 0 | 0 | 0 | 0 | 0 | 0 | 0 | 0 | 0 | 0 | 0 | 0 | 0 | 0 | 0 | 0 | 84 | 52800 | 1244 | 14300 |  |  |  | 14300 | 79 |  |  | 300 | 1644 | 286 |  | 1 |  | 20230410141142 | 0 | 785 | 1009 | 0 | [] | 0 | 20230410135437 | 20230410140946 | 909 | 1246.65625 | 1246.768 | 1224 | 1244.407 | 55772.3 | 58274.09 | 55802.69 | 57316.67 | 0.8708594 | 0.9052857 | 0.8770968 | 0.8927063 | 2.27 | 2.235089 | 2.222688 | 2.243652 | 2.353906 | 2.413429 | 2.44 | 2.399384 | 81.77026 | 91.85712 | 82.4875 | 88.05777 | 2.311953 | 2.324259 | 2.331344 | 2.321518 | 14228295 | 32586920 | 5140425 | 52048475 | 0 | 303319 | 137915.2 | 441894.2 | 166808.6 | 107544.6 | 0 | 275005.8 | 3952.304 | 9051.922 | 1427.896 | 14457.91 | 76.3905 | 122.7484 |  | 1018
576 | 381119 | 20230410154353 | 2 | 211 | 2768 | 1401 | 43 | 18 | 103 | 5 | 855 | 469 | 83 | 1635 | 1653 | 1650 | 137 | 62 | 51 | 50 | 121 | 48 | 0 | 837 | 479 | 149 | 265 | 199 | 0 | 40 | 1103 | 461 | 479 | 149 | 0 | 0 | 1598 | 464 | 40 | 1 | -18 | 13119667 | 20230410 | ZIt5o3Z5 | 3 | 80 | 2433 | 20230410153030 | 20230410154449 | 20230410154843 | 20230410155346 | 0 | 0 | 0 |  | 0 |  | 0 | 456 | 0 | 0 | 0 | 0 | 3237 |  | 1 | 1 | 1 | 1 | 1 | 4 | 1 | 1 | 0 | 0 | 0 | 0 | 0 | 0 | 0 | 0 | 0 | 0 | 0 | 0 | 0 | 0 | 0 | 0 | 0 | 0 | 0 | 0 | 0 | 0 | 0 | 0 | 0 | 0 | 0 | 0 | 0 | 0 | 133 | 0 | 0 | 0 | 0 | 0 | 0 | 0 | 0 | 0 | 0 | 0 | 0 | 0 | 0 | 0 | 0 | 0 | 0 | 0 | 0 | 0 | 0 | 0 | 0 | 0 | 0 | 0 | 0 | 0 | 0 | 0 | 0 | 0 | 0 | 0 | 0 | 0 | 0 | 87 | 0 | 0 | 0 | 0 | 0 | 0 | 0 | 0 | 0 | 0 | 0 | 0 | 0 | 0 | 0 | 0 | 0 | 0 | 0 | 0 | 0 | 0 | 94 | 60000 | 1254 | 13610 |  |  |  | 13610 | 66 |  |  | 300 | 1662 | 350 |  | 1 |  | 20230410154649 | 0 | 0 | 1598 | 87 | [] | 0 | 20230410153035 | 20230410154445 | 850 | 1258.181 | 1259.29 | 1224 | 1256.814 | 57791.81 | 59392.56 | 51653.85 | 58461.51 | 0.9106584 | 0.9264324 | 0.8223077 | 0.9155529 | 2.238683 | 2.210036 | 2.2 | 2.217612 | 2.177202 | 2.246342 | 2.299615 | 2.229835 | 80.675 | 91.41732 | 82.33774 | 87.79082 | 2.207942 | 2.228189 | 2.249808 | 2.223724 | 13993065 | 32914195 | 2636830 | 49641325 | 0 | 301377.7 | 115931.3 | 417967.7 | 156184.1 | 103863.9 | 0 | 260691.8 | 3886.9625 | 9142.832 | 732.4528 | 13789.26 | 72.41439 | 116.1022 |  | 1018
577 | 381378 | 20230413205736 | 4 | 519 | 2774 | 1327 | 26 | 15 | 104 | 5 | 854 | 473 | 246 | 1624 | 1676 | 1665 | 168 | 71 | 61 | 50 | 40 | 17 | 66 | 781 | 480 | 0 | 286 | 0 | 0 | 88 | 1067 | 88 | 480 | 0 | 177 | 35 | 1460 | 286 | 88 | 1 | -52 | 13119834 | 20230413 | ZIt5o3Z5 | 3 | 80 | 2521 | 20230413204349 | 20230413205909 | 20230413210424 | 20230413211047 | 0 | 0 | 0 |  | 0 |  | 0 | 0 | 0 | 0 | 0 | 0 | 3247 |  | 1 | 1 | 1 | 1 | 1 | 4 | 1 | 1 | 0 | 0 | 0 | 0 | 0 | 0 | 0 | 0 | 0 | 0 | 0 | 0 | 0 | 0 | 0 | 0 | 0 | 0 | 0 | 0 | 0 | 0 | 0 | 0 | 0 | 0 | 0 | 0 | 0 | 0 | 0 | 0 | 0 | 0 | 0 | 0 | 0 | 199 | 0 | 0 | 0 | 0 | 0 | 0 | 0 | 0 | 0 | 0 | 0 | 0 | 0 | 0 | 0 | 0 | 0 | 0 | 0 | 0 | 0 | 0 | 0 | 0 | 0 | 0 | 0 | 0 | 0 | 0 | 0 | 0 | 0 | 0 | 0 | 0 | 0 | 0 | 0 | 0 | 0 | 0 | 0 | 0 | 0 | 0 | 0 | 0 | 0 | 199 | 0 | 0 | 0 | 0 | 84 | 55100 | 1251 | 14730 |  |  |  | 14730 | 152 | 121 |  | 300 | 1668 | 334 |  | 1 |  | 20230413210044 | 0 | 0 | 1460 | 0 | [] | 0 | 20230413204354 | 20230413205905 | 911 | 1251 | 1256.272 | 1231 | 1252.345 | 53967.3 | 61394.51 | 59539.33 | 59158.76 | 0.8300397 | 0.9401579 | 0.9223596 | 0.9079583 | 2.08 | 2.030439 | 2.01 | 2.042151 | 2.255675 | 2.325789 | 2.313258 | 2.30517 | 81.85903 | 91.41189 | 81.9507 | 87.84507 | 2.167837 | 2.178114 | 2.161629 | 2.173661 | 13551160 | 34944935 | 5246835 | 53842615 | 0 | 305261.6 | 123244 | 429161.2 | 164369.7 | 110921.9 | 0 | 275945.4 | 3764.211 | 9706.926 | 1457.454 | 14956.28 | 76.6515 | 119.2114 |  | 1018
578 | 381381 | 20230413214744 | 4 | 178 | 2664 | 1425 | 50 | 18 | 104 | 5 | 850 | 468 | 328 | 1655 | 1673 | 1660 | 162 | 70 | 50 | 31 | 40 | 17 | 64 | 799 | 476 | 147 | 373 | 143 | 36 | 134 | 1173 | 277 | 476 | 212 | 155 | 117 | 1422 | 552 | 134 | 0 | -18 | 13119835 | 20230413 | ZIt5o3Z5 | 3 | 80 | 2522 | 20230413213413 | 20230413214907 | 20230413215416 | 20230413220018 | 0 | 0 | 0 |  | 0 |  | 0 | 0 | 34 | 0 | 0 | 0 | 3132 |  | 1 | 1 | 1 | 1 | 1 | 4 | 1 | 1 | 0 | 0 | 0 | 0 | 0 | 0 | 0 | 0 | 0 | 0 | 0 | 0 | 0 | 0 | 0 | 0 | 0 | 0 | 0 | 0 | 0 | 0 | 0 | 0 | 0 | 0 | 0 | 0 | 0 | 0 | 0 | 0 | 0 | 0 | 0 | 0 | 0 | 0 | 0 | 0 | 0 | 0 | 0 | 0 | 0 | 0 | 0 | 0 | 0 | 0 | 0 | 0 | 0 | 0 | 0 | 0 | 0 | 0 | 0 | 0 | 0 | 0 | 0 | 0 | 0 | 0 | 0 | 0 | 0 | 0 | 0 | 0 | 0 | 0 | 0 | 65 | 0 | 36 | 0 | 0 | 0 | 0 | 0 | 0 | 0 | 0 | 0 | 0 | 0 | 0 | 0 | 0 | 84 | 54900 | 1241 | 13830 |  |  |  | 13830 | 89 | 131 |  | 300 | 1676 | 463 |  | 1 |  | 20230413215305 | 0 | 0 | 1422 | 101 | [] | 0 | 20230413213419 | 20230413214904 | 885 | 1244.861 | 1247.422 | 1231 | 1245.124 | 54709.07 | 59267.44 | 55166.875 | 57449.42 | 0.8413879 | 0.9042367 | 0.853375 | 0.8796836 | 2.084591 | 2.082061 | 2.09 | 2.083582 | 2.198505 | 2.257996 | 2.27075 | 2.24026 | 81.59048 | 92.39809 | 82.3625 | 88.05935 | 2.141548 | 2.170029 | 2.180375 | 2.161921 | 15325570 | 31007145 | 4364160 | 50794825 | 0 | 298539.3 | 211342 | 510540.2 | 182759.8 | 88138.3 | 0 | 271549.7 | 4257.103 | 8613.096 | 1212.267 | 14109.67 | 75.43049 | 141.8167 |  | 1014
579 | 381599 | 20230416194351 | 4 | 391 | 2849 | 1361 | 20 | 17 | 96 | 5 | 856 | 476 | 141 | 1602 | 1682 | 1660 | 242 | 107 | 127 | 0 | 0 | 0 | 0 | 904 | 480 | 0 | 186 | 0 | 36 | 0 | 1090 | 0 | 480 | 55 | 0 | 72 | 1569 | 272 | 0 | 0 | -80 | 13120176 | 20230416 | ZIt5o3Z5 | 3 | 80 | 2596 | 20230416193010 | 20230416194535 | 20230416194931 | 20230416195425 | 0 | 0 | 0 |  | 0 |  | 0 | 397 | 0 | 0 | 0 | 0 | 3325 |  | 1 | 1 | 1 | 1 | 1 | 4 | 1 | 1 | 0 | 0 | 0 | 0 | 0 | 0 | 0 | 0 | 0 | 0 | 0 | 0 | 0 | 0 | 0 | 0 | 0 | 0 | 0 | 0 | 0 | 0 | 0 | 0 | 0 | 0 | 0 | 0 | 0 | 0 | 0 | 0 | 0 | 0 | 0 | 0 | 36 | 149 | 0 | 0 | 0 | 0 | 0 | 0 | 0 | 0 | 0 | 0 | 0 | 50 | 0 | 0 | 0 | 0 | 0 | 0 | 0 | 0 | 0 | 0 | 0 | 0 | 0 | 0 | 0 | 0 | 0 | 0 | 0 | 0 | 0 | 0 | 0 | 0 | 0 | 55 | 0 | 0 | 0 | 0 | 0 | 0 | 0 | 0 | 0 | 0 | 0 | 200 | 0 | 0 | 0 | 0 | 93 | 61200 | 1249 | 14610 |  |  |  | 14610 | 46 |  |  | 300 | 1670 | 319 |  | 1 |  | 20230416194657 | 0 | 0 | 1569 | 55 | [] | 0 | 20230416193016 | 20230416194530 | 914 | 1249 | 1260.726 | 1219 | 1252.999 | 57805.32 | 59293.2 | 55656.97 | 58492.37 | 0.8916 | 0.9143717 | 0.8623232 | 0.9025055 | 2.27396 | 2.254779 | 2.258283 | 2.260405 | 2.23864 | 2.301823 | 2.355555 | 2.290361 | 97.1131 | 84.59896 | 84.1875 | 87.9773 | 2.2563 | 2.278301 | 2.306919 | 2.275383 | 14402795 | 33452715 | 5461805 | 53413045 | 43809 | 369973.2 | 124791.5 | 539862.7 | 149620.5 | 11612.35 | 0 | 161549.3 | 4000.776 | 9292.421 | 1517.168 | 14836.96 | 44.87481 | 149.9619 |  | 1021
580 | 381930 | 20230421074027 | 1 | 390 | 2784 | 1399 | 37 | 16 | 106 | 5 | 856 | 468 | 223 | 1628 | 1665 | 1670 | 30 | 32 | 31 | 234 | 141 | 0 | 0 | 738 | 534 | 148 | 305 | 104 | 180 | 63 | 1044 | 167 | 534 | 148 | 0 | 323 | 1420 | 589 | 63 | 1 | -37 | 13120478 | 20230421 | ZIt5o3Z5 | 3 | 80 | 2701 | 20230421072730 | 20230421074207 | 20230421074655 | 20230421075154 | 0 | 0 | 0 |  | 0 |  | 0 | 0 | 0 | 0 | 0 | 0 | 3252 |  | 1 | 1 | 1 | 1 | 1 | 4 | 1 | 1 | 0 | 0 | 0 | 0 | 0 | 0 | 0 | 0 | 0 | 0 | 0 | 0 | 0 | 0 | 0 | 0 | 0 | 0 | 0 | 0 | 0 | 0 | 0 | 0 | 0 | 0 | 0 | 0 | 0 | 0 | 0 | 0 | 0 | 0 | 0 | 0 | 0 | 0 | 0 | 0 | 0 | 0 | 0 | 0 | 0 | 0 | 0 | 0 | 0 | 0 | 0 | 0 | 0 | 0 | 0 | 0 | 0 | 0 | 0 | 0 | 0 | 0 | 0 | 0 | 0 | 0 | 0 | 0 | 0 | 0 | 0 | 0 | 0 | 0 | 0 | 0 | 0 | 0 | 0 | 0 | 0 | 0 | 0 | 0 | 0 | 0 | 0 | 0 | 0 | 0 | 0 | 0 | 95 | 62400 | 1239 | 14000 |  |  |  | 14000 | 121 | 147 |  | 300 | 1677 | 324 |  | 1 |  | 20230421074430 | 0 | 0 | 1420 | 0 | [] | 0 | 20230421072735 | 20230421074203 | 868 | 1239.583 | 1237.929 | 1219 | 1236.319 | 60027.87 | 58634.32 | 57413.23 | 58907.06 | 0.9264567 | 0.8957529 | 0.8840625 | 0.9034447 | 2.046378 | 2.011737 | 1.99 | 2.01947 | 1.99437 | 1.978784 | 2.045417 | 1.990714 | 100.4929 | 81.35859 | 83.15 | 87.15593 | 2.020374 | 1.995261 | 2.017708 | 2.005092 | 15197100 | 30325480 | 5462130 | 51078905 | 78031.7 | 335851.6 | 160519.9 | 575685.6 | 125499.5 | 622.45 | 0 | 126193.4 | 4221.417 | 8423.744 | 1517.258 | 14188.58 | 35.05372 | 159.9127 | 1017 | 1018 | 1
581 | 382887 | 20230504061455 | 4 | 550 | 2795 | 1393 | 30 | 15 | 99 | 5 | 856 | 469 | 45 | 1623 | 1663 | 1655 | 189 | 60 | 31 | 158 | 31 | 0 | 0 | 837 | 475 | 102 | 314 | 100 | 0 | 0 | 1152 | 100 | 475 | 102 | 132 | 73 | 1414 | 414 | 0 | 1 | -40 | 13121270 | 20230504 | ZIt5o3Z5 | 3 | 80 | 3022 | 20230504060136 | 20230504061600 | 20230504061905 | 20230504062445 | 0 | 0 | 0 |  | 0 |  | 0 | 0 | 0 | 0 | 0 | 0 | 3264 |  | 1 | 1 | 1 | 1 | 1 | 4 | 1 | 1 | 0 | 0 | 0 | 0 | 0 | 0 | 0 | 0 | 0 | 0 | 0 | 0 | 0 | 0 | 0 | 0 | 0 | 0 | 0 | 0 | 0 | 0 | 0 | 0 | 0 | 0 | 0 | 0 | 0 | 0 | 0 | 0 | 0 | 0 | 0 | 0 | 0 | 0 | 0 | 0 | 0 | 0 | 0 | 0 | 0 | 0 | 0 | 0 | 0 | 0 | 0 | 0 | 0 | 0 | 0 | 0 | 0 | 0 | 0 | 0 | 0 | 0 | 0 | 0 | 0 | 0 | 0 | 0 | 0 | 0 | 0 | 0 | 0 | 0 | 0 | 0 | 0 | 0 | 0 | 0 | 0 | 0 | 0 | 0 | 0 | 0 | 0 | 0 | 0 | 0 | 0 | 0 | 85 | 60200 | 1247 | 13410 |  |  |  | 13410 | 28 | 147 |  | 300 | 1662 | 286 |  | 1 |  | 20230504061711 | 0 | 0 | 1414 | 0 | [] | 0 | 20230504060141 | 20230504061556 | 855 | 1247 | 1264.685 | 1225.279 | 1257.075 | 57863.71 | 59224.38 | 53464.26 | 58444.21 | 0.819181 | 0.8274911 | 0.7598361 | 0.8204094 | 2.268233 | 2.255214 | 2.25 | 2.258374 | 2.109095 | 2.053238 | 1.997213 | 2.064398 | 102.5695 | 81.64186 | 84 | 87.4887 | 2.188664 | 2.154226 | 2.123607 | 2.161386 | 13374830 | 33236120 | 3213425 | 49920280 | 115075.2 | 366414.8 | 91066.65 | 573850.6 | 74656.85 | 0 | 0 | 74656.85 | 3715.231 | 9232.256 | 892.6181 | 13866.74 | 20.73801 | 159.403 |  | 1019
582 | 382967 | 20230505054618 | 3 | 224 | 2749 | 1351 | 53 | 18 | 106 | 5 | 855 | 463 | 304 | 1632 | 1677 | 1665 | 187 | 63 | 146 | 33 | 34 | 0 | 0 | 918 | 478 | 150 | 250 | 0 | 100 | 60 | 1168 | 60 | 478 | 150 | 130 | 100 | 1546 | 350 | 60 | 1 | -45 | 13121439 | 20230505 | ZIt5o3Z5 | 3 | 80 | 3049 | 20230505053803 | 20230505055407 | 20230505055740 | 20230505060416 | 0 | 0 | 0 |  | 0 |  | 0 | 0 | 0 | 0 | 0 | 0 | 3212 |  | 1 | 1 | 1 | 1 | 1 | 4 | 1 | 1 | 0 | 0 | 0 | 0 | 0 | 0 | 0 | 0 | 0 | 0 | 0 | 0 | 0 | 0 | 0 | 0 | 0 | 0 | 0 | 0 | 0 | 0 | 0 | 0 | 0 | 0 | 0 | 0 | 0 | 0 | 0 | 0 | 0 | 0 | 0 | 0 | 0 | 0 | 0 | 0 | 0 | 0 | 0 | 0 | 0 | 0 | 0 | 0 | 0 | 0 | 0 | 0 | 0 | 0 | 0 | 0 | 0 | 0 | 0 | 0 | 0 | 0 | 0 | 0 | 0 | 0 | 0 | 0 | 0 | 0 | 0 | 0 | 0 | 0 | 0 | 0 | 0 | 0 | 0 | 0 | 0 | 0 | 0 | 0 | 0 | 0 | 0 | 0 | 0 | 0 | 0 | 0 | 85 | 60400 | 1217 | 14950 |  |  |  | 14950 | 26 |  |  | 300 | 1684 | 360 |  | 1 |  | 20230505055020 | 0 | 0 | 1546 | 0 | [] | 0 | 20230505053108 | 20230505054802 | 1014 | 1223.229 | 1217.442 | 1218 | 1219.143 | 57069.2 | 51079.52 | 56080.48 | 53293.65 | 0.8033681 | 0.7050322 | 0.795 | 0.7421894 | 2.02934 | 2.039952 | 2.06 | 2.038994 | 2.27441 | 2.273633 | 2.207885 | 2.26711 | 96.50551 | 80.52454 | 82.6125 | 85.27766 | 2.151875 | 2.156793 | 2.133942 | 2.153052 | 16391880 | 31728075 | 5784160 | 53990765 | 165615.7 | 400054.7 | 159310.3 | 726251.5 | 56101.2 | 0 | 0 | 56101.2 | 4553.3 | 8813.354 | 1606.711 | 14997.43 | 15.58367 | 201.7365 |  | 1017
583 | 383026 | 20230506064139 | 2 | 201 | 2575 | 1304 | 49 | 18 | 111 | 5 | 846 | 468 | 339 | 1578 | 1648 | 1665 | 175 | 61 | 31 | 30 | 82 | 40 | 49 | 852 | 480 | 149 | 307 | 0 | 0 | 0 | 1160 | 0 | 480 | 149 | 99 | 121 | 1711 | 307 | 0 | 0 | -70 | 13121519 | 20230506 | ZIt5o3Z5 | 3 | 80 | 3070 | 20230506062810 | 20230506064925 | 20230506065053 | 20230506065544 | 0 | 0 | 0 |  | 0 |  | 0 | 0 | 0 | 0 | 0 | 0 | 3043 |  | 1 | 1 | 1 | 1 | 1 | 3 | 1 | 1 | 0 | 0 | 0 | 0 | 0 | 0 | 0 | 0 | 0 | 40 | 0 | 0 | 0 | 0 | 0 | 0 | 0 | 0 | 0 | 0 | 0 | 0 | 0 | 0 | 41 | 149 | 0 | 0 | 0 | 0 | 0 | 0 | 0 | 0 | 0 | 0 | 0 | 0 | 0 | 0 | 0 | 0 | 0 | 0 | 0 | 0 | 0 | 0 | 0 | 0 | 0 | 0 | 0 | 0 | 0 | 0 | 0 | 0 | 0 | 0 | 0 | 0 | 0 | 0 | 0 | 0 | 0 | 0 | 0 | 0 | 0 | 0 | 0 | 0 | 0 | 0 | 0 | 0 | 0 | 0 | 0 | 0 | 0 | 0 | 0 | 0 | 0 | 149 | 0 | 0 | 0 | 0 | 83 | 58400 | 1237 | 15360 | 320 |  |  | 15680 | 234 | 139 |  | 300 | 1665 | 313 |  | 0 |  | 20230506064754 | 40 | 190 | 1481 | 0 | [] | 0 | 20230506062815 | 20230506064357 | 942 | 1239.037 | 1232.75 | 1217 | 1232.412 | 58798.75 | 60906.44 | 57339.78 | 59723.89 | 0.8286441 | 0.8463654 | 0.8006522 | 0.8341189 | 2.332 | 2.336503 | 2.34 | 2.335605 | 2.19339 | 2.250236 | 2.27 | 2.235329 | 72.93373 | 88.29607 | 85.1625 | 83.02609 | 2.262695 | 2.293369 | 2.305 | 2.285467 | 17290405 | 30953845 | 7866235 | 56205300 | 0 | 315127.6 | 253222.1 | 569031 | 171519.9 | 43784.1 | 0 | 215882.4 | 4802.89 | 8598.29 | 2185.065 | 15612.58 | 59.96733 | 158.0642 |  | 1010
584 | 383029 | 20230506081632 | 4 | 360 | 2762 | 1377 | 35 | 15 | 98 | 5 | 855 | 468 | 351 | 1603 | 1679 | 1665 | 161 | 60 | 31 | 30 | 40 | 29 | 80 | 723 | 479 | 148 | 339 | 0 | 0 | 0 | 1063 | 0 | 479 | 148 | 0 | 0 | 1350 | 339 | 0 | 0 | -76 | 13121469 | 20230506 | ZIt5o3Z5 | 3 | 80 | 3071 | 20230506080259 | 20230506081829 | 20230506082430 | 20230506083009 | 0 | 0 | 0 |  | 0 |  | 0 | 422 | 37 | 0 | 0 | 0 | 3230 |  | 1 | 1 | 1 | 1 | 1 | 3 | 1 | 1 | 0 | 0 | 0 | 0 | 0 | 0 | 0 | 0 | 0 | 0 | 0 | 0 | 0 | 0 | 0 | 0 | 0 | 0 | 0 | 0 | 0 | 0 | 0 | 0 | 0 | 0 | 0 | 0 | 0 | 0 | 0 | 0 | 0 | 0 | 0 | 0 | 0 | 0 | 0 | 0 | 0 | 0 | 0 | 0 | 0 | 0 | 0 | 0 | 0 | 0 | 0 | 0 | 0 | 0 | 0 | 0 | 0 | 0 | 0 | 0 | 0 | 0 | 0 | 0 | 0 | 0 | 0 | 0 | 0 | 0 | 0 | 0 | 0 | 0 | 0 | 0 | 0 | 0 | 0 | 0 | 0 | 0 | 0 | 0 | 0 | 0 | 0 | 0 | 0 | 0 | 0 | 0 | 85 | 60300 | 1247 | 14300 |  |  |  | 14300 | 224 |  |  | 300 | 1673 | 363 |  | 1 |  | 20230506082111 | 0 | 0 | 1350 | 0 | [] | 0 | 20230506080305 | 20230506081825 | 920 | 1247.616 | 1271.224 | 1217.416 | 1257.661 | 58851.07 | 55967.05 | 56968.23 | 56939.55 | 0.8302583 | 0.7716791 | 0.7987611 | 0.7922609 | 2.30369 | 2.302948 | 2.3 | 2.302804 | 2.233653 | 2.260149 | 2.29 | 2.256011 | 99.71707 | 82.2156 | 84.2875 | 87.62541 | 2.268672 | 2.281548 | 2.295 | 2.279408 | 15893790 | 29951305 | 6390415 | 52329600 | 142546.8 | 351890.5 | 187118.6 | 682855.7 | 72997.5 | 0 | 0 | 72997.5 | 4414.942 | 8319.807 | 1775.115 | 14536 | 20.27708 | 189.6821 |  | 1018
585 | 383364 | 20230511025750 | 1 | 211 | 2780 | 1431 | 51 | 16 | 98 | 5 | 856 | 467 | 339 | 1616 | 1666 | 1660 | 228 | 60 | 60 | 119 | 0 | 0 | 0 | 921 | 480 | 147 | 252 | 304 | 89 | 25 | 1173 | 329 | 480 | 147 | 0 | 233 | 1548 | 645 | 25 | 1 | -50 | 13121963 | 20230511 | ZIt5o3Z5 | 3 | 80 | 3180 | 20230511024042 | 20230511025527 | 20230511030803 | 20230511031350 | 0 | 0 | 0 |  | 0 |  | 0 | 477 | 0 | 0 | 0 | 0 | 3247 |  | 1 | 1 | 1 | 1 | 1 | 4 | 1 | 1 | 0 | 0 | 0 | 0 | 0 | 0 | 0 | 0 | 0 | 0 | 0 | 0 | 0 | 0 | 0 | 0 | 0 | 0 | 0 | 0 | 0 | 0 | 0 | 0 | 0 | 0 | 0 | 0 | 0 | 0 | 0 | 0 | 0 | 0 | 0 | 0 | 0 | 0 | 0 | 0 | 0 | 0 | 0 | 0 | 0 | 0 | 0 | 0 | 0 | 0 | 0 | 0 | 0 | 0 | 0 | 0 | 0 | 0 | 0 | 0 | 0 | 0 | 0 | 0 | 0 | 0 | 0 | 0 | 0 | 0 | 0 | 0 | 0 | 0 | 0 | 0 | 0 | 0 | 0 | 0 | 0 | 0 | 0 | 0 | 0 | 0 | 0 | 0 | 0 | 0 | 0 | 0 | 80 | 59000 | 1258 | 14240 |  |  |  | 14240 | 92 | 142 |  | 300 | 1670 | 446 |  | 1 |  | 20230511030136 | 0 | 0 | 1548 | 0 | [] | 0 | 20230511024448 | 20230511025924 | 876 | 1246.071 | 1244.717 | 1217 | 1242.132 | 59661.03 | 59475.91 | 58850.32 | 59462.03 | 0.8317063 | 0.8150566 | 0.8180851 | 0.8201712 | 2.052063 | 2.027736 | 2.02 | 2.033904 | 2.166508 | 2.21017 | 2.248404 | 2.201712 | 87.72197 | 88.03182 | 82.8625 | 87.38798 | 2.109286 | 2.118953 | 2.134202 | 2.117808 | 14981680 | 31476250 | 5482160 | 52032020 | 14714.05 | 340881.6 | 149814.6 | 506655.2 | 161253.4 | 31490.9 | 0 | 193265.9 | 4161.578 | 8743.403 | 1522.822 | 14453.34 | 53.68497 | 140.7376 |  | 1018
586 | 383599 | 20230514022435 | 2 | 343 | 2816 | 1334 | 42 | 15 | 106 | 9 | 855 | 425 | 281 | 1591 | 1652 | 1650 | 109 | 61 | 62 | 121 | 31 | 41 | 50 | 805 | 479 | 146 | 299 | 0 | 0 | 59 | 1105 | 59 | 479 | 146 | 90 | 0 | 1430 | 299 | 59 | 1 | -61 | 13122244 | 20230514 | ZIt5o3Z5 | 3 | 80 | 3259 | 20230514021116 | 20230514022634 | 20230514023013 | 20230514023527 | 50 | 0 | 50 |  | 0 |  | 15 | 415 | 0 | 0 | 0 | 0 | 3291 |  | 1 | 1 | 1 | 1 | 1 | 4 | 1 | 1 | 0 | 0 | 0 | 0 | 0 | 0 | 0 | 0 | 0 | 0 | 0 | 0 | 0 | 0 | 0 | 0 | 0 | 0 | 0 | 0 | 0 | 0 | 0 | 0 | 0 | 0 | 0 | 0 | 0 | 0 | 0 | 0 | 0 | 0 | 0 | 0 | 0 | 0 | 0 | 0 | 0 | 0 | 0 | 0 | 0 | 0 | 0 | 0 | 0 | 0 | 0 | 0 | 0 | 0 | 0 | 0 | 0 | 0 | 0 | 0 | 0 | 0 | 0 | 0 | 0 | 0 | 0 | 0 | 0 | 0 | 0 | 0 | 0 | 0 | 0 | 0 | 0 | 0 | 0 | 0 | 0 | 0 | 0 | 0 | 0 | 0 | 0 | 0 | 0 | 0 | 0 | 0 | 85 | 60000 | 1244 | 14600 |  |  |  | 14600 | 91 |  |  | 300 | 1649 | 325 |  | 1 |  | 20230514022837 | 0 | 0 | 1430 | 0 | [] | 0 | 20230514021121 | 20230514022629 | 908 | 1247.846 | 1243.563 | 1214 | 1241.076 | 58097.26 | 59342.2 | 56401.4 | 58618.67 | 0.8223938 | 0.8320896 | 0.7973684 | 0.8249725 | 2.339845 | 2.34181 | 2.35 | 2.342277 | 2.187992 | 2.082873 | 2.046667 | 2.108284 | 72.35082 | 93.78426 | 84.6125 | 86.52701 | 2.263919 | 2.212341 | 2.198333 | 2.22528 | 14997585 | 31759375 | 6382185 | 53234945 | 0 | 303250.2 | 163809.8 | 467736.9 | 149313.4 | 98272.05 | 0 | 248157.9 | 4165.996 | 8822.049 | 1772.829 | 14787.48 | 68.93275 | 129.9269 |  | 1020
587 | 383628 | 20230514114050 | 4 | 304.8894 | 2705 | 1363 | 53 | 17 | 111 | 5 | 850 | 477 | 362 | 1620 | 1668 | 1665 | 110 | 62 | 62 | 121 | 122 | 0 | 0 | 897 | 481 | 147 | 306 | 83 | 0 | 107 | 1203 | 191 | 481 | 147 | 76 | 40 | 1525 | 389 | 107 | 1 | -48 | 13122194 | 20230514 | ZIt5o3Z5 | 3 | 80 | 3269 | 20230514113007 | 20230514114634 | 20230514115034 | 20230514115737 | 0 | 0 | 0 |  | 0 |  | 0 | 0 | 0 | 0 | 0 | 0 | 3182 |  | 1 | 1 | 1 | 1 | 1 | 4 | 1 | 1 | 0 | 0 | 0 | 0 | 0 | 0 | 0 | 0 | 0 | 0 | 0 | 0 | 0 | 0 | 0 | 0 | 0 | 0 | 0 | 0 | 0 | 0 | 0 | 0 | 0 | 0 | 0 | 0 | 0 | 0 | 0 | 0 | 0 | 0 | 0 | 0 | 0 | 0 | 0 | 0 | 0 | 0 | 0 | 0 | 0 | 0 | 0 | 0 | 0 | 0 | 0 | 0 | 0 | 0 | 0 | 0 | 0 | 0 | 0 | 0 | 0 | 0 | 0 | 0 | 0 | 0 | 0 | 0 | 0 | 0 | 0 | 0 | 0 | 0 | 0 | 0 | 0 | 0 | 0 | 0 | 0 | 0 | 0 | 0 | 0 | 0 | 0 | 0 | 0 | 0 | 0 | 0 | 85 | 58500 | 1234 | 13980 |  |  |  | 13980 | 36 | 142 |  | 300 | 1662 | 425 |  | 1 |  | 20230514114414 | 0 | 0 | 1525 | 0 | [] | 0 | 20230514112712 | 20230514114230 | 918 | 1234 | 1252.682 | 1217.16 | 1243.623 | 58001.33 | 54865.04 | 55931.3 | 55852.39 | 0.8319216 | 0.7740142 | 0.8005 | 0.7929847 | 2.360392 | 2.324156 | 2.3153 | 2.333257 | 2.166235 | 2.208739 | 2.1345 | 2.188845 | 100.5727 | 81.68621 | 83.7625 | 87.15863 | 2.263314 | 2.266448 | 2.2249 | 2.261051 | 14740595 | 30841230 | 5544830 | 51222095 | 87783.3 | 367220.2 | 136700.4 | 592994.8 | 116743.3 | 43.85 | 0 | 116798.9 | 4094.61 | 8567.008 | 1540.231 | 14228.36 | 32.44414 | 164.7208 |  | 1016
588 | 383631 | 20230514123926 | 4 | 394 | 2600 | 1309 | 30 | 16 | 106 | 11 | 842 | 485 | 328 | 1614 | 1682 | 1660 | 122 | 62 | 61 | 121 | 119 | 0 | 0 | 874 | 479 | 99 | 326 | 0 | 0 | 0 | 1200 | 0 | 479 | 99 | 156 | 40 | 1701 | 326 | 0 | 0 | -68 | 13122193 | 20230514 | ZIt5o3Z5 | 3 | 80 | 3270 | 20230514122518 | 20230514124111 | 20230514124825 | 20230514125418 | 0 | 0 | 0 |  | 0 |  | 0 | 450 | 0 | 0 | 0 | 0 | 3085 |  | 1 | 1 | 1 | 1 | 1 | 4 | 1 | 1 | 0 | 0 | 0 | 0 | 0 | 0 | 0 | 0 | 0 | 0 | 0 | 0 | 0 | 0 | 0 | 0 | 0 | 0 | 0 | 0 | 0 | 0 | 0 | 0 | 0 | 0 | 0 | 0 | 0 | 0 | 0 | 0 | 0 | 0 | 0 | 0 | 0 | 249 | 0 | 0 | 0 | 0 | 0 | 0 | 0 | 0 | 0 | 0 | 0 | 0 | 0 | 0 | 0 | 0 | 0 | 0 | 0 | 0 | 0 | 0 | 0 | 0 | 0 | 0 | 0 | 0 | 0 | 0 | 0 | 0 | 0 | 0 | 0 | 0 | 0 | 0 | 0 | 0 | 0 | 0 | 0 | 0 | 0 | 0 | 0 | 0 | 0 | 249 | 0 | 0 | 0 | 0 | 86 | 59800 | 1244 | 15110 |  |  |  | 15110 | 38 | 174 |  | 300 | 1679 | 358 |  | 1 |  | 20230514124238 | 0 | 0 | 1701 | 0 | [] | 0 | 20230514122525 | 20230514124106 | 941 | 1244 | 1271.223 | 1214.03 | 1257.681 | 58009.42 | 59320.03 | 56000.1 | 58607.89 | 0.8320543 | 0.8489022 | 0.8106 | 0.8402125 | 2.274147 | 2.287942 | 2.2943 | 2.284835 | 2.231822 | 2.182024 | 2.1847 | 2.195962 | 100.3626 | 81.29717 | 83.5875 | 86.76785 | 2.252984 | 2.234983 | 2.2395 | 2.240399 | 14916705 | 34535975 | 5552070 | 55099925 | 82348.5 | 378258.8 | 128390.4 | 590282.6 | 124144.6 | 248.65 | 0 | 124435.5 | 4143.529 | 9593.326 | 1542.242 | 15305.53 | 34.56542 | 163.9674 |  | 1012
589 | 384457 | 20230525065333 | 3 | 149 | 2769 | 1429 | 76 | 19 | 116 | 5 | 855 | 467 | 118 | 1636 | 1661 | 1655 | 155 | 200 | 112 | 0 | 0 | 0 | 0 | 403 | 0 | 147 | 865 | 153 | 142 | 0 | 1268 | 453 | 478 | 147 | 147 | 175 | 881 | 1638 | 0 | 1 | -25 | 13123040 | 20230525 | ZIt5o3Z5 | 3 | 80 | 3548 | 20230525063123 | 20230525065439 | 20230525065902 | 20230525070353 | 0 | 0 | 0 |  | 0 |  | 0 | 0 | 0 | 0 | 0 | 0 | 3236 |  | 1 | 1 | 1 | 1 | 1 | 4 | 1 | 4 | 0 | 0 | 0 | 0 | 0 | 0 | 0 | 0 | 0 | 0 | 0 | 0 | 0 | 0 | 0 | 0 | 0 | 0 | 0 | 0 | 0 | 0 | 0 | 0 | 0 | 0 | 0 | 0 | 0 | 0 | 299 | 0 | 0 | 0 | 0 | 0 | 32 | 0 | 0 | 0 | 0 | 0 | 478 | 0 | 0 | 0 | 0 | 0 | 0 | 0 | 0 | 0 | 0 | 0 | 0 | 0 | 0 | 0 | 0 | 0 | 0 | 0 | 0 | 0 | 0 | 0 | 0 | 0 | 0 | 0 | 0 | 0 | 0 | 0 | 0 | 0 | 0 | 0 | 0 | 0 | 0 | 0 | 0 | 0 | 0 | 0 | 0 | 0 | 0 | 0 | 0 | 0 | 70 | 51200 | 1210 | 13940 |  |  |  | 13940 | 56 |  |  | 300 | 1680 | 362 |  | 0 |  | 20230525065637 | 0 | 0 | 881 | 0 | [] | 0 | 20230525064212 | 20230525065433 | 741 | 1205.991 | 1227.787 | 1209 | 1219.912 | 51918.1 | 57310 | 52888.67 | 55380.27 | 0.7086111 | 0.7728602 | 0.7303333 | 0.7506883 | 2.14 | 2.14671 | 2.13 | 2.143401 | 2.143472 | 2.136344 | 2.173167 | 2.141404 | 82 | 81.99933 | 81.9875 | 81.99857 | 2.141736 | 2.141527 | 2.151583 | 2.142402 | 11166415 | 26603785 | 3125390 | 40986275 | 141040 | 304381.5 | 120685.6 | 567419 | 0 | 0 | 0 | 0 | 3101.782 | 7389.94 | 868.1639 | 11385.08 | 0 | 157.6164 |  | 1015
590 | 384554 | 20230527114923 | 3 | 240 | 2743 | 1386 | 53 | 19 | 117 | 5 | 856 | 460 | 316 | 1580 | 1650 | 1657 | 51 | 56 | 60 | 19 | 121 | 30 | 123 | 762 | 478 | 151 | 126 | 0 | 131 | 0 | 888 | 0 | 478 | 151 | 0 | 131 | 1552 | 385 | 0 | 1 | -70 | 13123295 | 20230527 | ZIt5o3Z5 | 3 | 80 | 3581 | 20230527113552 | 20230527115640 | 20230527115750 | 20230527120202 | 0 | 0 | 0 |  | 0 |  | 0 | 0 | 0 | 0 | 0 | 0 | 3203 |  | 1 | 1 | 1 | 1 | 1 | 4 | 1 | 1 | 0 | 0 | 0 | 0 | 0 | 0 | 0 | 0 | 0 | 0 | 0 | 0 | 0 | 0 | 0 | 0 | 0 | 0 | 0 | 0 | 0 | 0 | 0 | 0 | 0 | 0 | 0 | 0 | 0 | 0 | 0 | 0 | 0 | 0 | 0 | 0 | 0 | 0 | 0 | 161 | 0 | 0 | 0 | 0 | 0 | 0 | 0 | 0 | 0 | 0 | 0 | 128 | 0 | 0 | 0 | 0 | 0 | 0 | 0 | 0 | 0 | 0 | 0 | 0 | 0 | 0 | 0 | 0 | 0 | 0 | 0 | 0 | 0 | 0 | 0 | 0 | 0 | 0 | 0 | 0 | 0 | 0 | 0 | 0 | 0 | 0 | 0 | 0 | 0 | 289 | 0 | 0 | 83 | 59900 | 1229 | 14960 | 200 |  |  | 15160 | 53 |  |  | 300 | 1658 | 319 |  | 1 |  | 20230527115451 | 0 | 0 | 1552 | 0 | [] | 0 | 20230527113556 | 20230527115128 | 932 | 1229 | 1218.323 | 1209 | 1220.326 | 57587.01 | 59223.19 | 56934.48 | 58417.65 | 0.8013028 | 0.8139579 | 0.79048 | 0.8069528 | 2.231021 | 2.230019 | 2.21168 | 2.227865 | 2.119472 | 2.063308 | 1.96704 | 2.067511 | 91.3331 | 77.96293 | 78.1095 | 82.05676 | 2.175246 | 2.146663 | 2.08936 | 2.147688 | 16306090 | 30925990 | 7069100 | 54396570 | 72454.75 | 324396.5 | 200445 | 598529 | 134403.7 | 1140.55 | 0 | 135635.1 | 4529.469 | 8590.553 | 1963.639 | 15110.16 | 37.67642 | 166.2581 |  | 1013
591 | 384643 | 20230528165941 | 2 | 413 | 2758 | 1426 | 28 | 16 | 105 | 5 | 855 | 466 | 118 | 1601 | 1655 | 1650 | 68 | 97 | 60 | 32 | 31 | 120 | 58 | 801 | 481 | 148 | 367 | 171 | 0 | 0 | 1169 | 171 | 481 | 148 | 122 | 75 | 1430 | 538 | 0 | 1 | -54 | 13123215 | 20230528 | ZIt5o3Z5 | 3 | 80 | 3611 | 20230528164628 | 20230528170117 | 20230528170551 | 20230528171214 | 0 | 0 | 0 |  | 0 |  | 0 | 0 | 0 | 0 | 0 | 0 | 3224 |  | 1 | 1 | 1 | 1 | 1 | 4 | 1 | 1 | 0 | 0 | 0 | 0 | 0 | 0 | 0 | 0 | 0 | 0 | 0 | 0 | 0 | 0 | 0 | 0 | 0 | 0 | 0 | 0 | 0 | 0 | 0 | 0 | 0 | 0 | 0 | 0 | 0 | 0 | 0 | 0 | 0 | 0 | 0 | 0 | 0 | 0 | 0 | 0 | 0 | 0 | 0 | 0 | 0 | 0 | 0 | 0 | 0 | 0 | 0 | 0 | 0 | 0 | 0 | 0 | 0 | 0 | 0 | 0 | 0 | 0 | 0 | 0 | 0 | 0 | 0 | 0 | 0 | 0 | 0 | 0 | 0 | 0 | 0 | 0 | 0 | 0 | 0 | 0 | 0 | 0 | 0 | 0 | 0 | 0 | 0 | 0 | 0 | 0 | 0 | 0 | 85 | 60100 | 1244 | 13620 |  |  |  | 13620 | 77 | 111 |  | 300 | 1651 | 310 |  | 1 |  | 20230528170301 | 0 | 0 | 1430 | 0 | [] | 0 | 20230528164635 | 20230528170109 | 874 | 1248.089 | 1242.187 | 1214 | 1241.01 | 57101.54 | 59321.11 | 54604.66 | 58221.5 | 0.8105285 | 0.8290555 | 0.7731818 | 0.8182151 | 2.288171 | 2.242056 | 2.20875 | 2.251682 | 2.042358 | 2.024056 | 1.960114 | 2.022769 | 61.71042 | 89.0637 | 80.68068 | 80.52067 | 2.165264 | 2.133056 | 2.084432 | 2.137225 | 13998285 | 31985025 | 4755790 | 50835655 | 0 | 291999 | 127233.7 | 419879.6 | 120936.2 | 92188.3 | 0 | 213613.3 | 3888.4125 | 8884.729 | 1321.053 | 14121.02 | 59.33703 | 116.6332 |  | 1014
592 | 384792 | 20230530161228 | 4 | 780 | 2783 | 1335 | 24 | 15 | 103 | 78 | 855 | 470 | 106 | 1640 | 1664 | 1660 | 159 | 61 | 132 | 32 | 28 | 58 | 0 | 793 | 481 | 0 | 297 | 0 | 0 | 0 | 1090 | 0 | 481 | 53 | 165 | 83 | 1274 | 350 | 0 | 1 | -24 | 13123389 | 20230530 | ZIt5o3Z5 | 3 | 80 | 3661 | 20230530155834 | 20230530161328 | 20230530161923 | 20230530162512 | 0 | 0 | 0 |  | 0 |  | 0 | 0 | 0 | 0 | 0 | 0 | 3253 |  | 1 | 1 | 1 | 1 | 1 | 4 | 1 | 1 | 0 | 0 | 0 | 0 | 0 | 0 | 0 | 0 | 0 | 0 | 0 | 0 | 0 | 0 | 0 | 0 | 0 | 0 | 0 | 0 | 0 | 0 | 0 | 0 | 0 | 0 | 0 | 0 | 0 | 0 | 0 | 0 | 0 | 0 | 0 | 0 | 0 | 0 | 0 | 0 | 0 | 0 | 0 | 0 | 0 | 0 | 0 | 53 | 0 | 0 | 0 | 0 | 0 | 0 | 0 | 0 | 0 | 0 | 0 | 0 | 0 | 0 | 0 | 0 | 0 | 0 | 0 | 0 | 0 | 0 | 0 | 0 | 0 | 0 | 0 | 0 | 0 | 39 | 0 | 0 | 0 | 0 | 0 | 0 | 0 | 0 | 0 | 0 | 0 | 0 | 0 | 0 | 85 | 60300 | 1255 | 13190 |  |  |  | 13190 | 38 | 159 |  | 300 | 1682 | 367 |  | 0 |  | 20230530161644 | 0 | 0 | 1274 | 39 | [] | 0 | 20230530155839 | 20230530161323 | 884 | 1250.609 | 1270.663 | 1214.709 | 1261.034 | 57345.76 | 54878.96 | 52218 | 55469.63 | 0.8104059 | 0.7557168 | 0.7407273 | 0.7715498 | 2.318118 | 2.304874 | 2.31 | 2.309253 | 2.237823 | 2.236308 | 2.219273 | 2.235713 | 98.94446 | 81.31987 | 83.3625 | 86.84997 | 2.27797 | 2.270591 | 2.264636 | 2.272483 | 15492570 | 30574485 | 2823305 | 48986270 | 94728.55 | 362369.7 | 170287.4 | 628670 | 119148 | 0 | 0 | 119148 | 4303.492 | 8492.9125 | 784.2514 | 13607.3 | 33.09668 | 174.6306 |  | 1015
593 | 384837 | 20230531053938 | 1 | 251 | 2760 | 1322 | 43 | 19 | 113 | 14 | 855 | 468 | 479 | 1580 | 1658 | 1660 | 183 | 63 | 30 | 122 | 70 | 0 | 0 | 840 | 480 | 0 | 395 | 0 | 0 | 0 | 1235 | 0 | 480 | 0 | 0 | 143 | 1320 | 395 | 0 | 1 | -78 | 13123443 | 20230531 | ZIt5o3Z5 | 3 | 80 | 3676 | 20230531053020 | 20230531054557 | 20230531055152 | 20230531055948 | 0 | 0 | 0 |  | 0 |  | 0 | 0 | 0 | 0 | 0 | 0 | 3228 |  | 1 | 1 | 1 | 1 | 1 | 4 | 1 | 1 | 0 | 0 | 0 | 0 | 0 | 0 | 0 | 0 | 0 | 0 | 0 | 0 | 0 | 0 | 0 | 0 | 0 | 0 | 0 | 0 | 0 | 0 | 0 | 0 | 0 | 0 | 0 | 0 | 0 | 0 | 0 | 0 | 0 | 0 | 0 | 0 | 0 | 0 | 0 | 0 | 0 | 0 | 0 | 0 | 0 | 0 | 0 | 0 | 0 | 0 | 0 | 0 | 0 | 0 | 0 | 0 | 0 | 0 | 0 | 0 | 0 | 0 | 0 | 0 | 0 | 0 | 0 | 0 | 0 | 0 | 0 | 0 | 0 | 0 | 0 | 0 | 0 | 0 | 0 | 0 | 0 | 0 | 0 | 0 | 0 | 0 | 0 | 0 | 0 | 0 | 0 | 0 | 80 | 60500 | 1231 | 14460 |  |  |  | 14460 | 77 | 242 |  | 300 | 1662 | 414 |  | 1 |  | 20230531054354 | 0 | 0 | 1320 | 0 | [] | 0 | 20230531052626 | 20230531054152 | 926 | 1234.882 | 1237.613 | 1207.619 | 1232.5 | 58484.12 | 56690.79 | 57671.27 | 57340.08 | 0.8174427 | 0.7706415 | 0.7980597 | 0.787851 | 1.917977 | 1.913415 | 1.92 | 1.915659 | 2.153588 | 2.113509 | 2.162985 | 2.132009 | 90.30544 | 85.74561 | 82.025 | 86.49735 | 2.035782 | 2.013462 | 2.041493 | 2.023834 | 15274890 | 30001600 | 7678050 | 53043260 | 24046.5 | 339640.8 | 167987.2 | 532923.4 | 164386.4 | 23072.4 | 0 | 187905.9 | 4243.025 | 8333.778 | 2132.792 | 14734.24 | 52.19607 | 148.0343 |  | 1014
594 | 378387 | 20230304033838 | 1 | 333 | 2740 | 1353 | 23 | 19 | 90 | 5 | 850 | 483 | 210.609375 | 1614 | 1686 | 1675 | 32 | 170 | 60 | 29 | 33 | 50 | 109 | 857 | 549 | 0 | 214 | 0 | 90 | 0 | 1072 | 0 | 549 | 0 | 164 | 135 | 1913 | 304 | 0 | 1 | -72 | 13116843 | 20230304 | ZIt5o3Zm | 3 | 80 | 1302 | 20230304032544 | 20230304034003 | 20230304034323 | 20230304034756 | 0 | 0 | 0 |  | 0 |  | 0 | 0 | 0 | 0 | 0 | 0 | 3223 |  | 1 | 1 | 1 | 1 | 1 | 4 | 1 | 1 | 0 | 0 | 0 | 0 | 0 | 0 | 0 | 0 | 164 | 0 | 0 | 100 | 0 | 0 | 0 | 0 | 0 | 0 | 0 | 0 | 0 | 0 | 0 | 0 | 0 | 0 | 0 | 0 | 0 | 0 | 0 | 0 | 0 | 0 | 0 | 0 | 44 | 199 | 0 | 0 | 0 | 0 | 0 | 0 | 0 | 0 | 0 | 0 | 0 | 0 | 0 | 0 | 0 | 0 | 0 | 0 | 0 | 0 | 0 | 0 | 0 | 0 | 0 | 0 | 0 | 0 | 0 | 0 | 0 | 0 | 0 | 0 | 0 | 0 | 0 | 0 | 0 | 0 | 0 | 0 | 0 | 0 | 0 | 0 | 0 | 0 | 0 | 199 | 100 | 0 | 0 | 0 | 92 | 66900 | 1249 | 15270 |  |  |  | 15270 | 53 |  |  | 300 | 1673 | 330 |  | 0 |  | 20230304034146 | 264 | 0 | 1649 | 0 | ['底吹气体流量13', '底吹气体流量14', '底吹气体流量15', '底吹气体流量16'] | 2 | 20230304032550 | 20230304033958 | 848 | 1252.992 | 1247.13 | 1228.5875 | 1247.033 | 64816.07 | 67052.91 | 59470.375 | 65707.15 | 0.8980335 | 0.9139508 | 0.821125 | 0.9007075 | 3.002762 | 2.997713 | 3 | 2.999351 | 2.510084 | 2.448828 | 2.381375 | 2.459729 | 61.15 | 70.70274 | 62.41875 | 67.22889 | 2.756423 | 2.72327 | 2.690688 | 2.72954 | 15436015 | 35417570 | 4705050 | 55665430 | 0 | 241044.9 | 93883.35 | 335427.6 | 116429.6 | 57674.8 | 0 | 174593.6 | 4287.782 | 9838.214 | 1306.958 | 15462.62 | 48.49822 | 93.17433 |  | 1047
595 | 378502 | 20230305170731 | 2 | 366 | 2996 | 1342 | 21 | 16 | 90 | 13 | 937 | 200 | 222.6408 | 1519 | 1628 | 1675 | 119 | 81 | 0 | 0 | 0 | 0 | 0 | 798 | 551 | 145 | 299 | 389 | 0 | 0 | 1098 | 742 | 551 | 145 | 120 | 107 | 1846 | 688 | 0 | 0 | -109 | 13116841 | 20230305 | ZIt5o3Zm | 3 | 80 | 1361 | 20230305165457 | 20230305171006 | 20230305171213 | 20230305171730 | 0 | 0 | 0 |  | 0 |  | 0 | 0 | 0 | 0 | 0 | 0 | 3196 |  | 1 | 1 | 1 | 1 | 1 | 4 | 1 | 1 | 0 | 0 | 0 | 0 | 0 | 0 | 0 | 0 | 0 | 0 | 0 | 0 | 0 | 0 | 0 | 0 | 0 | 0 | 0 | 0 | 0 | 0 | 0 | 0 | 0 | 0 | 0 | 0 | 0 | 0 | 352 | 0 | 0 | 0 | 0 | 0 | 0 | 0 | 0 | 0 | 0 | 0 | 0 | 0 | 0 | 0 | 0 | 0 | 0 | 0 | 0 | 0 | 0 | 0 | 0 | 0 | 0 | 0 | 0 | 0 | 0 | 0 | 0 | 0 | 0 | 0 | 0 | 0 | 0 | 0 | 0 | 0 | 0 | 0 | 0 | 0 | 0 | 0 | 0 | 0 | 0 | 0 | 0 | 0 | 0 | 0 | 0 | 0 | 0 | 0 | 0 | 0 | 83 | 60100 | 1254 | 14590 |  |  |  | 14590 | 48 | 120 | 25 | 300 | 1676 | 311 | 0 | 0 | 0 | 20230305171055 | 0 | 0 | 1846 | 0 | ['底吹气体流量13', '底吹气体流量14', '底吹气体流量15', '底吹气体流量16'] | 2 | 20230305165501 | 20230305171002 | 901 | 1262.025 | 1257.369 | 1224 | 1253.007 | 58020.25 | 59267.36 | 59941.26 | 59050.88 | 0.8082353 | 0.8154687 | 0.8363576 | 0.8170588 | 3.038823 | 3.028789 | 3.026093 | 3.030988 | 2.688193 | 2.676035 | 2.762185 | 2.693685 | 61.77878 | 70.47498 | 62.00265 | 66.75798 | 2.863508 | 2.852412 | 2.894139 | 2.862336 | 13758125 | 30295845 | 8999625 | 53151575 | 648 | 249440.5 | 101198 | 352214.3 | 116272.2 | 38515.8 | 0 | 155278.6 | 3821.701 | 8415.5125 | 2499.896 | 14764.33 | 43.13294 | 97.83731 |  | 1046
596 | 381384 | 20230413223700 | 4 | 295 | 2674 | 1355 | 46 | 16 | 102 | 5 | 844 | 491 | 211 | 1575 | 1674 | 1665 | 171 | 70 | 70 | 50 | 30 | 52 | 16 | 804 | 477 | 149 | 295 | 0 | 35 | 0 | 1099 | 0 | 477 | 149 | 154 | 70 | 1430 | 330 | 0 | 1 | -99 | 13119836 | 20230413 | ZIt5o3Zm | 3 | 80 | 2523 | 20230413222804 | 20230413224358 | 20230413224802 | 20230413225312 | 0 | 0 | 0 |  | 0 |  | 0 | 0 | 32 | 0 | 0 | 0 | 3165 |  | 1 | 1 | 1 | 1 | 1 | 4 | 1 | 1 | 0 | 0 | 0 | 0 | 0 | 0 | 0 | 0 | 0 | 0 | 0 | 0 | 0 | 0 | 0 | 0 | 0 | 0 | 0 | 0 | 0 | 0 | 0 | 0 | 0 | 0 | 0 | 0 | 0 | 0 | 0 | 0 | 0 | 0 | 0 | 0 | 0 | 0 | 0 | 0 | 0 | 0 | 0 | 0 | 0 | 0 | 0 | 0 | 0 | 0 | 0 | 0 | 0 | 0 | 0 | 0 | 0 | 0 | 0 | 0 | 0 | 0 | 0 | 0 | 0 | 0 | 0 | 0 | 0 | 0 | 0 | 0 | 0 | 0 | 0 | 0 | 0 | 35 | 0 | 0 | 0 | 0 | 0 | 0 | 0 | 0 | 0 | 0 | 0 | 0 | 0 | 0 | 93 | 60100 | 1241 | 14520 |  |  |  | 14520 | 59 | 145 |  | 300 | 1653 | 316 |  | 0 |  | 20230413224056 | 0 | 0 | 1430 | 35 | [] | 0 | 20230413222308 | 20230413223854 | 946 | 1244.899 | 1248.398 | 1231 | 1245.314 | 57903 | 55634.6 | 56873.6 | 56424.14 | 0.8951685 | 0.8451504 | 0.8777193 | 0.8631924 | 2.049139 | 2.062743 | 2.08 | 2.060983 | 2.310037 | 2.249009 | 2.22193 | 2.26297 | 89.5088 | 87.67883 | 82.2875 | 87.54563 | 2.179588 | 2.155876 | 2.150965 | 2.161977 | 15411480 | 31384535 | 6434510 | 53328470 | 18209.75 | 366239.8 | 155358.8 | 541053.1 | 172104.1 | 29195.8 | 0 | 201802.2 | 4280.967 | 8717.926 | 1787.364 | 14813.46 | 56.05617 | 150.2925 |  | 1015
597 | 378500 | 20230305162723 | 2 | 330 | 3062 | 1318 | 31 | 19 | 91 | 37 | 1000 | 474.7633 | 210.609375 | 1626 | 1672 | 1675 | 0 | 0 | 0 | 0 | 0 | 0 | 0 | 899 | 548 | 141 | 398 | 414 | 0 | 0 | 1297 | 815 | 548 | 141 | 99 | 34 | 1989 | 812 | 0 | 1 | -46 | 13116867 | 20230305 | ZIt5onZm | 3 | 80 | 1360 | 20230305161446 | 20230305162830 | 20230305163220 | 20230305163719 | 0 | 0 | 0 |  | 0 |  | 0 | 0 | 0 | 0 | 0 | 0 | 3062 |  | 1 | 1 | 1 | 1 | 1 | 4 | 1 | 1 | 0 | 0 | 0 | 0 | 0 | 0 | 0 | 0 | 0 | 0 | 0 | 0 | 0 | 0 | 0 | 0 | 0 | 0 | 0 | 0 | 0 | 0 | 0 | 0 | 0 | 0 | 0 | 0 | 0 | 0 | 401 | 0 | 0 | 0 | 0 | 0 | 0 | 0 | 0 | 0 | 0 | 0 | 0 | 0 | 0 | 0 | 0 | 0 | 0 | 0 | 0 | 0 | 0 | 0 | 0 | 0 | 0 | 0 | 0 | 0 | 0 | 0 | 0 | 0 | 0 | 0 | 0 | 0 | 0 | 0 | 0 | 0 | 0 | 0 | 0 | 0 | 0 | 0 | 0 | 0 | 0 | 0 | 0 | 0 | 0 | 0 | 0 | 0 | 0 | 0 | 0 | 0 | 84 | 60200 | 1254 | 13090 |  |  |  | 13090 | 47 |  |  | 300 | 1677 | 359 |  | 1 |  | 20230305163027 | 0 | 0 | 1989 | 0 | ['底吹气体流量13', '底吹气体流量14', '底吹气体流量15', '底吹气体流量16'] | 2 | 20230305161450 | 20230305162826 | 816 | 1262.214 | 1254.538 | 1224 | 1254.381 | 57847.39 | 59372.27 | 53762.7 | 58501.9 | 0.8082906 | 0.8180732 | 0.7519048 | 0.8101593 | 3.055427 | 3.051233 | 3.07 | 3.053885 | 2.769359 | 2.74343 | 2.754762 | 2.75174 | 68.67019 | 67.22917 | 61.92619 | 67.23298 | 2.912393 | 2.897331 | 2.912381 | 2.902812 | 13486705 | 30764410 | 3337360 | 47687895 | 15105.25 | 254021.8 | 91166.05 | 361241.6 | 112782 | 24449.05 | 0 | 137612 | 3746.307 | 8545.669 | 927.0444 | 13246.6375 | 38.22554 | 100.3449 |  | 1041
598 | 379275 | 20230316005016 | 1 | 348 | 2792 | 1372 | 32 | 17 | 88 | 152 | 865 | 434 | 141 | 1627 | 1669 | 1675 | 124 | 62 | 30 | 12 | 62 | 52 | 40 | 698 | 480 | 148 | 391 | 0 | 38 | 0 | 1089 | 0 | 480 | 148 | 98 | 38 | 1326 | 429 | 0 | 1 | -42 | 13117602 | 20230316 | ZIt5onZm | 3 | 80 | 1655 | 20230316003713 | 20230316005132 | 20230316005616 | 20230316010117 | 0 | 0 | 0 |  | 0 |  | 0 | 410 | 52 | 0 | 0 | 0 | 3226 |  | 1 | 1 | 1 | 1 | 1 | 4 | 1 | 1 | 0 | 0 | 0 | 0 | 0 | 0 | 0 | 0 | 0 | 0 | 0 | 0 | 0 | 0 | 0 | 0 | 0 | 0 | 0 | 0 | 0 | 0 | 0 | 0 | 0 | 0 | 0 | 0 | 0 | 0 | 0 | 0 | 0 | 0 | 0 | 0 | 0 | 0 | 0 | 0 | 0 | 0 | 0 | 0 | 0 | 0 | 0 | 0 | 0 | 0 | 0 | 0 | 0 | 0 | 0 | 0 | 0 | 0 | 0 | 0 | 0 | 0 | 0 | 0 | 0 | 0 | 0 | 0 | 0 | 0 | 0 | 0 | 0 | 0 | 0 | 0 | 0 | 0 | 0 | 0 | 0 | 0 | 0 | 0 | 0 | 0 | 0 | 0 | 0 | 0 | 0 | 0 | 85 | 60200 | 1247 | 14380 |  |  |  | 14380 | 52 |  |  | 300 | 1678 | 340 |  | 1 |  | 20230316005358 | 0 | 0 | 1326 | 0 | ['底吹气体流量13', '底吹气体流量14', '底吹气体流量15', '底吹气体流量16'] | 2 | 20230316003718 | 20230316005129 | 851 | 1252.336 | 1238.803 | 1227 | 1241.766 | 59284.08 | 64143.35 | 57677.12 | 62161.15 | 0.82456 | 0.8824242 | 0.8046575 | 0.8587544 | 2.73096 | 2.729849 | 2.707397 | 2.728249 | 2.92012 | 2.833466 | 2.895754 | 2.864266 | 63.96225 | 59.71023 | 61.4 | 61.1043 | 2.82554 | 2.781657 | 2.801575 | 2.796257 | 14767520 | 33816745 | 4159520 | 52845520 | 53216.25 | 251757.3 | 109046.4 | 414937.3 | 74256.6 | 0 | 0 | 74256.6 | 4102.089 | 9393.54 | 1155.422 | 14679.31 | 20.62683 | 115.2604 |  | 1047
599 | 379937 | 20230325134435 | 2 | 268 | 2786 | 1378 | 40 | 18 | 98 | 5 | 865 | 434 | 141 | 1631 | 1683 | 1675 | 119 | 61 | 50 | 52 | 121 | 31 | 0 | 807 | 479 | 153 | 306 | 203 | 0 | 0 | 1113 | 309 | 479 | 153 | 88 | 40 | 1544 | 509 | 0 | 1 | -52 | 13118413 | 20230325 | ZIt5onZm | 3 | 80 | 1926 | 20230325133214 | 20230325134549 | 20230325135037 | 20230325135639 | 0 | 0 | 0 |  | 0 |  | 0 | 0 | 0 | 0 | 0 | 0 | 3220 |  | 1 | 1 | 1 | 1 | 1 | 4 | 1 | 1 | 0 | 0 | 0 | 0 | 0 | 0 | 0 | 0 | 0 | 0 | 0 | 0 | 0 | 0 | 0 | 0 | 0 | 0 | 0 | 0 | 0 | 0 | 0 | 0 | 0 | 0 | 0 | 0 | 0 | 0 | 105 | 0 | 0 | 0 | 0 | 0 | 0 | 0 | 0 | 0 | 0 | 0 | 0 | 0 | 0 | 0 | 0 | 0 | 0 | 0 | 0 | 0 | 0 | 0 | 0 | 0 | 0 | 0 | 0 | 0 | 0 | 0 | 0 | 0 | 0 | 0 | 0 | 0 | 0 | 0 | 0 | 0 | 0 | 0 | 0 | 0 | 0 | 0 | 0 | 0 | 0 | 0 | 0 | 0 | 0 | 0 | 0 | 0 | 0 | 0 | 0 | 0 | 87 | 64900 | 1270 | 14150 |  |  |  | 14150 | 48 |  |  | 300 | 1681 | 336 |  | 1 |  | 20230325134932 | 0 | 0 | 1544 | 0 | [] | 0 | 20230325133220 | 20230325134545 | 805 | 1272.837 | 1267.296 | 1229 | 1265.742 | 62986.43 | 65490.19 | 60019 | 64211.99 | 0.8471705 | 0.8728512 | 0.8157143 | 0.8596522 | 2.264961 | 2.267966 | 2.27 | 2.26718 | 2.437326 | 2.431803 | 2.482429 | 2.437975 | 98.76875 | 88.49064 | 84.0875 | 91.40186 | 2.351143 | 2.349885 | 2.376214 | 2.352578 | 16194305 | 31187665 | 4148490 | 51632385 | 37999.5 | 315437.5 | 197081.4 | 551820.5 | 164999.2 | 21387.4 | 0 | 186797 | 4498.418 | 8663.24 | 1152.358 | 14342.33 | 51.88806 | 153.2835 |  | 1047
600 | 380378 | 20230331110250 | 4 | 217 | 2706 | 1398 | 46 | 18 | 105 | 5 | 860 | 437 | 234 | 1607 | 1680 | 1670 | 128 | 61 | 51 | 50 | 121 | 26 | 0 | 853 | 478 | 150 | 314 | 192 | 45 | 0 | 1168 | 192 | 478 | 150 | 187 | 85 | 1481 | 551 | 0 | 1 | -73 | 13118703 | 20230331 | ZIt5onZm | 3 | 80 | 2149 | 20230331105030 | 20230331110448 | 20230331110758 | 20230331111239 | 0 | 0 | 0 |  | 0 |  | 0 | 0 | 0 | 0 | 0 | 0 | 3143 |  | 1 | 1 | 1 | 1 | 1 | 4 | 1 | 1 | 0 | 0 | 0 | 0 | 0 | 0 | 0 | 0 | 0 | 0 | 0 | 0 | 0 | 0 | 0 | 0 | 0 | 0 | 0 | 0 | 0 | 0 | 0 | 0 | 0 | 0 | 0 | 0 | 0 | 0 | 0 | 0 | 0 | 0 | 0 | 0 | 0 | 0 | 0 | 0 | 0 | 0 | 0 | 0 | 0 | 0 | 0 | 0 | 0 | 0 | 0 | 0 | 0 | 0 | 0 | 0 | 0 | 0 | 0 | 0 | 0 | 0 | 0 | 0 | 0 | 0 | 0 | 0 | 0 | 0 | 0 | 0 | 0 | 0 | 0 | 0 | 0 | 0 | 0 | 0 | 0 | 0 | 0 | 0 | 0 | 0 | 0 | 0 | 0 | 0 | 0 | 0 | 101 | 64900 | 1259 | 14050 |  |  |  | 14050 | 24 | 153 |  | 300 | 1677 | 340 |  | 1 |  | 20230331110546 | 0 | 0 | 1481 | 0 | [] | 0 | 20230331105034 | 20230331110442 | 848 | 1259 | 1281.917 | 1235.857 | 1269.672 | 62153.82 | 59978.88 | 60125.54 | 60583.02 | 0.966886 | 0.9199803 | 0.9226786 | 0.9329481 | 2.091053 | 2.100709 | 2.12 | 2.10066 | 2.450132 | 2.461516 | 2.46 | 2.458255 | 104.1774 | 81.95915 | 83.08772 | 88.08199 | 2.270592 | 2.281112 | 2.29 | 2.279458 | 14118045 | 30408095 | 6673785 | 51322310 | 124364.5 | 332438 | 116987.4 | 575077.9 | 65007.9 | 0 | 0 | 65007.9 | 3921.679 | 8446.693 | 1853.829 | 14256.2 | 18.05775 | 159.7438 |  | 1044
601 | 380399 | 20230331182906 | 4 | 178 | 2738 | 1379.21 | 53 | 21 | 104 | 5 | 860 | 443 | 269 | 1608 | 1660 | 1670 | 160 | 61 | 51 | 121 | 50 | 0 | 0 | 933 | 478 | 149 | 298 | 229 | 45 | 6 | 1231 | 235 | 478 | 149 | 0 | 45 | 1560 | 572 | 6 | 1 | -52 | 13118846 | 20230331 | ZIt5onZm | 3 | 80 | 2158 | 20230331181652 | 20230331183037 | 20230331183319 | 20230331184144 | 0 | 0 | 0 |  | 0 |  | 0 | 398 | 0 | 0 | 0 | 0 | 3181 |  | 1 | 1 | 1 | 1 | 1 | 4 | 1 | 1 | 0 | 0 | 0 | 0 | 0 | 0 | 0 | 0 | 0 | 0 | 0 | 0 | 0 | 0 | 0 | 0 | 0 | 0 | 0 | 0 | 0 | 0 | 0 | 0 | 0 | 0 | 0 | 0 | 0 | 0 | 0 | 0 | 0 | 0 | 0 | 0 | 0 | 0 | 0 | 0 | 0 | 0 | 0 | 0 | 0 | 0 | 0 | 0 | 0 | 0 | 0 | 0 | 0 | 0 | 0 | 0 | 0 | 0 | 0 | 0 | 0 | 0 | 0 | 0 | 0 | 0 | 0 | 0 | 0 | 0 | 0 | 0 | 0 | 0 | 0 | 0 | 0 | 0 | 0 | 0 | 0 | 0 | 0 | 0 | 0 | 0 | 0 | 0 | 0 | 0 | 0 | 0 | 101 | 65100 | 1249 | 13980 |  |  |  | 13980 | 28 | 162 |  | 300 | 1668 | 364 |  | 1 |  | 20230331183129 | 0 | 0 | 1560 | 0 | [] | 0 | 20230331181658 | 20230331183031 | 813 | 1249 | 1267.876 | 1229.765 | 1258.83 | 61965.5 | 64200.59 | 58913.18 | 63048.46 | 0.963578 | 0.9859216 | 0.9122353 | 0.9722263 | 1.955229 | 1.933941 | 1.94 | 1.940283 | 2.484312 | 2.463157 | 2.439765 | 2.466384 | 105.9707 | 80.64059 | 81.7625 | 87.54997 | 2.219771 | 2.198549 | 2.189882 | 2.203333 | 13455150 | 32690235 | 4956045 | 51205400 | 92203.2 | 328356 | 93535.65 | 515363.8 | 91963.7 | 20.85 | 0 | 91989.6 | 3737.542 | 9080.621 | 1376.679 | 14223.72 | 25.55267 | 143.1566 |  | 1046
602 | 380753 | 20230405172813 | 3 | 373 | 2773 | 1343 | 31 | 15 | 109 | 5 | 865 | 432 | 153 | 1597 | 1652 | 1660 | 124 | 60 | 34 | 119 | 64 | 31 | 0 | 667 | 480 | 0 | 452 | 0 | 98 | 0 | 1120 | 0 | 480 | 0 | 0 | 98 | 1147 | 550 | 0 | 1 | -55 | 13119303 | 20230405 | ZIt5onZm | 3 | 80 | 2312 | 20230405171440 | 20230405172935 | 20230405173400 | 20230405173934 | 0 | 0 | 0 |  | 0 |  | 0 | 0 | 0 | 0 | 0 | 0 | 3205 |  | 1 | 1 | 1 | 1 | 1 | 4 | 1 | 1 | 0 | 0 | 0 | 0 | 0 | 0 | 0 | 0 | 0 | 0 | 0 | 0 | 0 | 0 | 0 | 0 | 0 | 0 | 0 | 0 | 0 | 0 | 0 | 0 | 0 | 0 | 0 | 0 | 0 | 0 | 0 | 0 | 0 | 0 | 0 | 0 | 0 | 0 | 0 | 0 | 0 | 0 | 0 | 0 | 0 | 0 | 0 | 0 | 0 | 0 | 0 | 0 | 0 | 0 | 0 | 0 | 0 | 0 | 0 | 0 | 0 | 0 | 0 | 0 | 0 | 0 | 0 | 0 | 0 | 0 | 0 | 0 | 0 | 0 | 0 | 0 | 0 | 0 | 0 | 0 | 0 | 0 | 0 | 0 | 0 | 0 | 0 | 0 | 0 | 0 | 0 | 0 | 94 | 60200 | 1249 | 14380 |  |  |  | 14380 | 34 |  |  | 300 | 1660 | 332 |  | 1 |  | 20230405173151 | 0 | 0 | 1147 | 0 | [] | 0 | 20230405171447 | 20230405172947 | 900 | 1249 | 1252.158 | 1219 | 1247.797 | 59456.02 | 60227.29 | 56004.47 | 59566.86 | 0.9167578 | 0.9094909 | 0.8576596 | 0.9061444 | 2.300547 | 2.320709 | 2.303298 | 2.313155 | 2.228828 | 2.2472 | 2.282447 | 2.245656 | 106.8433 | 84.05645 | 84.225 | 90.55565 | 2.264687 | 2.283955 | 2.292872 | 2.279406 | 15165530 | 33074410 | 5216050 | 53556965 | 137578.9 | 369181.7 | 146885.5 | 654979.5 | 80570.45 | 0 | 0 | 80570.45 | 4212.647 | 9187.336 | 1448.903 | 14876.93 | 22.38068 | 181.9388 |  | 992
603 | 378538 | 20230306062932 | 3 | 203 | 2722 | 1394 | 45 | 18 | 91 | 5 | 849 | 482 | 269 | 1593 | 1660 | 1675 | 105 | 169 | 39 | 64 | 52 | 34 | 19 | 782 | 550 | 150 | 291 | 0 | 143 | 0 | 1073 | 0 | 550 | 203 | 163 | 143 | 1482 | 434 | 0 | 0 | -67 | 13116786 | 20230306 | ZIt5odZ5 | 3 | 80 | 1379 | 20230306061621 | 20230306063119 | 20230306063605 | 20230306064126 | 0 | 0 | 0 |  | 0 |  | 0 | 0 | 0 | 0 | 0 | 0 | 3204 |  | 1 | 1 | 1 | 1 | 1 | 4 | 1 | 1 | 0 | 0 | 0 | 0 | 0 | 0 | 0 | 0 | 0 | 0 | 0 | 0 | 0 | 0 | 0 | 0 | 0 | 0 | 0 | 0 | 0 | 0 | 0 | 0 | 0 | 0 | 0 | 0 | 0 | 0 | 0 | 0 | 0 | 0 | 0 | 0 | 0 | 0 | 0 | 0 | 0 | 0 | 0 | 0 | 0 | 0 | 0 | 0 | 0 | 0 | 0 | 0 | 0 | 0 | 0 | 0 | 0 | 0 | 0 | 0 | 0 | 0 | 0 | 0 | 0 | 0 | 0 | 0 | 0 | 0 | 0 | 0 | 0 | 0 | 0 | 0 | 0 | 0 | 0 | 0 | 0 | 0 | 0 | 0 | 0 | 0 | 0 | 0 | 0 | 0 | 0 | 0 | 94 | 68300 | 1249 | 15090 |  |  |  | 15090 | 36 | 162 |  | 300 | 1667 | 331 |  | 1 |  | 20230306063510 | 0 | 0 | 1482 | 0 | ['底吹气体流量13', '底吹气体流量14', '底吹气体流量15', '底吹气体流量16'] | 2 | 20230306061624 | 20230306063112 | 888 | 1249.865 | 1235.396 | 1229 | 1239.255 | 65408.08 | 59743.41 | 60224.8 | 61590.16 | 0.9062278 | 0.8090335 | 0.832 | 0.8423761 | 2.891744 | 2.918994 | 2.9408 | 2.912827 | 2.821637 | 2.759507 | 2.738 | 2.776745 | 77.62682 | 62.00123 | 62.36262 | 66.98651 | 2.85669 | 2.839251 | 2.8394 | 2.844786 | 18328565 | 30242630 | 5970455 | 54636025 | 115419.3 | 250986.1 | 168628.3 | 536015.4 | 58595.2 | 0 | 0 | 58595.2 | 5091.268 | 8400.731 | 1658.46 | 15176.67 | 16.27644 | 148.8932 |  | 1046
604 | 380393 | 20230331164047 | 4 | 247 | 2809 | 1429 | 42 | 19 | 104 | 35 | 851 | 490 | 269 | 1613 | 1679 | 1660 | 147 | 61 | 61 | 121 | 50 | 50 | 0 | 802 | 480 | 150 | 299 | 276 | 0 | 0 | 1102 | 276 | 480 | 150 | 179 | 40 | 1432 | 575 | 0 | 0 | -66 | 13118755 | 20230331 | ZIt5odZ5 | 3 | 80 | 2155 | 20230331162823 | 20230331164220 | 20230331164534 | 20230331165335 | 0 | 0 | 0 |  | 0 |  | 0 | 0 | 0 | 0 | 0 | 0 | 3299 |  | 1 | 1 | 1 | 1 | 1 | 4 | 1 | 1 | 0 | 0 | 0 | 0 | 0 | 0 | 0 | 0 | 0 | 0 | 0 | 0 | 0 | 0 | 0 | 0 | 0 | 0 | 0 | 0 | 0 | 0 | 0 | 0 | 0 | 0 | 0 | 0 | 0 | 0 | 0 | 0 | 0 | 0 | 0 | 0 | 0 | 0 | 0 | 0 | 0 | 0 | 0 | 0 | 0 | 0 | 0 | 0 | 0 | 0 | 0 | 0 | 0 | 0 | 0 | 0 | 0 | 0 | 0 | 0 | 0 | 0 | 0 | 0 | 0 | 0 | 0 | 0 | 0 | 0 | 0 | 0 | 0 | 0 | 0 | 0 | 0 | 0 | 0 | 0 | 0 | 0 | 0 | 0 | 0 | 0 | 0 | 0 | 0 | 0 | 0 | 0 | 97 | 61600 | 1270 | 14020 |  |  |  | 14020 | 30 | 157 |  | 300 | 1675 | 354 |  | 1 |  | 20230331164339 | 0 | 0 | 1432 | 0 | [] | 0 | 20230331162830 | 20230331164215 | 825 | 1265.211 | 1284.912 | 1229 | 1273.527 | 58456.34 | 64224.78 | 59339.55 | 62116.5 | 0.903348 | 0.9903529 | 0.9239773 | 0.9593333 | 2.045991 | 2.023529 | 2.02 | 2.029333 | 2.362115 | 2.427804 | 2.455455 | 2.412679 | 104.8323 | 81.0087 | 82.00156 | 87.66971 | 2.204053 | 2.225667 | 2.237727 | 2.221006 | 13216850 | 32702615 | 5169790 | 51193170 | 85340.8 | 329707.7 | 112839.8 | 529163.1 | 104374.1 | 155.95 | 0 | 104561.2 | 3671.347 | 9084.06 | 1436.053 | 14220.325 | 29.04476 | 146.9898 |  | 1050
605 | 383196 | 20230508235007 | 3 | 220 | 2698 | 1408 | 43 | 17 | 107 | 34 | 850 | 473 | 211 | 1603 | 1664 | 1660 | 175 | 85 | 61 | 121 | 31 | 0 | 0 | 805 | 478 | 148 | 297 | 0 | 165 | 0 | 1102 | 0 | 478 | 148 | 0 | 165 | 1431 | 462 | 0 | 1 | -61 | 13121771 | 20230508 | ZIt5odZ5 | 3 | 80 | 3126 | 20230508233659 | 20230508235139 | 20230508235500 | 20230509000012 | 0 | 0 | 0 |  | 0 |  | 0 | 0 | 0 | 0 | 0 | 0 | 3171 |  | 1 | 1 | 1 | 1 | 1 | 4 | 1 | 1 | 0 | 0 | 0 | 0 | 0 | 0 | 0 | 0 | 0 | 0 | 0 | 0 | 0 | 0 | 0 | 0 | 0 | 0 | 0 | 0 | 0 | 0 | 0 | 0 | 0 | 0 | 0 | 0 | 0 | 0 | 0 | 0 | 0 | 0 | 0 | 0 | 0 | 0 | 0 | 0 | 0 | 0 | 0 | 0 | 0 | 0 | 0 | 0 | 0 | 0 | 0 | 0 | 0 | 0 | 0 | 0 | 0 | 0 | 0 | 0 | 0 | 0 | 0 | 0 | 0 | 0 | 0 | 0 | 0 | 0 | 0 | 0 | 0 | 0 | 0 | 0 | 0 | 0 | 0 | 0 | 0 | 0 | 0 | 0 | 0 | 0 | 0 | 0 | 0 | 0 | 0 | 0 | 92 | 65200 | 1234 | 14630 |  |  |  | 14630 | 45 |  |  | 300 | 1669 | 339 |  | 1 |  | 20230508235403 | 0 | 0 | 1431 | 0 | [] | 0 | 20230508233622 | 20230508235136 | 914 | 1237.57 | 1224.229 | 1214 | 1227.115 | 61017.17 | 56727.55 | 56888.64 | 57988.15 | 0.8582642 | 0.7812143 | 0.8001136 | 0.8053998 | 1.820415 | 1.826518 | 1.82 | 1.824118 | 2.153057 | 2.066357 | 2.084204 | 2.093242 | 98.85736 | 79.83964 | 81.95 | 85.56298 | 1.986736 | 1.946438 | 1.952102 | 1.95868 | 16123130 | 31724610 | 4957030 | 52890345 | 107136.1 | 357050.3 | 153264.9 | 618713.9 | 101809.9 | 0 | 0 | 101809.9 | 4478.647 | 8812.392 | 1376.953 | 14691.7625 | 28.28053 | 171.865 |  | 1015